## Лист1
Номер гильзы | Вид | Дата с | Дата по | Дата | Время прибытия | Время открытия шибера: | Время закрытия шибера: | Количество заготовок, шт.: | Вес заготовок, т: | Марка полученная: стали: | Вес разлитой стали, т: | Температура стали, °C: | Частота качания, кол-во/мин | Ход кр-ра, мм | Скорость разливки, м/мин | Расход воды на кр-р, л/мин | Дельта температуры воды, С | Расход воды ЗВО №1, л/мин | Расход воды ЗВО №2, л/мин | Расход воды ЗВО №3, л/мин | Темп. 1, °С | Темп. 2, °С | Темп. 3, °С | Кол-во НЛЗ | Вес НЛЗ, т | Состояние
30012283 | 180 | 2019-08-29 | 2019-08-30 | 29.08.2019 | 2019-08-29 08:30 | 2019-08-29 08:37 | 2019-08-29 09:17 | 48 | 145.152 | 25Г2С ГОСТ 5781-82 | 143.4 | 1576 | 165 | 7 | 2.1 | 2155 | 8.3 | 200 | 220 | 80 | 1545 | 1543 | 1540 | 8 | 24.192
30012283 | 180 | 2019-08-29 | 2019-08-30 | 29.08.2019 | 2019-08-29 09:10 | 2019-08-29 09:18 | 2019-08-29 10:01 | 53 | 160.272 | 25Г2С ГОСТ 5781-82 | 158.5 | 1564 | 165 | 7 | 2.1 | 2155 | 8.3 | 200 | 220 | 80 | 1540 | 1538 | 1537 | 8.833333 | 26.712
30012283 | 180 | 2019-08-29 | 2019-08-30 | 29.08.2019 | 2019-08-29 09:55 | 2019-08-29 10:03 | 2019-08-29 10:47 | 54 | 163.296 | 25Г2С ГОСТ 5781-82 | 161.5 | 1566 | 165 | 7 | 2.1 | 2155 | 8.3 | 200 | 220 | 90 | 1534 | 1533 | 1530 | 9 | 27.216
30012283 | 180 | 2019-08-29 | 2019-08-30 | 29.08.2019 | 2019-08-29 10:39 | 2019-08-29 10:50 | 2019-08-29 11:35 | 51 | 154.224 | 25Г2С ГОСТ 5781-82 | 152.4 | 1567 | 165 | 7 | 2.1 | 2155 | 8.3 | 200 | 220 | 80 | 1532 | 1534 | 1531 | 8.5 | 25.704
30012283 | 180 | 2019-08-29 | 2019-08-30 | 29.08.2019 | 2019-08-29 11:30 | 2019-08-29 11:37 | 2019-08-29 12:25 | 54 | 163.296 | 25Г2С ГОСТ 5781-82 | 161.5 | 1566 | 165 | 7 | 2.1 | 2155 | 8.3 | 200 | 220 | 100 | 1542 | 1538 | 1535 | 9 | 27.216
30012283 | 180 | 2019-08-29 | 2019-08-30 | 29.08.2019 | 2019-08-29 12:20 | 2019-08-29 12:27 | 2019-08-29 13:12 | 52 | 157.248 | 25Г2С ГОСТ 5781-82 | 155.4 | 1563 | 165 | 7 | 2.1 | 2155 | 8.3 | 200 | 220 | 90 | 1530 | 1530 | 1527 | 8.666667 | 26.208
30012283 | 180 | 2019-08-29 | 2019-08-30 | 29.08.2019 | 2019-08-29 13:05 | 2019-08-29 13:14 | 2019-08-29 14:08 | 58 | 175.165 | 25Г2С ГОСТ 5781-82 | 173.9 | 1569 | 165 | 7 | 2.1 | 2155 | 8.3 | 200 | 220 | 90 | 1532 | 1534 | 1528 | 9.666667 | 29.19417
30012283 | 180 | 2019-08-29 | 2019-08-30 | 29.08.2019 | 2019-08-29 14:00 | 2019-08-29 14:10 | 2019-08-29 15:10 | 59 | 178.416 | 25Г2С ГОСТ 5781-82 | 176.6 | 1567 | 165 | 7 | 2.1 | 2155 | 8.3 | 200 | 220 | 90 | 1535 | 1534 | 1533 | 9.833333 | 29.736
30012283 | 180 | 2019-08-29 | 2019-08-30 | 29.08.2019 | 2019-08-29 15:02 | 2019-08-29 15:12 | 2019-08-29 16:06 | 51 | 154.224 | 25Г2С ГОСТ 5781-82 | 152.4 | 1567 | 165 | 7 | 2.1 | 2155 | 8.3 | 200 | 220 | 90 | 1534 | 1535 | 1532 | 8.5 | 25.704
30012283 | 180 | 2019-08-29 | 2019-08-30 | 29.08.2019 | 2019-08-29 16:00 | 2019-08-29 16:08 | 2019-08-29 17:03 | 55 | 166.32 | 25Г2С ГОСТ 5781-82 | 164.5 | 1567 | 165 | 7 | 2.1 | 2155 | 8.3 | 200 | 220 | 90 | 1531 | 1532 | 1533 | 9.166667 | 27.72
30012283 | 180 | 2019-08-29 | 2019-08-30 | 29.08.2019 | 2019-08-29 17:00 | 2019-08-29 17:05 | 2019-08-29 18:04 | 55 | 166.018 | 25Г2С ГОСТ 5781-82 | 168.5 | 1569 | 165 | 13 | 2.1 | 2155 | 8.3 | 200 | 220 | 90 | 1540 | 1539 | 1536 | 9.166667 | 27.66967
30012283 | 180 | 2019-08-31 | 2019-09-03 | 01.09.2019 | 2019-09-01 09:15 | 2019-09-01 09:22 | 2019-09-01 10:02 | 47 | 142.128 | Арм500 ГОСТ 34028-2016 | 141.2 | 1589 | 165 | 7 | 2.1 | 2155 | 8.3 | 250 | 280 | 90 | 1553 | 1557 | 1555 | 7.833333 | 23.688
30012283 | 180 | 2019-08-31 | 2019-09-03 | 01.09.2019 | 2019-09-01 10:00 | 2019-09-01 10:04 | 2019-09-01 10:55 | 56 | 169.142 | Арм500 ГОСТ 34028-2016 | 167.3 | 1581 | 165 | 7 | 2 | 2155 | 8.3 | 250 | 280 | 90 | 1544 | 1541 | 1543 | 9.333333 | 28.19033
30012283 | 180 | 2019-08-31 | 2019-09-03 | 01.09.2019 | 2019-09-01 10:55 | 2019-09-01 10:59 | 2019-09-01 11:48 | 54 | 163.296 | Арм500 ГОСТ 34028-2016 | 161.5 | 1579 | 165 | 7 | 2 | 2155 | 8.3 | 250 | 280 | 90 | 1544 | 1545 | 1546 | 9 | 27.216
30012283 | 180 | 2019-08-31 | 2019-09-03 | 01.09.2019 | 2019-09-01 11:45 | 2019-09-01 11:50 | 2019-09-01 12:36 | 52 | 157.248 | Арм500 ГОСТ 34028-2016 | 155.4 | 1579 | 165 | 7 | 2.1 | 2155 | 8.3 | 250 | 280 | 90 | 1540 | 1538 | 1540 | 8.666667 | 26.208
30012283 | 180 | 2019-08-31 | 2019-09-03 | 01.09.2019 | 2019-09-01 12:30 | 2019-09-01 12:38 | 2019-09-01 13:25 | 53 | 160.272 | Арм500 ГОСТ 34028-2016 | 158.5 | 1582 | 165 | 7 | 2.1 | 2155 | 8.3 | 250 | 280 | 90 | 1543 | 1545 | 1547 | 8.833333 | 26.712
30012283 | 180 | 2019-08-31 | 2019-09-03 | 01.09.2019 | 2019-09-01 13:20 | 2019-09-01 13:27 | 2019-09-01 14:15 | 53 | 160.272 | Арм500 ГОСТ 34028-2016 | 158.5 | 1575 | 165 | 7 | 2.1 | 2155 | 8.3 | 250 | 280 | 90 | 1546 | 1544 | 1546 | 8.833333 | 26.712
30012283 | 180 | 2019-08-31 | 2019-09-03 | 01.09.2019 | 2019-09-01 14:10 | 2019-09-01 14:16 | 2019-09-01 15:02 | 50 | 151.2 | Арм500 ГОСТ 34028-2016 | 148.4 | 1574 | 165 | 7 | 2.1 | 2155 | 8.3 | 250 | 280 | 90 | 1545 | 1546 | 1545 | 8.333333 | 25.2
30012283 | 180 | 2019-08-31 | 2019-09-03 | 01.09.2019 | 2019-09-01 15:00 | 2019-09-01 15:05 | 2019-09-01 15:49 | 54 | 163.296 | Арм500 ГОСТ 34028-2016 | 161.5 | 1576 | 165 | 7 | 2.2 | 2155 | 8.3 | 250 | 280 | 90 | 1548 | 1552 | 1551 | 9 | 27.216
30012283 | 180 | 2019-08-31 | 2019-09-03 | 01.09.2019 | 2019-09-01 15:45 | 2019-09-01 15:51 | 2019-09-01 16:33 | 50 | 151.2 | Арм500 ГОСТ 34028-2016 | 149.4 | 1568 | 165 | 7 | 2.2 | 2155 | 8.3 | 250 | 280 | 90 | 1548 | 1545 | 1544 | 8.333333 | 25.2
30012283 | 180 | 2019-08-31 | 2019-09-03 | 01.09.2019 | 2019-09-01 16:30 | 2019-09-01 16:36 | 2019-09-01 17:21 | 55 | 166.32 | Арм500 ГОСТ 34028-2016 | 164.5 | 1569 | 165 | 7 | 2.2 | 2155 | 8.3 | 250 | 280 | 90 | 1547 | 1545 | 1544 | 9.166667 | 27.72
30012283 | 180 | 2019-08-31 | 2019-09-03 | 01.09.2019 | 2019-09-01 17:20 | 2019-09-01 17:24 | 2019-09-01 18:10 | 54 | 163.296 | Арм500 ГОСТ 34028-2016 | 161.5 | 1568 | 165 | 7 | 2.2 | 2155 | 8.3 | 250 | 280 | 90 | 1541 | 1542 | 1544 | 9 | 27.216
30012283 | 180 | 2019-08-31 | 2019-09-03 | 01.09.2019 | 2019-09-01 18:05 | 2019-09-01 18:12 | 2019-09-01 19:00 | 55 | 166.32 | Арм500 ГОСТ 34028-2016 | 164.5 | 1569 | 165 | 7 | 2.1 | 2155 | 8.3 | 250 | 280 | 90 | 1543 | 1540 | 1541 | 9.166667 | 27.72
30012283 | 180 | 2019-08-31 | 2019-09-03 | 01.09.2019 | 2019-09-01 18:55 | 2019-09-01 19:02 | 2019-09-01 19:44 | 50 | 151.2 | Арм500 ГОСТ 34028-2016 | 149.4 | 1570 | 165 | 7 | 2.1 | 2155 | 8.3 | 250 | 280 | 90 | 1543 | 1541 | 1543 | 8.333333 | 25.2
30012283 | 180 | 2019-08-31 | 2019-09-03 | 01.09.2019 | 2019-09-01 19:36 | 2019-09-01 19:46 | 2019-09-01 20:32 | 53 | 160.272 | Арм500 ГОСТ 34028-2016 | 158.5 | 1570 | 180 | 7 | 2.2 | 2150 | 8.3 | 260 | 280 | 90 | 1546 | 1544 | 1543 | 8.833333 | 26.712
30012283 | 180 | 2019-08-31 | 2019-09-03 | 01.09.2019 | 2019-09-01 20:25 | 2019-09-01 20:35 | 2019-09-01 21:16 | 49 | 148.176 | Арм500 ГОСТ 34028-2016 | 146.4 | 1570 | 180 | 7 | 2.2 | 2150 | 8.3 | 280 | 260 | 90 | 1542 | 1540 | 1542 | 8.166667 | 24.696
30012283 | 180 | 2019-08-31 | 2019-09-03 | 01.09.2019 | 2019-09-01 21:08 | 2019-09-01 21:18 | 2019-09-01 22:10 | 54 | 162.742 | Арм500 ГОСТ 34028-2016 | 161.6 | 1570 | 180 | 7 | 2.2 | 2150 | 8.3 | 260 | 280 | 90 | 1544 | 1542 | 1539 | 9 | 27.12367
30012283 | 180 | 2019-08-31 | 2019-09-03 | 01.09.2019 | 2019-09-01 22:02 | 2019-09-01 22:12 | 2019-09-01 23:09 | 54 | 163.296 | Арм500 ГОСТ 34028-2016 | 161.5 | 1574 | 180 | 7 | 2.2 | 2150 | 8.3 | 260 | 280 | 90 | 1535 | 1538 | 1536 | 9 | 27.216
30012283 | 180 | 2019-08-31 | 2019-09-03 | 01.09.2019 | 2019-09-01 23:00 | 2019-09-01 23:11 | 2019-09-02 00:06 | 54 | 163.296 | Арм500 ГОСТ 34028-2016 | 161.5 | 1579 | 180 | 7 | 2.2 | 2150 | 8.3 | 260 | 280 | 90 | 1540 | 1541 | 1538 | 9 | 27.216
30012283 | 180 | 2019-08-31 | 2019-09-03 | 01.09.2019 | 2019-09-02 | 2019-09-02 00:08 | 2019-09-02 00:58 | 48 | 145.152 | Арм500 ГОСТ 34028-2016 | 143.3 | 1580 | 180 | 7 | 2.2 | 2150 | 8.3 | 260 | 280 | 90 | 1547 | 1549 | 1550 | 8 | 24.192
30012283 | 180 | 2019-08-31 | 2019-09-03 | 01.09.2019 | 2019-09-02 00:50 | 2019-09-02 01:00 | 2019-09-02 01:55 | 55 | 166.32 | Арм500 ГОСТ 34028-2016 | 164.5 | 1579 | 180 | 7 | 2.2 | 2150 | 8.3 | 260 | 280 | 90 | 1554 | 1555 | 1552 | 9.166667 | 27.72
30012283 | 180 | 2019-08-31 | 2019-09-03 | 01.09.2019 | 2019-09-02 01:48 | 2019-09-02 01:58 | 2019-09-02 02:50 | 51 | 154.224 | Арм500 ГОСТ 34028-2016 | 152.4 | 1576 | 180 | 7 | 2.3 | 2150 | 8.3 | 260 | 280 | 90 | 1555 | 1550 | 1549 | 8.5 | 25.704
30012283 | 180 | 2019-08-31 | 2019-09-03 | 02.09.2019 | 2019-09-02 02:42 | 2019-09-02 02:52 | 2019-09-02 03:48 | 56 | 169.344 | Арм500 ГОСТ 34028-2016 | 167.5 | 1576 | 180 | 7 | 2.3 | 2150 | 8.3 | 260 | 280 | 90 | 1551 | 1548 | 1547 | 9.333333 | 28.224
30012283 | 180 | 2019-08-31 | 2019-09-03 | 02.09.2019 | 2019-09-02 03:42 | 2019-09-02 03:52 | 2019-09-02 04:42 | 52 | 157.248 | Арм500 ГОСТ 34028-2016 | 155.4 | 1576 | 180 | 7 | 2.3 | 2150 | 8.3 | 260 | 280 | 90 | 1545 | 1546 | 1547 | 8.666667 | 26.208
30012283 | 180 | 2019-08-31 | 2019-09-03 | 02.09.2019 | 2019-09-02 04:35 | 2019-09-02 04:45 | 2019-09-02 05:41 | 56 | 169.344 | Арм500 ГОСТ 34028-2016 | 167.5 | 1575 | 180 | 7 | 2.3 | 2150 | 8.3 | 260 | 280 | 90 | 1552 | 1551 | 1550 | 9.333333 | 28.224
30012283 | 180 | 2019-08-31 | 2019-09-03 | 02.09.2019 | 2019-09-02 05:33 | 2019-09-02 05:43 | 2019-09-02 06:41 | 58 | 175.392 | Арм500 ГОСТ 34028-2016 | 173.6 | 1576 | 180 | 7 | 2.3 | 2150 | 8.3 | 260 | 280 | 90 | 1543 | 1542 | 1540 | 9.666667 | 29.232
30012283 | 180 | 2019-08-31 | 2019-09-03 | 02.09.2019 | 2019-09-02 06:33 | 2019-09-02 06:43 | 2019-09-02 07:36 | 52 | 157.248 | Арм500 ГОСТ 34028-2016 | 155.4 | 1575 | 175 | 13 | 2.3 | 2155 | 8.5 | 290 | 310 | 105 | 1547 | 1548 | 1547 | 8.666667 | 26.208
30012283 | 180 | 2019-08-31 | 2019-09-03 | 02.09.2019 | 2019-09-02 07:26 | 2019-09-02 07:38 | 2019-09-02 08:32 | 53 | 160.272 | Арм500 ГОСТ 34028-2016 | 158.4 | 1575 | 175 | 13 | 2.3 | 2150 | 8.5 | 290 | 320 | 95 | 1550 | 1551 | 1548 | 8.833333 | 26.712
30012283 | 180 | 2019-08-31 | 2019-09-03 | 02.09.2019 | 2019-09-02 08:26 | 2019-09-02 08:35 | 2019-09-02 09:30 | 54 | 163.296 | Арм500 ГОСТ 34028-2016 | 161.5 | 1574 | 180 | 13 | 2.2 | 2155 | 8.3 | 290 | 320 | 95 | 1549 | 1548 | 1547 | 9 | 27.216
30012283 | 180 | 2019-08-31 | 2019-09-03 | 02.09.2019 | 2019-09-02 09:29 | 2019-09-02 09:37 | 2019-09-02 10:27 | 53 | 160.272 | Арм500 ГОСТ 34028-2016 | 158.5 | 1574 | 180 | 13 | 2.3 | 2155 | 8.5 | 290 | 320 | 95 | 1549 | 1550 | 1551 | 8.833333 | 26.712
30012283 | 180 | 2019-08-31 | 2019-09-03 | 02.09.2019 | 2019-09-02 10:19 | 2019-09-02 10:30 | 2019-09-02 11:25 | 56 | 169.143 | Арм500 ГОСТ 34028-2016 | 171.8 | 1576 | 175 | 13 | 2.3 | 2155 | 8.3 | 290 | 320 | 95 | 1552 | 1553 | 1550 | 9.333333 | 28.1905
30012283 | 180 | 2019-08-31 | 2019-09-03 | 02.09.2019 | 2019-09-02 12:40 | 2019-09-02 12:43 | 2019-09-02 13:22 | 48 | 145.152 | Арм500 ГОСТ 34028-2016 | 144.3 | 1584 | 165 | 7 | 2.1 | 2155 | 8.3 | 270 | 290 | 95 | 1557 | 1561 | 1563 | 8 | 24.192
30012283 | 180 | 2019-08-31 | 2019-09-03 | 02.09.2019 | 2019-09-02 13:20 | 2019-09-02 13:25 | 2019-09-02 14:12 | 56 | 169.344 | Арм500 ГОСТ 34028-2016 | 167.5 | 1571 | 165 | 7 | 2.1 | 2155 | 8.3 | 270 | 290 | 95 | 1555 | 1552 | 1551 | 9.333333 | 28.224
30012283 | 180 | 2019-08-31 | 2019-09-03 | 02.09.2019 | 2019-09-02 14:10 | 2019-09-02 14:14 | 2019-09-02 15:00 | 56 | 169.344 | Арм500 ГОСТ 34028-2016 | 167.5 | 1567 | 165 | 7 | 2.1 | 2155 | 8.3 | 270 | 290 | 95 | 1549 | 1546 | 1544 | 9.333333 | 28.224
30012283 | 180 | 2019-08-31 | 2019-09-03 | 02.09.2019 | 2019-09-02 15:00 | 2019-09-02 15:05 | 2019-09-02 15:50 | 54 | 162.49 | Арм500 ГОСТ 34028-2016 | 161.2 | 1565 | 165 | 7 | 2.1 | 2155 | 8.3 | 290 | 320 | 100 | 1540 | 1538 | 1544 | 9 | 27.08167
30012283 | 180 | 2019-08-31 | 2019-09-03 | 02.09.2019 | 2019-09-02 15:55 | 2019-09-02 15:58 | 2019-09-02 16:53 | 55 | 166.32 | Арм500 ГОСТ 34028-2016 | 164.5 | 1568 | 165 | 7 | 2.1 | 2155 | 8.3 | 290 | 320 | 100 | 1543 | 1538 | 1537 | 9.166667 | 27.72
30012283 | 180 | 2019-08-31 | 2019-09-03 | 02.09.2019 | 2019-09-02 16:55 | 2019-09-02 16:58 | 2019-09-02 17:47 | 52 | 157.248 | Арм500 ГОСТ 34028-2016 | 155.6 | 1568 | 165 | 7 | 2.1 | 2155 | 8.3 | 290 | 320 | 100 | 1543 | 1544 | 1545 | 8.666667 | 26.208
30012283 | 180 | 2019-08-31 | 2019-09-03 | 02.09.2019 | 2019-09-02 17:45 | 2019-09-02 17:49 | 2019-09-02 18:36 | 54 | 163.296 | Арм500 ГОСТ 34028-2016 | 161.5 | 1568 | 165 | 7 | 2.1 | 2155 | 8.3 | 290 | 320 | 100 | 1546 | 1545 | 1544 | 9 | 27.216
30012283 | 180 | 2019-08-31 | 2019-09-03 | 02.09.2019 | 2019-09-02 18:30 | 2019-09-02 18:38 | 2019-09-02 19:28 | 55 | 166.32 | Арм500 ГОСТ 34028-2016 | 164.5 | 1565 | 165 | 7 | 1.9 | 2155 | 8.3 | 290 | 320 | 100 | 1545 | 1544 | 1541 | 9.166667 | 27.72
30012283 | 180 | 2019-08-31 | 2019-09-03 | 02.09.2019 | 2019-09-02 19:20 | 2019-09-02 19:30 | 2019-09-02 20:19 | 55 | 166.32 | Арм500 ГОСТ 34028-2016 | 164.5 | 1567 | 180 | 7 | 2.1 | 2150 | 8.3 | 260 | 280 | 90 | 1542 | 1541 | 1543 | 9.166667 | 27.72
30012283 | 180 | 2019-08-31 | 2019-09-03 | 02.09.2019 | 2019-09-02 20:12 | 2019-09-02 20:22 | 2019-09-02 21:09 | 54 | 163.296 | Арм500 ГОСТ 34028-2016 | 161.5 | 1564 | 180 | 7 | 2.1 | 2150 | 8.3 | 260 | 280 | 90 | 1538 | 1536 | 1537 | 9 | 27.216
30012283 | 180 | 2019-08-31 | 2019-09-03 | 02.09.2019 | 2019-09-02 21:00 | 2019-09-02 21:10 | 2019-09-02 22:01 | 55 | 166.32 | Арм500 ГОСТ 34028-2016 | 164.5 | 1568 | 180 | 7 | 2.1 | 2150 | 8.3 | 260 | 280 | 90 | 1542 | 1543 | 1544 | 9.166667 | 27.72
30012283 | 180 | 2019-08-31 | 2019-09-03 | 02.09.2019 | 2019-09-02 21:53 | 2019-09-02 22:03 | 2019-09-02 22:51 | 53 | 160.272 | Арм500 ГОСТ 34028-2016 | 158.5 | 1567 | 180 | 7 | 2.2 | 2150 | 8.3 | 260 | 280 | 90 | 1541 | 1540 | 1539 | 8.833333 | 26.712
30012283 | 180 | 2019-08-31 | 2019-09-03 | 02.09.2019 | 2019-09-02 22:44 | 2019-09-02 22:54 | 2019-09-02 23:44 | 57 | 172.368 | Арм500 ГОСТ 34028-2016 | 170.5 | 1568 | 180 | 7 | 2.2 | 2150 | 8.3 | 260 | 280 | 90 | 1545 | 1544 | 1545 | 9.5 | 28.728
30012283 | 180 | 2019-08-31 | 2019-09-03 | 02.09.2019 | 2019-09-02 23:38 | 2019-09-02 23:48 | 2019-09-03 00:36 | 54 | 163.296 | Арм500 ГОСТ 34028-2016 | 161.5 | 1568 | 180 | 7 | 2.2 | 2150 | 8.3 | 260 | 280 | 90 | 1544 | 1543 | 1546 | 9 | 27.216
30012283 | 180 | 2019-08-31 | 2019-09-03 | 02.09.2019 | 2019-09-03 00:29 | 2019-09-03 00:39 | 2019-09-03 01:26 | 51 | 154.224 | Арм500 ГОСТ 34028-2016 | 152.4 | 1580 | 180 | 7 | 2.2 | 2150 | 8.3 | 260 | 280 | 90 | 1545 | 1543 | 1540 | 8.5 | 25.704
30012283 | 180 | 2019-08-31 | 2019-09-03 | 02.09.2019 | 2019-09-03 01:19 | 2019-09-03 01:29 | 2019-09-03 02:16 | 51 | 154.224 | Арм500 ГОСТ 34028-2016 | 152.4 | 1588 | 180 | 7 | 2.2 | 2150 | 8.3 | 260 | 280 | 90 | 1541 | 1540 | 1541 | 8.5 | 25.704
30012283 | 180 | 2019-08-31 | 2019-09-03 | 02.09.2019 | 2019-09-03 02:10 | 2019-09-03 02:20 | 2019-09-03 03:08 | 54 | 162.893 | Арм500 ГОСТ 34028-2016 | 161 | 1567 | 180 | 7 | 2.2 | 2150 | 8.3 | 260 | 280 | 90 | 1540 | 1547 | 1539 | 9 | 27.14883
30012283 | 180 | 2019-08-31 | 2019-09-03 | 03.09.2019 | 2019-09-03 03:03 | 2019-09-03 03:13 | 2019-09-03 04:02 | 54 | 163.296 | Арм500 ГОСТ 34028-2016 | 161.5 | 1570 | 180 | 7 | 2.2 | 2150 | 8.3 | 260 | 280 | 90 | 1541 | 1543 | 1542 | 9 | 27.216
30012283 | 180 | 2019-08-31 | 2019-09-03 | 03.09.2019 | 2019-09-03 03:54 | 2019-09-03 04:04 | 2019-09-03 04:51 | 52 | 157.248 | Арм500 ГОСТ 34028-2016 | 155.4 | 1570 | 180 | 7 | 2.2 | 2150 | 8.3 | 260 | 280 | 90 | 1544 | 1546 | 1545 | 8.666667 | 26.208
30012283 | 180 | 2019-08-31 | 2019-09-03 | 03.09.2019 | 2019-09-03 04:44 | 2019-09-03 04:54 | 2019-09-03 05:44 | 55 | 166.32 | Арм500 ГОСТ 34028-2016 | 164.5 | 1569 | 180 | 7 | 2.2 | 2150 | 8.3 | 260 | 280 | 90 | 1546 |  |  | 9.166667 | 27.72
30012283 | 180 | 2019-08-31 | 2019-09-03 | 03.09.2019 | 2019-09-03 05:35 | 2019-09-03 05:46 | 2019-09-03 06:33 | 53 | 160.272 | Арм500 ГОСТ 34028-2016 | 158.5 | 1567 | 165 | 7 | 2.1 | 2155 | 8.3 | 290 | 320 | 100 | 1540 | 1539 | 1542 | 8.833333 | 26.712
30012283 | 180 | 2019-08-31 | 2019-09-03 | 03.09.2019 | 2019-09-03 06:25 | 2019-09-03 06:35 | 2019-09-03 07:25 | 53 | 157.953 | Арм500 ГОСТ 34028-2016 | 156.1 | 1573 | 165 | 7 | 2.1 | 2155 | 8.3 | 290 | 320 | 100 | 1543 | 1542 | 1541 | 8.833333 | 26.3255
30012283 | 180 | 2019-08-31 | 2019-09-03 | 03.09.2019 | 2019-09-03 09:20 | 2019-09-03 09:30 | 2019-09-03 10:15 | 49 | 148.176 | Арм500 ГОСТ 34028-2016 | 146.3 | 1582 | 165 | 7 | 2.1 | 2155 | 8.3 | 290 | 320 | 100 | 1553 | 1550 | 1550 | 8.166667 | 24.696
30012283 | 180 | 2019-08-31 | 2019-09-03 | 03.09.2019 | 2019-09-03 10:05 | 2019-09-03 10:16 | 2019-09-03 11:10 | 52 | 157.248 | Арм500 ГОСТ 34028-2016 | 155.4 | 1580 | 165 | 7 | 2.1 | 2155 | 8.3 | 290 | 320 | 100 | 1550 | 1549 | 1549 | 8.666667 | 26.208
30012283 | 180 | 2019-08-31 | 2019-09-03 | 03.09.2019 | 2019-09-03 11:00 | 2019-09-03 11:12 | 2019-09-03 11:58 | 50 | 151.2 | Арм500 ГОСТ 34028-2016 | 149.4 | 1572 | 165 | 7 | 2.1 | 2155 | 8.3 | 290 | 320 | 100 | 1543 | 1541 | 1542 | 8.333333 | 25.2
30012283 | 180 | 2019-08-31 | 2019-09-03 | 03.09.2019 | 2019-09-03 11:50 | 2019-09-03 11:59 | 2019-09-03 12:45 | 55 | 166.32 | Арм500 ГОСТ 34028-2016 | 164.5 | 1576 | 165 | 7 | 2.1 | 2155 | 8.3 | 290 | 320 | 100 | 1545 | 1544 | 1544 | 9.166667 | 27.72
30012283 | 180 | 2019-08-31 | 2019-09-03 | 03.09.2019 | 2019-09-03 12:35 | 2019-09-03 12:47 | 2019-09-03 13:30 | 48 | 145.152 | Арм500 ГОСТ 34028-2016 | 143.3 | 1577 | 165 | 7 | 2.1 | 2155 | 8.3 | 290 | 320 | 100 | 1538 | 1536 | 1540 | 8 | 24.192
30012283 | 180 | 2019-08-31 | 2019-09-03 | 03.09.2019 | 2019-09-03 13:25 | 2019-09-03 13:34 | 2019-09-03 14:18 | 54 | 163.296 | Арм500 ГОСТ 34028-2016 | 161.5 | 1576 | 165 | 7 | 2.1 | 2155 | 8.3 | 290 | 320 | 100 | 1550 | 1549 | 1549 | 9 | 27.216
30012283 | 180 | 2019-08-31 | 2019-09-03 | 03.09.2019 | 2019-09-03 14:10 | 2019-09-03 14:20 | 2019-09-03 15:08 | 53 | 160.272 | Арм500 ГОСТ 34028-2016 | 158.5 | 1574 | 165 | 7 | 2.1 | 2155 | 8.3 | 290 | 320 | 100 | 1550 | 1549 | 1547 | 8.833333 | 26.712
30012283 | 180 | 2019-08-31 | 2019-09-03 | 03.09.2019 | 2019-09-03 15:00 | 2019-09-03 15:09 | 2019-09-03 15:57 | 56 | 169.344 | Арм500 ГОСТ 34028-2016 | 167.5 | 1574 | 165 | 7 | 2.1 | 2155 | 8.3 | 290 | 320 | 100 | 1547 | 1544 | 1542 | 9.333333 | 28.224
30012283 | 180 | 2019-08-31 | 2019-09-03 | 03.09.2019 | 2019-09-03 15:50 | 2019-09-03 16:00 | 2019-09-03 16:45 | 52 | 157.248 | Арм500 ГОСТ 34028-2016 | 155.4 | 1572 | 165 | 7 | 2.1 | 2155 | 8.3 | 290 | 320 | 100 | 1544 | 1545 | 1545 | 8.666667 | 26.208
30012283 | 180 | 2019-08-31 | 2019-09-03 | 03.09.2019 | 2019-09-03 16:40 | 2019-09-03 16:48 | 2019-09-03 17:30 | 53 | 160.272 | Арм500 ГОСТ 34028-2016 | 158.5 | 1574 | 165 | 7 | 2.1 | 2155 | 8.3 | 290 | 320 | 100 | 1542 | 1540 | 1542 | 8.833333 | 26.712
30012283 | 180 | 2019-08-31 | 2019-09-03 | 03.09.2019 | 2019-09-03 17:25 | 2019-09-03 17:33 | 2019-09-03 18:22 | 54 | 163.296 | Арм500 ГОСТ 34028-2016 | 161.5 | 1572 | 165 | 7 | 2.1 | 2155 | 8.3 | 290 | 320 | 100 | 1544 | 1542 | 1542 | 9 | 27.216
30012283 | 180 | 2019-08-31 | 2019-09-03 | 03.09.2019 | 2019-09-03 18:20 | 2019-09-03 18:24 | 2019-09-03 19:13 | 57 | 172.368 | Арм500 ГОСТ 34028-2016 | 170.6 | 1573 | 165 | 7 | 2.2 | 2155 | 8.6 | 290 | 320 | 105 | 1544 | 1544 | 1546 | 9.5 | 28.728
30012283 | 180 | 2019-08-31 | 2019-09-03 | 03.09.2019 | 2019-09-03 19:10 | 2019-09-03 19:15 | 2019-09-03 20:01 | 54 | 163.296 | Арм500 ГОСТ 34028-2016 | 161.5 | 1573 | 165 | 7 | 2.2 | 2155 | 8.6 | 290 | 320 | 105 | 1545 | 1545 | 1545 | 9 | 27.216
30012283 | 180 | 2019-08-31 | 2019-09-03 | 03.09.2019 | 2019-09-03 20:00 | 2019-09-03 20:04 | 2019-09-03 20:49 | 54 | 163.296 | Арм500 ГОСТ 34028-2016 | 161.5 | 1572 | 165 | 7 | 2.2 | 2155 | 8.6 | 290 | 320 | 105 | 1546 | 1550 | 1549 | 9 | 27.216
30012283 | 180 | 2019-08-31 | 2019-09-03 | 03.09.2019 | 2019-09-03 20:45 | 2019-09-03 20:52 | 2019-09-03 21:37 | 51 | 154.224 | Арм500 ГОСТ 34028-2016 | 152.4 | 1568 | 165 | 7 | 2.2 | 2155 | 8.6 | 290 | 320 | 105 | 1547 | 1544 | 1542 | 8.5 | 25.704
30012283 | 180 | 2019-08-31 | 2019-09-03 | 03.09.2019 | 2019-09-03 21:35 | 2019-09-03 21:41 | 2019-09-03 22:24 | 54 | 163.296 | Арм500 ГОСТ 34028-2016 | 161.5 | 1570 | 165 | 7 | 2.2 | 2155 | 8.6 | 290 | 320 | 105 | 1546 | 1549 | 1547 | 9 | 27.216
30012283 | 180 | 2019-08-31 | 2019-09-03 | 03.09.2019 | 2019-09-03 22:25 | 2019-09-03 22:28 | 2019-09-03 23:12 | 54 | 163.296 | Арм500 ГОСТ 34028-2016 | 161.5 | 1571 | 165 | 7 | 2.2 | 2155 | 8.6 | 290 | 320 | 105 | 1548 | 1546 | 1546 | 9 | 27.216
30012283 | 180 | 2019-08-31 | 2019-09-03 | 03.09.2019 | 2019-09-03 23:10 | 2019-09-03 23:15 | 2019-09-03 23:58 | 53 | 157.507 | Арм500 ГОСТ 34028-2016 | 161 | 1572 | 165 | 7 | 2.2 | 2155 | 8.6 | 290 | 320 | 105 | 1547 | 1545 | 1546 | 8.833333 | 26.25117
30012283 | 180 | 2019-09-04 | 2019-09-15 | 06.09.2019 | 2019-09-06 07:44 | 2019-09-06 07:54 | 2019-09-06 08:35 | 49 | 148.176 | Арм500 ГОСТ 34028-2016 | 147.3 | 1588 | 165 | 7 | 2 | 2150 | 8.5 | 260 | 280 | 95 | 1556 | 1557 | 1558 | 8.166667 | 24.696
30012283 | 180 | 2019-09-04 | 2019-09-15 | 06.09.2019 | 2019-09-06 08:27 | 2019-09-06 08:37 | 2019-09-06 09:25 | 56 | 169.344 | Арм500 ГОСТ 34028-2016 | 167.5 | 1580 | 165 | 7 | 2 | 2150 | 8.5 | 260 | 280 | 95 | 1545 | 1543 | 1539 | 9.333333 | 28.224
30012283 | 180 | 2019-09-04 | 2019-09-15 | 06.09.2019 | 2019-09-06 09:18 | 2019-09-06 09:28 | 2019-09-06 10:20 | 53 | 160.272 | Арм500 ГОСТ 34028-2016 | 158.5 | 1578 | 165 | 7 | 1.8 | 2150 | 8.5 | 260 | 280 | 90 | 1537 | 1539 | 1538 | 8.833333 | 26.712
30012283 | 180 | 2019-09-04 | 2019-09-15 | 06.09.2019 | 2019-09-06 10:13 | 2019-09-06 10:23 | 2019-09-06 11:21 | 59 | 178.416 | Арм500 ГОСТ 34028-2016 | 176.6 | 1583 | 165 | 7 | 1.9 | 2150 | 8.5 | 260 | 280 | 90 | 1546 | 1548 | 1549 | 9.833333 | 29.736
30012283 | 180 | 2019-09-04 | 2019-09-15 | 06.09.2019 | 2019-09-06 11:13 | 2019-09-06 11:23 | 2019-09-06 12:17 | 55 | 166.32 | Арм500 ГОСТ 34028-2016 | 164.5 | 1580 | 165 | 7 | 2.1 | 2150 | 8.5 | 260 | 280 | 90 | 1545 | 1536 | 1536 | 9.166667 | 27.72
30012283 | 180 | 2019-09-04 | 2019-09-15 | 06.09.2019 | 2019-09-06 12:09 | 2019-09-06 12:19 | 2019-09-06 13:03 | 52 | 157.248 | Арм500 ГОСТ 34028-2016 | 155.5 | 1581 | 165 | 7 | 2.2 | 2150 | 8.5 | 260 | 280 | 90 | 1544 | 1547 | 1551 | 8.666667 | 26.208
30012283 | 180 | 2019-09-04 | 2019-09-15 | 06.09.2019 | 2019-09-06 12:56 | 2019-09-06 13:06 | 2019-09-06 13:54 | 52 | 157.248 | Арм500 ГОСТ 34028-2016 | 155.5 | 1580 | 165 | 7 | 2.2 | 2150 | 8.5 | 260 | 280 | 90 | 1553 | 1550 | 1549 | 8.666667 | 26.208
30012283 | 180 | 2019-09-04 | 2019-09-15 | 06.09.2019 | 2019-09-06 13:47 | 2019-09-06 13:57 | 2019-09-06 14:46 | 55 | 166.32 | Арм500 ГОСТ 34028-2016 | 164.5 | 1580 | 165 | 7 | 2.2 | 2150 | 8.3 | 260 | 280 | 90 | 1545 | 1549 | 1551 | 9.166667 | 27.72
30012283 | 180 | 2019-09-04 | 2019-09-15 | 06.09.2019 | 2019-09-06 14:41 | 2019-09-06 14:51 | 2019-09-06 15:40 | 55 | 166.32 | Арм500 ГОСТ 34028-2016 | 164.5 | 1580 | 165 | 7 | 2.2 | 2150 | 8.5 | 260 | 280 | 90 | 1560 | 1556 | 1560 | 9.166667 | 27.72
30012283 | 180 | 2019-09-04 | 2019-09-15 | 06.09.2019 | 2019-09-06 15:33 | 2019-09-06 15:43 | 2019-09-06 16:34 | 55 | 166.32 | Арм500 ГОСТ 34028-2016 | 164.5 | 1582 | 165 | 7 | 2.2 | 2150 | 8.5 | 260 | 280 | 90 | 1551 | 1548 | 1549 | 9.166667 | 27.72
30012283 | 180 | 2019-09-04 | 2019-09-15 | 06.09.2019 | 2019-09-06 16:27 | 2019-09-06 16:37 | 2019-09-06 17:25 | 55 | 166.32 | Арм500 ГОСТ 34028-2016 | 164.5 | 1575 | 165 | 7 | 2.2 | 2150 | 8.5 | 260 | 280 | 90 | 1551 | 1552 | 1550 | 9.166667 | 27.72
30012283 | 180 | 2019-09-04 | 2019-09-15 | 06.09.2019 | 2019-09-06 17:18 | 2019-09-06 17:28 | 2019-09-06 18:16 | 54 | 163.296 | Арм500 ГОСТ 34028-2016 | 161.5 | 1576 | 165 | 7 | 2.2 | 2150 | 8.5 | 260 | 280 | 90 | 1549 | 1545 | 1549 | 9 | 27.216
30012283 | 180 | 2019-09-04 | 2019-09-15 | 06.09.2019 | 2019-09-06 18:15 | 2019-09-06 18:19 | 2019-09-06 19:13 | 55 | 166.32 | Арм500 ГОСТ 34028-2016 | 164.9 | 1582 | 165 | 7 | 2.1 | 2155 | 8.3 | 260 | 300 | 100 | 1541 | 1537 | 1536 | 9.166667 | 27.72
30012283 | 180 | 2019-09-04 | 2019-09-15 | 06.09.2019 | 2019-09-06 19:10 | 2019-09-06 19:15 | 2019-09-06 20:17 | 58 | 175.392 | Арм500 ГОСТ 34028-2016 | 173.6 | 1580 | 165 | 7 | 2.1 | 2155 | 8.3 | 260 | 300 | 100 | 1544 | 1545 | 1546 | 9.666667 | 29.232
30012283 | 180 | 2019-09-04 | 2019-09-15 | 06.09.2019 | 2019-09-06 20:10 | 2019-09-06 20:20 | 2019-09-06 21:19 | 54 | 163.296 | Арм500 ГОСТ 34028-2016 | 161.5 | 1581 | 165 | 7 | 2.1 | 2155 | 8.3 | 260 | 300 | 100 | 1542 | 1539 | 1537 | 9 | 27.216
30012283 | 180 | 2019-09-04 | 2019-09-15 | 06.09.2019 | 2019-09-06 21:15 | 2019-09-06 21:22 | 2019-09-06 22:24 | 55 | 166.32 | Арм500 ГОСТ 34028-2016 | 164.5 | 1581 | 165 | 7 | 2.1 | 2155 | 8.3 | 290 | 300 | 100 | 1540 | 1543 | 1543 | 9.166667 | 27.72
30012283 | 180 | 2019-09-04 | 2019-09-15 | 06.09.2019 | 2019-09-06 22:20 | 2019-09-06 22:26 | 2019-09-06 23:24 | 56 | 169.344 | Арм500 ГОСТ 34028-2016 | 167.5 | 1582 | 165 | 7 | 2.2 | 2155 | 8.3 | 290 | 300 | 100 | 1545 | 1544 | 1544 | 9.333333 | 28.224
30012283 | 180 | 2019-09-04 | 2019-09-15 | 06.09.2019 | 2019-09-06 23:20 | 2019-09-06 23:26 | 2019-09-07 00:26 | 54 | 163.296 | Арм500 ГОСТ 34028-2016 | 166.3 | 1582 | 165 | 7 | 2.2 | 2155 | 8.3 | 290 | 300 | 100 | 1544 | 1543 | 1543 | 9 | 27.216
30012283 | 180 | 2019-09-04 | 2019-09-15 | 08.09.2019 | 2019-09-08 20:30 | 2019-09-08 20:40 | 2019-09-08 21:21 | 51 | 154.224 | Арм500 ГОСТ 34028-2016 | 153.3 | 1586 | 170 | 7 | 2.1 | 2150 | 8.8 | 270 | 290 | 95 | 1554 | 1550 | 1553 | 8.5 | 25.704
30012283 | 180 | 2019-09-04 | 2019-09-15 | 08.09.2019 | 2019-09-08 21:13 | 2019-09-08 21:23 | 2019-09-08 22:10 | 51 | 154.224 | Арм500 ГОСТ 34028-2016 | 150.4 | 1586 | 170 | 7 | 2.2 | 2150 | 8.8 | 270 | 290 | 95 | 1550 | 1551 | 1549 | 8.5 | 25.704
30012283 | 180 | 2019-09-04 | 2019-09-15 | 08.09.2019 | 2019-09-08 22:02 | 2019-09-08 22:12 | 2019-09-08 22:58 | 54 | 163.296 | Арм500 ГОСТ 34028-2016 | 161.5 | 1579 | 170 | 7 | 2.2 | 2150 | 8.8 | 270 | 290 | 95 | 1543 | 1544 | 1545 | 9 | 27.216
30012283 | 180 | 2019-09-04 | 2019-09-15 | 08.09.2019 | 2019-09-08 22:50 | 2019-09-08 23:00 | 2019-09-08 23:48 | 53 | 160.272 | Арм500 ГОСТ 34028-2016 | 158.5 | 1581 | 170 | 7 | 2.2 | 2150 | 8.8 | 270 | 290 | 95 | 1546 | 1547 | 1548 | 8.833333 | 26.712
30012283 | 180 | 2019-09-04 | 2019-09-15 | 08.09.2019 | 2019-09-08 23:41 | 2019-09-08 23:51 | 2019-09-09 00:36 | 50 | 151.2 | Арм500 ГОСТ 34028-2016 | 149.4 | 1582 | 170 | 7 | 2.2 | 2150 | 8.8 | 270 | 290 | 95 | 1540 | 1539 | 1541 | 8.333333 | 25.2
30012283 | 180 | 2019-09-04 | 2019-09-15 | 08.09.2019 | 2019-09-09 00:29 | 2019-09-09 00:39 | 2019-09-09 01:26 | 48 | 145.152 | Арм500 ГОСТ 34028-2016 | 143.3 | 1580 | 170 | 7 | 2.2 | 2150 | 8.8 | 2710 | 290 | 95 | 1547 | 1550 | 1549 | 8 | 24.192
30012283 | 180 | 2019-09-04 | 2019-09-15 | 08.09.2019 | 2019-09-09 01:18 | 2019-09-09 01:28 | 2019-09-09 02:20 | 57 | 172.368 | Арм500 ГОСТ 34028-2016 | 170.5 | 1579 | 170 | 7 | 2.1 | 2150 | 8.8 | 270 | 290 | 95 | 1546 | 1545 | 1546 | 9.5 | 28.728
30012283 | 180 | 2019-09-04 | 2019-09-15 | 08.09.2019 | 2019-09-09 02:13 | 2019-09-09 02:23 | 2019-09-09 03:10 | 54 | 163.296 | Арм500 ГОСТ 34028-2016 | 161.5 | 1580 | 170 | 7 | 2.2 | 2150 | 8.8 | 270 | 290 | 95 | 1543 | 1549 | 1552 | 9 | 27.216
30012283 | 180 | 2019-09-04 | 2019-09-15 | 09.09.2019 | 2019-09-09 03:03 | 2019-09-09 03:13 | 2019-09-09 03:59 | 55 | 166.32 | Арм500 ГОСТ 34028-2016 | 164.5 | 1581 | 170 | 7 | 2.2 | 2150 | 8.8 | 270 | 290 | 95 | 1555 | 1559 | 1557 | 9.166667 | 27.72
30012283 | 180 | 2019-09-04 | 2019-09-15 | 09.09.2019 | 2019-09-09 03:52 | 2019-09-09 04:02 | 2019-09-09 04:49 | 55 | 166.32 | Арм500 ГОСТ 34028-2016 | 164.5 | 1579 | 170 | 7 | 2.2 | 2150 | 8.8 | 270 | 290 | 95 | 1551 | 1545 | 1551 | 9.166667 | 27.72
30012283 | 180 | 2019-09-04 | 2019-09-15 | 09.09.2019 | 2019-09-09 04:41 | 2019-09-09 04:51 | 2019-09-09 05:32 | 50 | 151.2 | Арм500 ГОСТ 34028-2016 | 149.4 | 1575 | 170 | 7 | 2.2 | 2150 | 8.8 | 270 | 290 | 95 | 1552 | 1550 | 1552 | 8.333333 | 25.2
30012283 | 180 | 2019-09-04 | 2019-09-15 | 09.09.2019 | 2019-09-09 05:30 | 2019-09-09 05:36 | 2019-09-09 06:12 | 44 | 133.056 | Арм500 ГОСТ 34028-2016 | 131.3 | 1577 | 170 | 7 | 2.2 | 2150 | 8.8 | 270 | 290 | 95 | 1559 | 1558 | 1562 | 7.333333 | 22.176
30012283 | 180 | 2019-09-04 | 2019-09-15 | 09.09.2019 | 2019-09-09 06:10 | 2019-09-09 06:15 | 2019-09-09 06:56 | 50 | 151.2 | Арм500 ГОСТ 34028-2016 | 149.4 | 1574 | 165 | 7 | 2.2 | 2155 | 8.8 | 270 | 290 | 95 | 1550 | 1546 | 1553 | 8.333333 | 25.2
30012283 | 180 | 2019-09-04 | 2019-09-15 | 09.09.2019 | 2019-09-09 06:55 | 2019-09-09 07:00 | 2019-09-09 07:47 | 56 | 169.344 | Арм500 ГОСТ 34028-2016 | 167.5 | 1573 | 165 | 7 | 2.2 | 2155 | 8.8 | 270 | 290 | 95 | 1551 | 1547 | 1545 | 9.333333 | 28.224
30012283 | 180 | 2019-09-04 | 2019-09-15 | 09.09.2019 | 2019-09-09 07:45 | 2019-09-09 07:49 | 2019-09-09 08:35 | 52 | 157.248 | Арм500 ГОСТ 34028-2016 | 155.4 | 1573 | 165 | 7 | 2.2 | 2155 | 8.8 | 270 | 290 | 95 | 1547 | 1548 | 1546 | 8.666667 | 26.208
30012283 | 180 | 2019-09-04 | 2019-09-15 | 09.09.2019 | 2019-09-09 08:33 | 2019-09-09 08:37 | 2019-09-09 09:23 | 41 | 123.984 | Арм500 ГОСТ 34028-2016 | 121.2 | 1572 | 165 | 7 | 2.2 | 2155 | 8.8 | 270 | 290 | 95 | 1547 | 1541 | 1539 | 6.833333 | 20.664
30012283 | 180 | 2019-09-04 | 2019-09-15 | 09.09.2019 | 2019-09-09 09:20 | 2019-09-09 09:26 | 2019-09-09 10:18 | 59 | 178.34 | Арм500 ГОСТ 34028-2016 | 177.8 | 1572 | 165 | 7 | 2.2 | 2155 | 8.8 | 270 | 290 | 95 | 1543 | 1539 | 1536 | 9.833333 | 29.72333
30012283 | 180 | 2019-09-04 | 2019-09-15 | 09.09.2019 | 2019-09-09 10:15 | 2019-09-09 10:19 | 2019-09-09 11:07 | 46 | 139.104 | Арм500 ГОСТ 34028-2016 | 167.3 | 1577 | 165 | 7 | 2.2 | 2155 | 8.8 | 270 | 290 | 95 | 1550 | 1549 | 1549 | 7.666667 | 23.184
30012283 | 180 | 2019-09-04 | 2019-09-15 | 09.09.2019 | 2019-09-09 11:05 | 2019-09-09 11:09 | 2019-09-09 12:01 | 48 | 145.152 | Арм500 ГОСТ 34028-2016 | 143.4 | 1574 | 165 | 7 | 2.2 | 2155 | 8.8 | 270 | 290 | 95 | 1545 | 1539 | 1540 | 8 | 24.192
30012283 | 180 | 2019-09-04 | 2019-09-15 | 09.09.2019 | 2019-09-09 12:00 | 2019-09-09 12:03 | 2019-09-09 13:02 | 55 | 166.32 | Арм500 ГОСТ 34028-2016 | 164.5 | 1575 | 165 | 7 | 2.2 | 2155 | 8.8 | 270 | 290 | 95 | 1541 | 1538 | 1537 | 9.166667 | 27.72
30012283 | 180 | 2019-09-04 | 2019-09-15 | 09.09.2019 | 2019-09-09 13:00 | 2019-09-09 13:06 | 2019-09-09 14:00 | 51 | 153.846 | Арм500 ГОСТ 34028-2016 | 153.1 | 1575 | 165 | 7 | 2.2 | 2155 | 8.8 | 270 | 290 | 95 | 1534 | 1535 | 1533 | 8.5 | 25.641
30012283 | 180 | 2019-09-04 | 2019-09-15 | 09.09.2019 | 2019-09-09 14:00 | 2019-09-09 14:02 | 2019-09-09 14:57 | 52 | 157.248 | Арм500 ГОСТ 34028-2016 | 155.4 | 1581 | 165 | 7 | 2.2 | 2155 | 8.8 | 270 | 290 | 95 | 1544 | 1548 | 1548 | 8.666667 | 26.208
30012283 | 180 | 2019-09-04 | 2019-09-15 | 09.09.2019 | 2019-09-09 14:55 | 2019-09-09 15:00 | 2019-09-09 15:56 | 59 | 178.416 | Арм500 ГОСТ 34028-2016 | 184 | 1581 | 165 | 7 | 2.2 | 2155 | 8.8 | 270 | 290 | 95 | 1544 | 1542 | 1543 | 9.833333 | 29.736
30012283 | 180 | 2019-09-04 | 2019-09-15 | 09.09.2019 | 2019-09-09 17:20 | 2019-09-09 17:30 | 2019-09-09 18:11 | 51 | 154.224 | Арм500 ГОСТ 34028-2016 | 153.4 | 1584 | 165 | 7 | 2.2 | 2155 | 8.8 | 270 | 290 | 95 | 1555 | 1553 | 1552 | 8.5 | 25.704
30012283 | 180 | 2019-09-04 | 2019-09-15 | 09.09.2019 | 2019-09-09 18:10 | 2019-09-09 18:12 | 2019-09-09 19:01 | 42 | 127.008 | Арм500 ГОСТ 34028-2016 | 125.2 | 1572 | 165 | 7 | 2.2 | 2155 | 8.8 | 270 | 290 | 95 | 1551 | 1548 | 1544 | 7 | 21.168
30012283 | 180 | 2019-09-04 | 2019-09-15 | 09.09.2019 | 2019-09-09 18:53 | 2019-09-09 19:04 | 2019-09-09 19:48 | 52 | 157.248 | Арм500 ГОСТ 34028-2016 | 155.4 | 1572 | 165 | 13 | 2.2 | 2155 | 8.5 | 280 | 300 | 100 | 1539 | 1541 | 1541 | 8.666667 | 26.208
30012283 | 180 | 2019-09-04 | 2019-09-15 | 09.09.2019 | 2019-09-09 19:41 | 2019-09-09 19:50 | 2019-09-09 20:37 | 54 | 163.296 | Арм500 ГОСТ 34028-2016 | 161.5 | 1586 | 165 | 13 | 2.2 | 2155 | 8.5 | 280 | 300 | 100 | 1550 | 1552 | 1550 | 9 | 27.216
30012283 | 180 | 2019-09-04 | 2019-09-15 | 09.09.2019 | 2019-09-09 20:35 | 2019-09-09 20:41 | 2019-09-09 21:26 | 52 | 157.248 | Арм500 ГОСТ 34028-2016 | 155.4 | 1573 | 165 | 13 | 2.2 | 2155 | 8.5 | 280 | 300 | 100 | 1547 | 1546 | 1547 | 8.666667 | 26.208
30012283 | 180 | 2019-09-04 | 2019-09-15 | 09.09.2019 | 2019-09-09 21:20 | 2019-09-09 21:29 | 2019-09-09 22:16 | 54 | 163.296 | Арм500 ГОСТ 34028-2016 | 161.5 | 1571 | 165 | 13 | 2.2 | 2155 | 8.5 | 280 | 300 | 100 | 1551 | 1552 | 1549 | 9 | 27.216
30012283 | 180 | 2019-09-04 | 2019-09-15 | 09.09.2019 | 2019-09-09 22:09 | 2019-09-09 22:18 | 2019-09-09 23:03 | 53 | 160.272 | Арм500 ГОСТ 34028-2016 | 158.5 | 1571 | 165 | 13 | 2.2 | 2155 | 8.5 | 280 | 300 | 100 | 1547 | 1545 | 1543 | 8.833333 | 26.712
30012283 | 180 | 2019-09-04 | 2019-09-15 | 09.09.2019 | 2019-09-09 22:54 | 2019-09-09 23:05 | 2019-09-09 23:50 | 51 | 154.224 | Арм500 ГОСТ 34028-2016 | 152.4 | 1573 | 165 | 13 | 2.2 | 2155 | 8.5 | 280 | 300 | 100 | 1548 | 1549 | 1548 | 8.5 | 25.704
30012283 | 180 | 2019-09-04 | 2019-09-15 | 09.09.2019 | 2019-09-09 23:42 | 2019-09-09 23:53 | 2019-09-10 00:42 | 58 | 175.392 | Арм500 ГОСТ 34028-2016 | 173.6 | 1578 | 165 | 13 | 2.2 | 2155 | 8.5 | 280 | 300 | 100 | 1549 | 1550 | 1547 | 9.666667 | 29.232
30012283 | 180 | 2019-09-04 | 2019-09-15 | 09.09.2019 | 2019-09-10 00:35 | 2019-09-10 00:45 | 2019-09-10 01:35 | 58 | 175.392 | Арм500 ГОСТ 34028-2016 | 173.6 | 1571 | 165 | 13 | 2.2 | 2155 | 8.5 | 280 | 300 | 100 | 1546 | 1545 | 1538 | 9.666667 | 29.232
30012283 | 180 | 2019-09-04 | 2019-09-15 | 09.09.2019 | 2019-09-10 01:30 | 2019-09-10 01:38 | 2019-09-10 02:21 | 50 | 151.2 | Арм500 ГОСТ 34028-2016 | 149.4 | 1571 | 165 | 13 | 2.2 | 2155 | 8.5 | 280 | 300 | 100 | 1547 | 1549 | 1550 | 8.333333 | 25.2
30012283 | 180 | 2019-09-04 | 2019-09-15 | 09.09.2019 | 2019-09-10 02:14 | 2019-09-10 02:24 | 2019-09-10 03:10 | 51 | 154.224 | Арм500 ГОСТ 34028-2016 | 152.8 | 1570 | 165 | 13 | 2.2 | 2155 | 8.5 | 280 | 300 | 100 | 1548 | 1546 | 1547 | 8.5 | 25.704
30012283 | 180 | 2019-09-04 | 2019-09-15 | 10.09.2019 | 2019-09-10 03:00 | 2019-09-10 03:12 | 2019-09-10 04:08 | 56 | 169.344 | Арм500 ГОСТ 34028-2016 | 167.5 | 1576 | 165 | 13 | 2.2 | 2155 | 8.5 | 280 | 300 | 100 | 1548 | 1546 | 1547 | 9.333333 | 28.224
30012283 | 180 | 2019-09-04 | 2019-09-15 | 10.09.2019 | 2019-09-10 04:00 | 2019-09-10 04:11 | 2019-09-10 05:05 | 51 | 154.224 | Арм500 ГОСТ 34028-2016 | 152.4 | 1575 | 165 | 13 | 2.2 | 2155 | 8.5 | 280 | 300 | 100 | 1540 | 1538 | 1539 | 8.5 | 25.704
30012283 | 180 | 2019-09-04 | 2019-09-15 | 10.09.2019 | 2019-09-10 04:56 | 2019-09-10 05:08 | 2019-09-10 05:59 | 51 | 154.224 | Арм500 ГОСТ 34028-2016 | 152.6 | 1577 | 165 | 13 | 2.2 | 2155 | 8.5 | 280 | 300 | 100 | 1549 | 1551 | 1547 | 8.5 | 25.704
30012283 | 180 | 2019-09-04 | 2019-09-15 | 10.09.2019 | 2019-09-10 05:50 | 2019-09-10 06:01 | 2019-09-10 06:50 | 57 | 172.368 | Арм500 ГОСТ 34028-2016 | 170.6 | 1573 | 165 | 13 | 2.2 | 2155 | 8.5 | 280 | 300 | 100 | 1543 | 1539 | 1538 | 9.5 | 28.728
30012283 | 180 | 2019-09-04 | 2019-09-15 | 10.09.2019 | 2019-09-10 06:50 | 2019-09-10 06:54 | 2019-09-10 07:37 | 60 | 181.203 | Арм500 ГОСТ 34028-2016 | 187.7 | 1576 | 165 | 7 | 2.2 | 2155 | 8.8 | 270 | 290 | 95 | 1540 | 1543 | 1545 | 10 | 30.2005
30012283 | 180 | 2019-09-04 | 2019-09-15 | 13.09.2019 | 2019-09-13 02:40 | 2019-09-13 02:45 | 2019-09-13 03:35 | 48 | 145.152 | Арм500 ГОСТ 34028-2016 | 144.3 | 1590 | 165 | 7 | 1 | 2155 | 8.3 | 280 | 300 | 100 | 1552 | 1555 | 1550 | 8 | 24.192
30012283 | 180 | 2019-09-04 | 2019-09-15 | 13.09.2019 | 2019-09-13 03:30 | 2019-09-13 03:37 | 2019-09-13 04:21 | 47 | 141.775 | Арм500 ГОСТ 34028-2016 | 140.4 | 1586 | 165 | 7 | 2.1 | 2155 | 8.3 | 280 | 300 | 100 | 1545 | 1548 | 1548 | 7.833333 | 23.62917
30012283 | 180 | 2019-09-04 | 2019-09-15 | 13.09.2019 | 2019-09-13 04:20 | 2019-09-13 04:25 | 2019-09-13 05:14 | 44 | 132.905 | Арм500 ГОСТ 34028-2016 | 132 | 1585 | 165 | 7 | 2.1 | 2155 | 8.3 | 280 | 300 | 100 | 1542 | 1545 | 1539 | 7.333333 | 22.15083
30012283 | 180 | 2019-09-04 | 2019-09-15 | 13.09.2019 | 2019-09-13 05:10 | 2019-09-13 05:16 | 2019-09-13 06:26 | 55 | 166.32 | Арм500 ГОСТ 34028-2016 | 164.5 | 1593 | 165 | 7 | 2.1 | 2155 | 8.3 | 280 | 300 | 100 | 1547 | 1550 | 1553 | 9.166667 | 27.72
30012283 | 180 | 2019-09-04 | 2019-09-15 | 13.09.2019 | 2019-09-13 06:19 | 2019-09-13 06:27 | 2019-09-13 07:35 | 50 | 151.2 | Арм500 ГОСТ 34028-2016 | 149.4 | 1601 | 165 | 13 | 2.1 | 2155 | 8.5 | 280 | 300 | 95 | 1550 | 1544 | 1547 | 8.333333 | 25.2
30012283 | 180 | 2019-09-04 | 2019-09-15 | 13.09.2019 | 2019-09-13 07:30 | 2019-09-13 07:37 | 2019-09-13 08:46 | 55 | 166.32 | Арм500 ГОСТ 34028-2016 | 164.7 | 1592 | 165 | 13 | 2.2 | 2155 | 8.5 | 280 | 300 | 95 | 1548 | 1546 | 1541 | 9.166667 | 27.72
30012283 | 180 | 2019-09-04 | 2019-09-15 | 13.09.2019 | 2019-09-13 08:37 | 2019-09-13 08:48 | 2019-09-13 09:41 | 52 | 157.248 | Арм500 ГОСТ 34028-2016 | 155.6 | 1586 | 165 | 13 | 2.2 | 2155 | 8.5 | 280 | 300 | 95 | 1552 | 1556 | 1555 | 8.666667 | 26.208
30012283 | 180 | 2019-09-04 | 2019-09-15 | 13.09.2019 | 2019-09-13 09:38 | 2019-09-13 09:45 | 2019-09-13 10:31 | 57 | 172.368 | Арм500 ГОСТ 34028-2016 | 170.6 | 1579 | 165 | 13 | 2.2 | 2155 | 8.7 | 280 | 300 | 95 | 1547 | 1549 | 1552 | 9.5 | 28.728
30012283 | 180 | 2019-09-04 | 2019-09-15 | 13.09.2019 | 2019-09-13 10:27 | 2019-09-13 10:34 | 2019-09-13 11:19 | 50 | 151.2 | Арм500 ГОСТ 34028-2016 | 149.4 | 1578 | 165 | 13 | 2.2 | 2155 | 8.7 | 280 | 300 | 95 | 1546 | 1545 | 1546 | 8.333333 | 25.2
30012283 | 180 | 2019-09-04 | 2019-09-15 | 13.09.2019 | 2019-09-13 11:03 | 2019-09-13 11:22 | 2019-09-13 12:08 | 54 | 163.296 | Арм500 ГОСТ 34028-2016 | 161.5 | 1578 | 165 | 13 | 2.2 | 2155 | 8.7 | 280 | 300 | 95 | 1548 | 1547 | 1548 | 9 | 27.216
30012283 | 180 | 2019-09-04 | 2019-09-15 | 13.09.2019 | 2019-09-13 12:03 | 2019-09-13 12:12 | 2019-09-13 12:58 | 54 | 163.296 | Арм500 ГОСТ 34028-2016 | 161.5 | 1576 | 165 | 13 | 2.2 | 2155 | 8.7 | 280 | 300 | 95 | 1555 | 1554 | 1553 | 9 | 27.216
30012283 | 180 | 2019-09-04 | 2019-09-15 | 13.09.2019 | 2019-09-13 12:49 | 2019-09-13 13:00 | 2019-09-13 13:50 | 55 | 166.32 | Арм500 ГОСТ 34028-2016 | 164.5 | 1574 | 165 | 13 | 2.1 | 2155 | 8.7 | 280 | 300 | 95 | 1547 | 1541 | 1542 | 9.166667 | 27.72
30012283 | 180 | 2019-09-04 | 2019-09-15 | 13.09.2019 | 2019-09-13 13:40 | 2019-09-13 13:52 | 2019-09-13 14:42 | 52 | 157.248 | Арм500 ГОСТ 34028-2016 | 155.4 | 1575 | 165 | 13 | 2.1 | 2155 | 8.7 | 260 | 280 | 90 | 1537 | 1538 | 1539 | 8.666667 | 26.208
30012283 | 180 | 2019-09-04 | 2019-09-15 | 13.09.2019 | 2019-09-13 14:35 | 2019-09-13 14:44 | 2019-09-13 15:32 | 53 | 160.272 | Арм500 ГОСТ 34028-2016 | 158.5 | 1576 | 165 | 13 | 2.1 | 2155 | 8.7 | 260 | 280 | 90 | 1541 | 1543 | 1541 | 8.833333 | 26.712
30012283 | 180 | 2019-09-04 | 2019-09-15 | 13.09.2019 | 2019-09-13 15:25 | 2019-09-13 15:36 | 2019-09-13 16:24 | 53 | 160.272 | Арм500 ГОСТ 34028-2016 | 158.5 | 1577 | 165 | 13 | 2.1 | 2155 | 8.7 | 260 | 280 | 90 | 1548 | 1549 | 1548 | 8.833333 | 26.712
30012283 | 180 | 2019-09-04 | 2019-09-15 | 13.09.2019 | 2019-09-13 16:19 | 2019-09-13 16:28 | 2019-09-13 17:14 | 53 | 160.272 | Арм500 ГОСТ 34028-2016 | 158.5 | 1574 | 165 | 13 | 2.1 | 2155 | 8.7 | 260 | 280 | 90 | 1543 | 1542 | 1541 | 8.833333 | 26.712
30012283 | 180 | 2019-09-04 | 2019-09-15 | 13.09.2019 | 2019-09-13 17:10 | 2019-09-13 17:17 | 2019-09-13 18:02 | 55 | 166.32 | Арм500 ГОСТ 34028-2016 | 164.5 | 1576 | 185 | 13 | 2.2 | 2155 | 8.7 | 290 | 310 | 100 | 1550 | 1547 | 1546 | 9.166667 | 27.72
30012283 | 180 | 2019-09-04 | 2019-09-15 | 13.09.2019 | 2019-09-13 17:56 | 2019-09-13 18:05 | 2019-09-13 18:50 | 51 | 154.224 | Арм500 ГОСТ 34028-2016 | 152.4 | 1571 | 185 | 13 | 2.2 | 2155 | 8.7 | 280 | 300 | 100 | 1549 | 1547 | 1545 | 8.5 | 25.704
30012283 | 180 | 2019-09-04 | 2019-09-15 | 13.09.2019 | 2019-09-13 18:42 | 2019-09-13 18:52 | 2019-09-13 19:36 | 52 | 157.248 | Арм500 ГОСТ 34028-2016 | 155.4 | 1573 | 170 | 7 | 2.1 | 2150 | 8.5 | 280 | 290 | 100 | 1547 | 1545 | 1544 | 8.666667 | 26.208
30012283 | 180 | 2019-09-04 | 2019-09-15 | 13.09.2019 | 2019-09-13 19:28 | 2019-09-13 19:38 | 2019-09-13 20:26 | 54 | 163.296 | Арм500 ГОСТ 34028-2016 | 161.5 | 1572 | 170 | 7 | 2.1 | 2150 | 8.5 | 280 | 290 | 100 | 1543 | 1545 | 1543 | 9 | 27.216
30012283 | 180 | 2019-09-04 | 2019-09-15 | 13.09.2019 | 2019-09-13 20:18 | 2019-09-13 20:28 | 2019-09-13 21:19 | 56 | 169.344 | Арм500 ГОСТ 34028-2016 | 167.5 | 1572 | 170 | 7 | 2.1 | 2150 | 8.5 | 280 | 290 | 100 | 1546 | 1552 | 1544 | 9.333333 | 28.224
30012283 | 180 | 2019-09-04 | 2019-09-15 | 13.09.2019 | 2019-09-13 21:11 | 2019-09-13 21:21 | 2019-09-13 22:07 | 54 | 163.296 | Арм500 ГОСТ 34028-2016 | 161.5 | 1572 | 170 | 7 | 2.1 | 2150 | 8.5 | 280 | 290 | 100 | 1539 | 1537 | 1540 | 9 | 27.216
30012283 | 180 | 2019-09-04 | 2019-09-15 | 13.09.2019 | 2019-09-13 22:00 | 2019-09-13 22:10 | 2019-09-13 22:56 | 51 | 154.224 | Арм500 ГОСТ 34028-2016 | 152.4 | 1573 | 170 | 7 | 2.1 | 2150 | 8.5 | 280 | 290 | 100 | 1541 | 1543 | 1546 | 8.5 | 25.704
30012283 | 180 | 2019-09-04 | 2019-09-15 | 13.09.2019 | 2019-09-13 22:49 | 2019-09-13 22:59 | 2019-09-13 23:46 | 54 | 163.296 | Арм500 ГОСТ 34028-2016 | 161.5 | 1576 | 170 | 7 | 2.1 | 2150 | 8.5 | 280 | 290 | 100 | 1545 | 1547 | 1544 | 9 | 27.216
30012283 | 180 | 2019-09-04 | 2019-09-15 | 13.09.2019 | 2019-09-13 23:39 | 2019-09-13 23:49 | 2019-09-14 00:55 | 51 | 154.199 | Арм500 ГОСТ 34028-2016 | 153.2 | 1576 | 170 | 7 | 2.1 | 2150 | 8.5 | 280 | 290 | 100 | 1547 | 1542 | 1540 | 8.5 | 25.69983
30012283 | 180 | 2019-09-04 | 2019-09-15 | 13.09.2019 | 2019-09-14 00:47 | 2019-09-14 00:57 | 2019-09-14 02:11 | 51 | 154.224 | Арм500 ГОСТ 34028-2016 | 152.5 | 1583 | 170 | 7 | 2.1 | 2150 | 8.5 | 280 | 290 | 100 | 1544 | 1543 | 1541 | 8.5 | 25.704
30012283 | 180 | 2019-09-04 | 2019-09-15 | 14.09.2019 | 2019-09-14 02:04 | 2019-09-14 02:14 | 2019-09-14 03:10 | 52 | 157.248 | Арм500 ГОСТ 34028-2016 | 155.4 | 1576 | 170 | 7 | 2.1 | 2150 | 8.5 | 280 | 290 | 100 | 1539 | 1538 | 1539 | 8.666667 | 26.208
30012283 | 180 | 2019-09-04 | 2019-09-15 | 13.09.2019 | 2019-09-14 03:04 | 2019-09-14 03:14 | 2019-09-14 04:01 | 48 | 145.152 | Арм500 ГОСТ 34028-2016 | 143.4 | 1580 | 170 | 7 | 2.1 | 2150 | 8.5 | 280 | 290 | 100 | 1541 | 1550 | 1551 | 8 | 24.192
30012283 | 180 | 2019-09-04 | 2019-09-15 | 14.09.2019 | 2019-09-14 03:57 | 2019-09-14 04:04 | 2019-09-14 04:50 | 52 | 157.248 | Арм500 ГОСТ 34028-2016 | 155.4 | 1575 | 170 | 7 | 2.2 | 2150 | 8.5 | 280 | 290 | 100 | 1548 | 1546 | 1541 | 8.666667 | 26.208
30012283 | 180 | 2019-09-04 | 2019-09-15 | 14.09.2019 | 2019-09-14 04:43 | 2019-09-14 04:53 | 2019-09-14 05:39 | 53 | 160.272 | Арм500 ГОСТ 34028-2016 | 158.5 | 1574 | 170 | 7 | 2.1 | 2150 | 8.5 | 280 | 290 | 100 | 1543 | 1540 | 1544 | 8.833333 | 26.712
30012283 | 180 | 2019-09-04 | 2019-09-15 | 14.09.2019 | 2019-09-14 05:35 | 2019-09-14 05:45 | 2019-09-14 06:29 | 50 | 151.2 | Арм500 ГОСТ 34028-2016 | 149.4 | 1572 | 165 | 13 | 2.1 | 2155 | 8.5 | 280 | 300 | 95 | 1545 | 1544 | 1545 | 8.333333 | 25.2
30012283 | 180 | 2019-09-04 | 2019-09-15 | 14.09.2019 | 2019-09-14 06:23 | 2019-09-14 06:32 | 2019-09-14 07:22 | 57 | 172.368 | Арм500 ГОСТ 34028-2016 | 171 | 1576 | 165 | 13 | 2.1 | 2155 | 8.7 | 280 | 300 | 95 | 1540 | 1542 | 1544 | 9.5 | 28.728
30012283 | 180 | 2019-09-04 | 2019-09-15 | 14.09.2019 | 2019-09-14 07:20 | 2019-09-14 07:27 | 2019-09-14 08:23 | 52 | 157.248 | Арм500 ГОСТ 34028-2016 | 155.6 | 1577 | 165 | 13 | 2.1 | 2155 | 8.7 | 280 | 300 | 95 | 1541 | 1539 | 1538 | 8.666667 | 26.208
30012283 | 180 | 2019-09-04 | 2019-09-15 | 14.09.2019 | 2019-09-14 08:17 | 2019-09-14 08:26 | 2019-09-14 09:15 | 54 | 163.296 | Арм500 ГОСТ 34028-2016 | 161.5 | 1580 | 165 | 13 | 2.1 | 2155 | 8.5 | 280 | 300 | 100 | 1557 | 1556 | 1554 | 9 | 27.216
30012283 | 180 | 2019-09-04 | 2019-09-15 | 14.09.2019 | 2019-09-14 09:10 | 2019-09-14 09:18 | 2019-09-14 10:06 | 54 | 163.296 | Арм500 ГОСТ 34028-2016 | 161.5 | 1573 | 165 | 13 | 2.1 | 2155 | 8.5 | 280 | 300 | 95 | 1552 | 1549 | 1547 | 9 | 27.216
30012283 | 180 | 2019-09-04 | 2019-09-15 | 14.09.2019 | 2019-09-14 10:00 | 2019-09-14 10:08 | 2019-09-14 10:55 | 56 | 168.714 | Арм500 ГОСТ 34028-2016 | 176.7 | 1576 | 165 | 13 | 2.2 | 2155 | 8.7 | 280 | 300 | 95 | 1552 | 1550 | 1549 | 9.333333 | 28.119
30012283 | 180 | 2019-09-04 | 2019-09-15 | 14.09.2019 | 2019-09-14 12:19 | 2019-09-14 12:30 | 2019-09-14 13:12 | 48 | 145.152 | Арм500 ГОСТ 34028-2016 | 144.3 | 1583 | 165 | 13 | 2.2 | 2155 | 8.7 | 280 | 300 | 95 | 1548 | 1552 | 1553 | 8 | 24.192
30012283 | 180 | 2019-09-04 | 2019-09-15 | 14.09.2019 | 2019-09-14 13:03 | 2019-09-14 13:14 | 2019-09-14 14:00 | 54 | 163.296 | Арм500 ГОСТ 34028-2016 | 161.5 | 1572 | 165 | 9 | 2.2 | 2155 | 8.7 | 280 | 300 | 95 | 1550 | 1548 | 1547 | 9 | 27.216
30012283 | 180 | 2019-09-04 | 2019-09-15 | 14.09.2019 | 2019-09-14 13:58 | 2019-09-14 14:03 | 2019-09-14 14:48 | 53 | 160.272 | Арм500 ГОСТ 34028-2016 | 158.5 | 1570 | 165 | 13 | 2.2 | 2155 | 8.7 | 280 | 300 | 95 | 1545 | 1547 | 1548 | 8.833333 | 26.712
30012283 | 180 | 2019-09-04 | 2019-09-15 | 14.09.2019 | 2019-09-14 14:39 | 2019-09-14 14:50 | 2019-09-14 15:36 | 53 | 160.272 | Арм500 ГОСТ 34028-2016 | 158.5 | 1570 | 165 | 13 | 2.2 | 2155 | 8.7 | 280 | 300 | 95 | 1542 | 1539 | 1537 | 8.833333 | 26.712
30012283 | 180 | 2019-09-04 | 2019-09-15 | 14.09.2019 | 2019-09-14 15:27 | 2019-09-14 15:38 | 2019-09-14 16:24 | 52 | 157.248 | Арм500 ГОСТ 34028-2016 | 155.4 | 1569 | 165 | 13 | 2.2 | 2155 | 8.7 | 280 | 300 | 95 | 1539 | 1543 | 1542 | 8.666667 | 26.208
30012283 | 180 | 2019-09-04 | 2019-09-15 | 14.09.2019 | 2019-09-14 16:19 | 2019-09-14 16:26 | 2019-09-14 17:17 | 58 | 175.392 | Арм500 ГОСТ 34028-2016 | 173.6 | 1576 | 165 | 13 | 2.2 | 2155 | 8.7 | 280 | 300 | 95 | 1544 | 1543 | 1542 | 9.666667 | 29.232
30012283 | 180 | 2019-09-04 | 2019-09-15 | 14.09.2019 | 2019-09-14 17:08 | 2019-09-14 17:19 | 2019-09-14 18:06 | 54 | 163.296 | Арм500 ГОСТ 34028-2016 | 161.5 | 1572 | 165 | 13 | 2.2 | 2155 | 8.7 | 280 | 300 | 95 | 1548 | 1546 | 1547 | 9 | 27.216
30012283 | 180 | 2019-09-04 | 2019-09-15 | 14.09.2019 | 2019-09-14 18:00 | 2019-09-14 18:09 | 2019-09-14 18:55 | 50 | 151.2 | Арм500 ГОСТ 34028-2016 | 149.4 | 1572 | 165 | 13 | 2.2 | 2155 | 8.7 | 280 | 300 | 95 | 1546 | 1542 | 1545 | 8.333333 | 25.2
30012283 | 180 | 2019-09-04 | 2019-09-15 | 14.09.2019 | 2019-09-14 18:48 | 2019-09-14 18:58 | 2019-09-14 19:45 | 55 | 166.32 | Арм500 ГОСТ 34028-2016 | 164.5 | 1572 | 170 | 7 | 2.2 | 2150 | 8.5 | 280 | 290 | 100 | 1551 | 1550 | 1552 | 9.166667 | 27.72
30012283 | 180 | 2019-09-04 | 2019-09-15 | 14.09.2019 | 2019-09-14 19:38 | 2019-09-14 19:48 | 2019-09-14 20:36 | 54 | 163.296 | Арм500 ГОСТ 34028-2016 | 161.5 | 1571 | 170 | 7 | 2.2 | 2150 | 8.5 | 280 | 290 | 100 | 1547 | 1545 | 1543 | 9 | 27.216
30012283 | 180 | 2019-09-04 | 2019-09-15 | 14.09.2019 | 2019-09-14 20:28 | 2019-09-14 20:38 | 2019-09-14 21:26 | 55 | 166.32 | Арм500 ГОСТ 34028-2016 | 164.5 | 1572 | 170 | 7 | 2.2 | 2150 | 8.5 | 280 | 290 | 100 | 1547 | 1546 | 1547 | 9.166667 | 27.72
30012283 | 180 | 2019-09-04 | 2019-09-15 | 14.09.2019 | 2019-09-14 21:18 | 2019-09-14 21:28 | 2019-09-14 22:18 | 57 | 172.368 | Арм500 ГОСТ 34028-2016 | 170.6 | 1573 | 170 | 7 | 2.2 | 2150 | 8.5 | 280 | 290 | 100 | 1540 | 1536 | 1537 | 9.5 | 28.728
30012283 | 180 | 2019-09-04 | 2019-09-15 | 14.09.2019 | 2019-09-14 22:15 | 2019-09-14 22:25 | 2019-09-14 23:11 | 54 | 163.296 | Арм500 ГОСТ 34028-2016 | 161.5 | 1573 | 170 | 7 | 2.2 | 2150 | 8.5 | 280 | 290 | 100 | 1548 | 1552 | 1554 | 9 | 27.216
30012283 | 180 | 2019-09-04 | 2019-09-15 | 14.09.2019 | 2019-09-14 23:04 | 2019-09-14 23:13 | 2019-09-15 00:01 | 53 | 160.272 | Арм500 ГОСТ 34028-2016 | 158.5 | 1580 | 170 | 7 | 2.2 | 2150 | 8.5 | 280 | 290 | 100 | 1553 | 1551 | 1550 | 8.833333 | 26.712
30012283 | 180 | 2019-09-04 | 2019-09-15 | 14.09.2019 | 2019-09-14 23:55 | 2019-09-15 00:04 | 2019-09-15 00:49 | 52 | 157.248 | Арм500 ГОСТ 34028-2016 | 155.4 | 1571 | 170 | 7 | 2.2 | 2150 | 8.5 | 280 | 290 | 100 | 1543 | 1546 | 1544 | 8.666667 | 26.208
30012283 | 180 | 2019-09-04 | 2019-09-15 | 14.09.2019 | 2019-09-15 00:41 | 2019-09-15 00:51 | 2019-09-15 01:40 | 55 | 166.32 | Арм500 ГОСТ 34028-2016 | 164.5 | 1570 | 170 | 7 | 2.2 | 2150 | 8.5 | 280 | 290 | 100 | 1547 | 1543 | 1545 | 9.166667 | 27.72
30012283 | 180 | 2019-09-04 | 2019-09-15 | 14.09.2019 | 2019-09-15 01:33 | 2019-09-15 01:43 | 2019-09-15 02:30 | 54 | 163.296 | Арм500 ГОСТ 34028-2016 | 161.5 | 1572 | 170 | 7 | 2.2 | 2150 | 8.5 | 280 | 290 | 100 | 1543 | 1546 | 1545 | 9 | 27.216
30012283 | 180 | 2019-09-04 | 2019-09-15 | 15.09.2019 | 2019-09-15 02:23 | 2019-09-15 02:33 | 2019-09-15 03:17 | 50 | 151.2 | Арм500 ГОСТ 34028-2016 | 149.4 | 1573 | 170 | 7 | 2.2 | 2150 | 8.5 | 280 | 290 | 100 | 1550 | 1549 | 1548 | 8.333333 | 25.2
30012283 | 180 | 2019-09-04 | 2019-09-15 | 15.09.2019 | 2019-09-15 03:09 | 2019-09-15 03:19 | 2019-09-15 04:06 | 54 | 163.296 | Арм500 ГОСТ 34028-2016 | 161.5 | 1571 | 170 | 7 | 2.2 | 2150 | 8.5 | 280 | 290 | 100 | 1542 | 1544 | 1543 | 9 | 27.216
30012283 | 180 | 2019-09-04 | 2019-09-15 | 15.09.2019 | 2019-09-15 04:00 | 2019-09-15 04:09 | 2019-09-15 04:57 | 53 | 160.272 | Арм500 ГОСТ 34028-2016 | 158.5 | 1572 | 170 | 7 | 2.2 | 2150 | 8.5 | 280 | 290 | 100 | 1547 | 1546 | 1545 | 8.833333 | 26.712
30012283 | 180 | 2019-09-04 | 2019-09-15 | 15.09.2019 | 2019-09-15 04:52 | 2019-09-15 05:00 | 2019-09-15 05:49 | 55 | 166.32 | Арм500 ГОСТ 34028-2016 | 164.5 | 1572 | 170 | 7 | 2.2 | 2150 | 8.5 | 280 | 290 | 100 | 1544 | 1545 | 1541 | 9.166667 | 27.72
30012283 | 180 | 2019-09-04 | 2019-09-15 | 15.09.2019 | 2019-09-15 05:42 | 2019-09-15 05:52 | 2019-09-15 06:42 | 54 | 163.296 | Арм500 ГОСТ 34028-2016 | 161.5 | 1571 | 170 | 7 | 2.2 | 2150 | 8.5 | 280 | 290 | 100 | 1540 | 1542 | 1540 | 9 | 27.216
30012283 | 180 | 2019-09-04 | 2019-09-15 | 15.09.2019 | 2019-09-15 06:40 | 2019-09-15 06:45 | 2019-09-15 07:35 | 54 | 163.296 | Арм500 ГОСТ 34028-2016 | 161.5 | 1573 | 165 | 7 | 2.1 | 2155 | 8.3 | 290 | 320 | 100 | 1539 | 1537 | 1536 | 9 | 27.216
30012283 | 180 | 2019-09-04 | 2019-09-15 | 15.09.2019 | 2019-09-15 07:35 | 2019-09-15 07:38 | 2019-09-15 08:28 | 54 | 161.709 | Арм500 ГОСТ 34028-2016 | 166.3 | 1576 | 165 | 7 | 2.1 | 2155 | 8.3 | 290 | 320 | 100 | 1548 | 1546 | 1545 | 9 | 26.9515
30000781 | 180 | 2019-06-22 | 2019-07-08 | 24.06.2019 | 2019-06-24 07:30 | 2019-06-24 07:38 | 2019-06-24 08:18 | 48 | 145.152 | Арм500 ГОСТ 34028-2016 | 145.5 | 1584 | 165 | 10 | 2 | 2150 | 8.3 | 250 | 270 | 90 | 1558 | 1555 | 1552 | 8 | 24.192
30000781 | 180 | 2019-06-22 | 2019-07-08 | 24.06.2019 | 2019-06-24 08:12 | 2019-06-24 08:21 | 2019-06-24 09:13 | 53 | 160.272 | Арм500 ГОСТ 34028-2016 | 179.4 | 1580 | 165 | 10 | 2 | 2150 | 8 | 250 | 260 | 90 | 1548 | 1547 | 1544 | 8.833333 | 26.712
30000781 | 180 | 2019-06-22 | 2019-07-08 | 24.06.2019 | 2019-06-24 09:00 | 2019-06-24 09:16 | 2019-06-24 10:10 | 52 | 157.248 | Арм500 ГОСТ 34028-2016 | 163 | 1578 | 165 | 10 | 2 | 2150 | 7.6 | 240 | 260 | 90 | 1537 | 1535 | 1536 | 8.666667 | 26.208
30000781 | 180 | 2019-06-22 | 2019-07-08 | 24.06.2019 | 2019-06-24 09:52 | 2019-06-24 10:11 | 2019-06-24 11:03 | 55 | 166.32 | Арм500 ГОСТ 34028-2016 | 201.1 | 1584 | 165 | 10 | 2.1 | 2150 | 7.6 | 240 | 260 | 90 | 1538 | 1544 | 1548 | 9.166667 | 27.72
30000781 | 180 | 2019-06-22 | 2019-07-08 | 24.06.2019 | 2019-06-24 10:47 | 2019-06-24 11:05 | 2019-06-24 11:56 | 52 | 157.248 | Арм500 ГОСТ 34028-2016 | 162.8 | 1594 | 165 | 10 | 2.1 | 2150 | 8 | 240 | 260 | 90 | 1550 | 1555 | 1557 | 8.666667 | 26.208
30000781 | 180 | 2019-06-22 | 2019-07-08 | 24.06.2019 | 2019-06-24 11:47 | 2019-06-24 11:57 | 2019-06-24 12:54 | 54 | 163.296 | Арм500 ГОСТ 34028-2016 | 190.4 | 1579 | 165 | 10 | 2 | 2150 | 7.9 | 240 | 260 | 90 | 1550 | 1545 | 1546 | 9 | 27.216
30000781 | 180 | 2019-06-22 | 2019-07-08 | 24.06.2019 | 2019-06-24 12:40 | 2019-06-24 12:57 | 2019-06-24 13:49 | 56 | 169.344 | Арм500 ГОСТ 34028-2016 | 159.8 | 1579 | 165 | 10 | 2 | 2150 | 7.8 | 240 | 260 | 90 | 1544 | 1546 | 1547 | 9.333333 | 28.224
30000781 | 180 | 2019-06-22 | 2019-07-08 | 24.06.2019 | 2019-06-24 13:35 | 2019-06-24 13:51 | 2019-06-24 14:40 | 52 | 157.248 | Арм500 ГОСТ 34028-2016 | 198.4 | 1576 | 165 | 10 | 2.1 | 2150 | 7.9 | 240 | 260 | 90 | 1546 | 1544 |  | 8.666667 | 26.208
30000781 | 180 | 2019-06-22 | 2019-07-08 | 24.06.2019 | 2019-06-24 14:28 | 2019-06-24 14:43 | 2019-06-24 15:31 | 55 | 166.32 | Арм500 ГОСТ 34028-2016 | 165.6 | 1579 | 165 | 10 | 2.2 | 2150 | 8 | 240 | 260 | 90 | 1549 | 1551 | 1550 | 9.166667 | 27.72
30000781 | 180 | 2019-06-22 | 2019-07-08 | 24.06.2019 | 2019-06-24 15:27 | 2019-06-24 15:33 | 2019-06-24 16:22 | 54 | 163.296 | Арм500 ГОСТ 34028-2016 | 150 | 1577 | 165 | 7 | 2.1 | 2168 | 8 | 250 | 280 | 100 | 1551 | 1548 |  | 9 | 27.216
30000781 | 180 | 2019-06-22 | 2019-07-08 | 24.06.2019 | 2019-06-24 16:09 | 2019-06-24 16:25 | 2019-06-24 17:15 | 55 | 166.32 | Арм500 ГОСТ 34028-2016 | 164.9 | 1577 | 165 | 7 | 2.1 | 2181 | 8 | 250 | 280 | 100 | 1545 | 1548 | 1547 | 9.166667 | 27.72
30000781 | 180 | 2019-06-22 | 2019-07-08 | 24.06.2019 | 2019-06-24 17:00 | 2019-06-24 17:16 | 2019-06-24 18:06 | 53 | 160.272 | Арм500 ГОСТ 34028-2016 | 136 | 1576 | 165 | 7 | 2 | 2170 | 8 | 242 | 290 | 100 | 1546 | 1548 | 1547 | 8.833333 | 26.712
30000781 | 180 | 2019-06-22 | 2019-07-08 | 24.06.2019 | 2019-06-24 17:57 | 2019-06-24 18:07 | 2019-06-24 18:59 | 54 | 163.296 | Арм500 ГОСТ 34028-2016 | 167 | 1575 | 160 | 7 | 2.1 | 2170 | 8 | 260 | 300 | 100 | 1550 | 1551 |  | 9 | 27.216
30000781 | 180 | 2019-06-22 | 2019-07-08 | 24.06.2019 | 2019-06-24 18:46 | 2019-06-24 19:01 | 2019-06-24 19:53 | 54 | 163.233 | Арм500 ГОСТ 34028-2016 | 131 | 1575 | 165 | 7 | 2 | 2160 | 8 | 260 | 270 | 100 | 1540 | 1541 |  | 9 | 27.2055
30000781 | 180 | 2019-06-22 | 2019-07-08 | 24.06.2019 | 2019-06-24 19:45 | 2019-06-24 19:53 | 2019-06-24 20:45 | 54 | 163.296 | Арм500 ГОСТ 34028-2016 | 155.5 | 1575 | 174 | 8 | 2.1 | 2160 | 8 | 264 | 285 | 97 | 1542 | 1545 | 1546 | 9 | 27.216
30000781 | 180 | 2019-06-22 | 2019-07-08 | 24.06.2019 | 2019-06-24 20:34 | 2019-06-24 20:46 | 2019-06-24 21:35 | 54 | 163.296 | Арм500 ГОСТ 34028-2016 | 156 | 1574 | 165 | 6 | 2.1 | 2150 | 8 | 265 | 290 | 100 | 1548 | 1549 | 1550 | 9 | 27.216
30000781 | 180 | 2019-06-22 | 2019-07-08 | 25.06.2019 | 2019-06-25 07:14 | 2019-06-25 07:20 | 2019-06-25 08:07 | 49 | 148.176 | Арм500 ГОСТ 34028-2016 | 161.6 | 1583 | 165 | 10 | 1.9 | 2150 | 8 | 230 | 260 | 90 | 1552 | 1549 |  | 8.166667 | 24.696
30000781 | 180 | 2019-06-22 | 2019-07-08 | 25.06.2019 | 2019-06-25 08:02 | 2019-06-25 08:09 | 2019-06-25 08:57 | 53 | 160.272 | Арм500 ГОСТ 34028-2016 | 177.8 | 1579 | 165 | 10 | 2.1 | 2150 | 8.3 | 230 | 250 | 90 | 1551 | 1553 | 1552 | 8.833333 | 26.712
30000781 | 180 | 2019-06-22 | 2019-07-08 | 25.06.2019 | 2019-06-25 08:50 | 2019-06-25 09:00 | 2019-06-25 09:51 | 54 | 163.296 | Арм500 ГОСТ 34028-2016 | 163.7 | 1579 | 165 | 10 | 2.2 | 2150 | 8 | 240 | 260 | 90 | 1549 | 1552 | 1550 | 9 | 27.216
30000781 | 180 | 2019-06-22 | 2019-07-08 | 25.06.2019 | 2019-06-25 09:40 | 2019-06-25 09:54 | 2019-06-25 10:42 | 54 | 163.17 | Арм500 ГОСТ 34028-2016 | 176 | 1578 | 155 | 10 | 2.1 | 2150 | 7.7 | 240 | 260 | 90 | 1549 | 1547 | 1546 | 9 | 27.195
30000781 | 180 | 2019-06-22 | 2019-07-08 | 25.06.2019 | 2019-06-25 11:36 | 2019-06-25 11:41 | 2019-06-25 12:30 | 54 | 163.296 | Арм500 ГОСТ 34028-2016 | 170.9 | 1589 | 165 | 10 | 2.1 | 2150 | 8 | 240 | 260 | 90 | 1563 | 1560 | 1558 | 9 | 27.216
30000781 | 180 | 2019-06-22 | 2019-07-08 | 25.06.2019 | 2019-06-25 12:13 | 2019-06-25 12:32 | 2019-06-25 13:27 | 53 | 160.272 | Арм500 ГОСТ 34028-2016 | 208.8 | 1577 | 165 | 10 | 1.8 | 2150 | 7.8 | 240 | 260 | 90 | 1549 | 1546 | 1544 | 8.833333 | 26.712
30000781 | 180 | 2019-06-22 | 2019-07-08 | 25.06.2019 | 2019-06-25 13:07 | 2019-06-25 13:28 | 2019-06-25 14:24 | 56 | 169.344 | Арм500 ГОСТ 34028-2016 | 165.6 | 1578 | 165 | 10 | 2.1 | 2150 | 7.8 | 240 | 260 | 90 | 1539 | 1537 | 1541 | 9.333333 | 28.224
30000781 | 180 | 2019-06-22 | 2019-07-08 | 25.06.2019 | 2019-06-25 14:12 | 2019-06-25 14:27 | 2019-06-25 15:16 | 54 | 163.296 | Арм500 ГОСТ 34028-2016 | 182 | 1580 | 165 | 10 | 2.2 | 2150 | 7.9 | 240 | 260 | 90 | 1542 | 1546 | 1549 | 9 | 27.216
30000781 | 180 | 2019-06-22 | 2019-07-08 | 25.06.2019 | 2019-06-25 15:03 | 2019-06-25 15:18 | 2019-06-25 16:06 | 55 | 166.32 | Арм500 ГОСТ 34028-2016 | 173.5 | 1581 | 165 | 10 | 2.2 | 2150 | 7.8 | 240 | 260 | 90 | 1547 | 1550 | 1548 | 9.166667 | 27.72
30000781 | 180 | 2019-06-22 | 2019-07-08 | 25.06.2019 | 2019-06-25 15:56 | 2019-06-25 16:07 | 2019-06-25 16:56 | 52 | 157.248 | Арм500 ГОСТ 34028-2016 | 125 | 1578 | 165 | 7 | 2.1 | 2158 | 8 | 260 | 280 | 100 | 1549 | 1550 | 1551 | 8.666667 | 26.208
30000781 | 180 | 2019-06-22 | 2019-07-08 | 25.06.2019 | 2019-06-25 16:49 | 2019-06-25 16:59 | 2019-06-25 17:46 | 54 | 163.296 | Арм500 ГОСТ 34028-2016 | 163.5 | 1585 | 165 | 7 | 2.1 | 2155 | 8 | 250 | 260 | 100 | 1548 | 1550 |  | 9 | 27.216
30000781 | 180 | 2019-06-22 | 2019-07-08 | 25.06.2019 | 2019-06-25 17:39 | 2019-06-25 17:48 | 2019-06-25 18:37 | 54 | 163.296 | Арм500 ГОСТ 34028-2016 | 150 | 1575 | 170 | 7 | 2.1 | 2155 | 8 | 260 | 280 | 100 | 1548 | 1549 | 1546 | 9 | 27.216
30000781 | 180 | 2019-06-22 | 2019-07-08 | 25.06.2019 | 2019-06-25 18:30 | 2019-06-25 18:39 | 2019-06-25 19:25 | 52 | 157.248 | Арм500 ГОСТ 34028-2016 | 161.1 | 1578 | 170 | 7 | 2.1 | 2155 | 8 | 270 | 290 | 100 | 1548 | 1546 | 1549 | 8.666667 | 26.208
30000781 | 180 | 2019-06-22 | 2019-07-08 | 25.06.2019 | 2019-06-25 19:19 | 2019-06-25 19:27 | 2019-06-25 20:07 | 46 | 139.104 | Арм500 ГОСТ 34028-2016 | 120 | 1580 | 170 | 7 | 2.1 | 2155 | 8 | 260 | 280 | 100 | 1548 | 1551 | 1550 | 7.666667 | 23.184
30000781 | 180 | 2019-06-22 | 2019-07-08 | 25.06.2019 | 2019-06-25 20:00 | 2019-06-25 20:09 | 2019-06-25 21:00 | 61 | 184.464 | Арм500 ГОСТ 34028-2016 | 182.4 | 1576 | 180 | 7 | 2.2 | 2155 | 8 | 250 | 290 | 100 | 1549 | 1550 | 1547 | 10.16667 | 30.744
30000781 | 180 | 2019-06-22 | 2019-07-08 | 25.06.2019 | 2019-06-25 20:52 | 2019-06-25 21:01 | 2019-06-25 21:48 | 54 | 163.176 | Арм500 ГОСТ 34028-2016 | 157 | 1578 | 178 | 7 | 2.2 | 2155 | 8.3 | 270 | 290 | 100 | 1552 | 1553 | 1552 | 9 | 27.196
30000781 | 180 | 2019-06-22 | 2019-07-08 | 26.06.2019 | 2019-06-26 06:45 | 2019-06-26 06:52 | 2019-06-26 07:32 | 49 | 148.176 | Арм500 ГОСТ 34028-2016 | 158 | 1584 | 148 | 6 | 1.9 | 2140 | 8.5 | 240 | 265 | 90 | 1562 | 1561 |  | 8.166667 | 24.696
30000781 | 180 | 2019-06-22 | 2019-07-08 | 26.06.2019 | 2019-06-26 07:21 | 2019-06-26 07:41 | 2019-06-26 08:31 | 54 | 163.296 | Арм500 ГОСТ 34028-2016 | 164.9 | 1579 | 148 | 6 | 1.9 | 2140 | 8 | 242 | 270 | 150 | 1552 | 1547 | 1548 | 9 | 27.216
30000781 | 180 | 2019-06-22 | 2019-07-08 | 26.06.2019 | 2019-06-26 08:22 | 2019-06-26 08:34 | 2019-06-26 09:25 | 55 | 166.32 | Арм500 ГОСТ 34028-2016 | 147 | 1577 | 148 | 6 | 2.1 | 2155 | 8 | 240 | 260 | 120 | 1541 | 1542 | 1537 | 9.166667 | 27.72
30000781 | 180 | 2019-06-22 | 2019-07-08 | 26.06.2019 | 2019-06-26 09:14 | 2019-06-26 09:26 | 2019-06-26 10:13 | 53 | 160.272 | Арм500 ГОСТ 34028-2016 | 151.7 | 1576 | 148 | 6 | 2.1 | 2155 | 7.5 | 242 | 290 | 130 | 1544 | 1546 | 1544 | 8.833333 | 26.712
30000781 | 180 | 2019-06-22 | 2019-07-08 | 26.06.2019 | 2019-06-26 10:05 | 2019-06-26 10:15 | 2019-06-26 11:05 | 53 | 160.272 | Арм500 ГОСТ 34028-2016 | 159.6 | 1585 | 148 | 6 | 2.1 | 2155 | 7.6 | 242 | 290 | 130 | 1545 | 1539 | 1537 | 8.833333 | 26.712
30000781 | 180 | 2019-06-22 | 2019-07-08 | 26.06.2019 | 2019-06-26 10:55 | 2019-06-26 11:07 | 2019-06-26 11:55 | 54 | 163.296 | Арм500 ГОСТ 34028-2016 | 140 | 1576 | 148 | 6 | 1.9 | 2155 | 8.5 | 242 | 290 | 130 | 1542 | 1541 | 1540 | 9 | 27.216
30000781 | 180 | 2019-06-22 | 2019-07-08 | 26.06.2019 | 2019-06-26 11:50 | 2019-06-26 11:57 | 2019-06-26 12:53 | 53 | 160.272 | Арм500 ГОСТ 34028-2016 | 160.4 | 1580 | 148 | 6 | 1.9 | 2155 | 6 | 242 | 290 | 130 | 1545 | 1546 | 1541 | 8.833333 | 26.712
30000781 | 180 | 2019-06-22 | 2019-07-08 | 26.06.2019 | 2019-06-26 12:48 | 2019-06-26 12:55 | 2019-06-26 14:03 | 54 | 161.865 | Арм500 ГОСТ 34028-2016 | 146.4 | 1591 | 148 | 6 | 1.8 | 2155 | 8 | 242 | 290 | 130 | 1557 | 1559 | 1562 | 9 | 26.9775
30000781 | 180 | 2019-06-22 | 2019-07-08 | 26.06.2019 | 2019-06-26 17:55 | 2019-06-26 17:58 | 2019-06-26 18:42 | 46 | 136.995 | Арм500 ГОСТ 34028-2016 | 135.2 | 1588 | 160 | 7 | 1.8 | 2155 | 7 | 220 | 260 | 80 | 1563 | 1557 | 1554 | 7.666667 | 22.8325
30000781 | 180 | 2019-06-22 | 2019-07-08 | 27.06.2019 | 2019-06-27 08:25 | 2019-06-27 08:29 | 2019-06-27 09:15 | 48 | 145.152 | Арм500 ГОСТ 34028-2016 | 161 | 1585 | 160 | 13 | 2 | 2150 | 8.1 | 240 | 260 | 90 | 1556 | 1554 | 1551 | 8 | 24.192
30000781 | 180 | 2019-06-22 | 2019-07-08 | 27.06.2019 | 2019-06-27 09:10 | 2019-06-27 09:18 | 2019-06-27 10:09 | 55 | 166.32 | Арм500 ГОСТ 34028-2016 | 206 | 1583 | 160 | 13 | 2 | 2150 | 7.8 | 240 | 260 | 90 | 1552 | 1554 | 1549 | 9.166667 | 27.72
30000781 | 180 | 2019-06-22 | 2019-07-08 | 27.06.2019 | 2019-06-27 10:01 | 2019-06-27 10:10 | 2019-06-27 11:08 | 55 | 166.32 | Арм500 ГОСТ 34028-2016 | 155 | 1576 | 160 | 13 | 2.1 | 2150 | 8.1 | 240 | 260 | 90 | 1544 | 1543 | 1537 | 9.166667 | 27.72
30000781 | 180 | 2019-06-22 | 2019-07-08 | 27.06.2019 | 2019-06-27 11:03 | 2019-06-27 11:11 | 2019-06-27 12:06 | 54 | 163.296 | Арм500 ГОСТ 34028-2016 | 187 | 1580 | 160 | 13 | 1.8 | 2150 | 7.4 | 240 | 260 | 90 | 1547 | 1549 | 1548 | 9 | 27.216
30000781 | 180 | 2019-06-22 | 2019-07-08 | 27.06.2019 | 2019-06-27 11:54 | 2019-06-27 12:08 | 2019-06-27 12:56 | 52 | 157.248 | Арм500 ГОСТ 34028-2016 | 158 | 1579 | 160 | 13 | 2.1 | 2150 | 8.1 | 240 | 260 | 90 | 1548 | 1553 | 1546 | 8.666667 | 26.208
30000781 | 180 | 2019-06-22 | 2019-07-08 | 27.06.2019 | 2019-06-27 12:49 | 2019-06-27 12:58 | 2019-06-27 13:46 | 51 | 154.224 | Арм500 ГОСТ 34028-2016 | 168.6 | 1577 | 165 | 13 | 2.2 | 2150 | 8.1 | 240 | 260 | 90 | 1548 | 1552 | 1550 | 8.5 | 25.704
30000781 | 180 | 2019-06-22 | 2019-07-08 | 27.06.2019 | 2019-06-27 13:50 | 2019-06-27 13:52 | 2019-06-27 14:32 | 50 | 151.2 | Арм500 ГОСТ 34028-2016 | 216 | 1577 | 165 | 13 | 2.2 | 2150 | 7.9 | 240 | 260 | 90 | 1557 | 1553 | 1555 | 8.333333 | 25.2
30000781 | 180 | 2019-06-22 | 2019-07-08 | 27.06.2019 | 2019-06-27 14:29 | 2019-06-27 14:35 | 2019-06-27 15:22 | 55 | 166.32 | Арм500 ГОСТ 34028-2016 | 195 | 1577 | 160 | 13 | 2.2 | 2150 | 7.8 | 240 | 260 | 90 | 1547 | 1551 | 1548 | 9.166667 | 27.72
30000781 | 180 | 2019-06-22 | 2019-07-08 | 27.06.2019 | 2019-06-27 15:18 | 2019-06-27 15:24 | 2019-06-27 16:10 | 54 | 163.296 | Арм500 ГОСТ 34028-2016 | 163.3 | 1576 | 160 | 13 | 2.2 | 2150 | 8.2 | 240 | 260 | 90 | 1555 | 1554 | 1552 | 9 | 27.216
30000781 | 180 | 2019-06-22 | 2019-07-08 | 27.06.2019 | 2019-06-27 15:55 | 2019-06-27 16:12 | 2019-06-27 17:01 | 57 | 172.368 | Арм500 ГОСТ 34028-2016 | 217 | 1572 | 160 | 13 | 2.2 | 2150 | 8.1 | 240 | 260 | 90 | 1542 | 1541 | 1542 | 9.5 | 28.728
30000781 | 180 | 2019-06-22 | 2019-07-08 | 27.06.2019 | 2019-06-27 16:48 | 2019-06-27 17:03 | 2019-06-27 17:53 | 53 | 160.272 | Арм500 ГОСТ 34028-2016 | 163 | 1572 | 175 | 6 | 2.2 | 2150 | 8 | 230 | 290 | 100 | 1543 | 1542 | 1543 | 8.833333 | 26.712
30000781 | 180 | 2019-06-22 | 2019-07-08 | 27.06.2019 | 2019-06-27 17:44 | 2019-06-27 17:56 | 2019-06-27 18:40 | 53 | 160.272 | Арм500 ГОСТ 34028-2016 | 157.5 | 1574 | 176 | 6 | 2.2 | 2150 | 8 | 230 | 290 | 150 | 1546 | 1547 | 1546 | 8.833333 | 26.712
30000781 | 180 | 2019-06-22 | 2019-07-08 | 27.06.2019 | 2019-06-27 18:36 | 2019-06-27 18:42 | 2019-06-27 19:30 | 52 | 157.248 | Арм500 ГОСТ 34028-2016 | 153 | 1573 | 165 | 6 | 2.2 | 2150 | 8 | 230 | 290 | 150 | 1548 | 1547 | 1546 | 8.666667 | 26.208
30000781 | 180 | 2019-06-22 | 2019-07-08 | 27.06.2019 | 2019-06-27 19:25 | 2019-06-27 19:32 | 2019-06-27 20:20 | 54 | 163.296 | Арм500 ГОСТ 34028-2016 | 147.5 | 1574 | 170 | 6 | 2.2 | 2150 | 8 | 230 | 290 | 150 | 1543 | 1542 | 1541 | 9 | 27.216
30000781 | 180 | 2019-06-22 | 2019-07-08 | 27.06.2019 | 2019-06-27 20:09 | 2019-06-27 20:21 | 2019-06-27 21:11 | 54 | 163.296 | Арм500 ГОСТ 34028-2016 | 156.3 | 1576 | 170 | 6 | 2.2 | 2150 | 8 | 230 | 290 | 150 | 1543 | 1548 | 1547 | 9 | 27.216
30000781 | 180 | 2019-06-22 | 2019-07-08 | 27.06.2019 | 2019-06-27 21:10 | 2019-06-27 21:13 | 2019-06-27 21:59 | 49 | 148.176 | Арм500 ГОСТ 34028-2016 | 139.5 | 1576 | 165 | 6 | 2.2 | 2150 | 8 | 230 | 290 | 150 | 1543 | 1542 | 1539 | 8.166667 | 24.696
30000781 | 180 | 2019-06-22 | 2019-07-08 | 27.06.2019 | 2019-06-27 21:50 | 2019-06-27 22:01 | 2019-06-27 22:51 | 57 | 172.368 | Арм500 ГОСТ 34028-2016 | 166 | 1576 | 160 | 6 | 2.1 | 2150 | 8 | 230 | 290 | 150 | 1541 | 1544 | 1542 | 9.5 | 28.728
30000781 | 180 | 2019-06-22 | 2019-07-08 | 27.06.2019 | 2019-06-27 22:42 | 2019-06-27 22:53 | 2019-06-27 23:43 | 54 | 163.296 | Арм500 ГОСТ 34028-2016 | 154.5 | 1578 | 165 | 6 | 2.1 | 2150 | 8 | 230 | 290 | 150 | 1544 | 1546 |  | 9 | 27.216
30000781 | 180 | 2019-06-22 | 2019-07-08 | 27.06.2019 | 2019-06-27 23:34 | 2019-06-27 23:45 | 2019-06-28 00:36 | 54 | 163.296 | Арм500 ГОСТ 34028-2016 | 157 | 1589 | 167 | 6 | 2.1 | 2150 | 8 | 230 | 290 | 150 | 1545 | 1546 | 1545 | 9 | 27.216
30000781 | 180 | 2019-06-22 | 2019-07-08 | 27.06.2019 | 2019-06-28 00:26 | 2019-06-28 00:37 | 2019-06-28 01:27 | 55 | 166.32 | Арм500 ГОСТ 34028-2016 | 168 | 1579 | 170 | 6 | 2.1 | 2150 | 8 | 240 | 290 | 100 | 1543 | 1542 |  | 9.166667 | 27.72
30000781 | 180 | 2019-06-22 | 2019-07-08 | 01.07.2019 | 2019-07-01 08:20 | 2019-07-01 08:26 | 2019-07-01 09:14 | 54 | 163.296 | Арм500 ГОСТ 34028-2016 | 163.5 | 1584 | 160 | 13 | 1.9 | 2150 | 8 | 240 | 260 | 90 | 1557 | 1555 | 1554 | 9 | 27.216
30000781 | 180 | 2019-06-22 | 2019-07-08 | 01.07.2019 | 2019-07-01 09:03 | 2019-07-01 09:16 | 2019-07-01 10:09 | 55 | 166.32 | Арм500 ГОСТ 34028-2016 | 196 | 1579 | 160 | 10 | 2 | 2150 | 7.8 | 240 | 260 | 90 | 1552 | 1550 | 1545 | 9.166667 | 27.72
30000781 | 180 | 2019-06-22 | 2019-07-08 | 01.07.2019 | 2019-07-01 10:00 | 2019-07-01 10:12 | 2019-07-01 11:00 | 54 | 163.296 | Арм500 ГОСТ 34028-2016 | 185 | 1579 | 160 | 10 | 2.1 | 2150 | 7.8 | 240 | 260 | 90 | 1548 | 1552 | 1549 | 9 | 27.216
30000781 | 180 | 2019-06-22 | 2019-07-08 | 01.07.2019 | 2019-07-01 10:55 | 2019-07-01 11:03 | 2019-07-01 11:52 | 54 | 163.296 | Арм500 ГОСТ 34028-2016 | 172.6 | 1579 | 160 | 10 | 2.1 | 2150 | 7.9 | 240 | 260 | 90 | 1551 | 1549 | 1548 | 9 | 27.216
30000781 | 180 | 2019-06-22 | 2019-07-08 | 01.07.2019 | 2019-07-01 11:43 | 2019-07-01 11:56 | 2019-07-01 12:44 | 54 | 163.296 | Арм500 ГОСТ 34028-2016 | 157.2 | 1585 | 160 | 10 | 2.1 | 2150 | 7.8 | 240 | 260 | 90 | 1552 | 1549 | 1553 | 9 | 27.216
30000781 | 180 | 2019-06-22 | 2019-07-08 | 01.07.2019 | 2019-07-01 12:35 | 2019-07-01 12:47 | 2019-07-01 13:35 | 53 | 160.272 | Арм500 ГОСТ 34028-2016 | 176.9 | 1576 | 160 | 10 | 2.1 | 2150 | 7.8 | 240 | 260 | 90 | 1552 | 1553 | 1548 | 8.833333 | 26.712
30000781 | 180 | 2019-06-22 | 2019-07-08 | 01.07.2019 | 2019-07-01 13:24 | 2019-07-01 13:37 | 2019-07-01 14:27 | 55 | 166.32 | Арм500 ГОСТ 34028-2016 | 161.2 | 1576 | 160 | 10 | 2.1 | 2150 | 7.8 | 240 | 260 | 90 | 1552 | 1547 | 1551 | 9.166667 | 27.72
30000781 | 180 | 2019-06-22 | 2019-07-08 | 01.07.2019 | 2019-07-01 14:18 | 2019-07-01 14:30 | 2019-07-01 15:16 | 52 | 157.248 | Арм500 ГОСТ 34028-2016 | 165.6 | 1571 | 160 | 10 | 2.1 | 2150 | 7.9 | 240 | 260 | 90 | 1547 | 1546 | 1548 | 8.666667 | 26.208
30000781 | 180 | 2019-06-22 | 2019-07-08 | 01.07.2019 | 2019-07-01 15:00 | 2019-07-01 15:17 | 2019-07-01 16:07 | 54 | 163.296 | Арм500 ГОСТ 34028-2016 | 160.7 | 1576 | 160 | 10 | 2 | 2150 | 8 | 240 | 260 | 90 | 1550 | 1551 | 1550 | 9 | 27.216
30000781 | 180 | 2019-06-22 | 2019-07-08 | 01.07.2019 | 2019-07-01 15:57 | 2019-07-01 16:08 | 2019-07-01 16:58 | 54 | 163.296 | Арм500 ГОСТ 34028-2016 | 166.1 | 1573 | 160 | 10 | 2.1 | 2150 | 7.7 | 240 | 260 | 90 | 1552 | 1554 | 1551 | 9 | 27.216
30000781 | 180 | 2019-06-22 | 2019-07-08 | 01.07.2019 | 2019-07-01 16:47 | 2019-07-01 16:59 | 2019-07-01 17:48 | 52 | 157.248 | Арм500 ГОСТ 34028-2016 | 159.1 | 1570 | 160 | 10 | 2.1 | 2150 | 7.8 | 240 | 260 | 90 | 1550 | 1549 | 1546 | 8.666667 | 26.208
30000781 | 180 | 2019-06-22 | 2019-07-08 | 01.07.2019 | 2019-07-01 17:31 | 2019-07-01 17:50 | 2019-07-01 18:40 | 50 | 151.2 | Арм500 ГОСТ 34028-2016 | 167.5 | 1573 | 160 | 10 | 2.1 | 2150 | 7.8 | 240 | 260 | 90 | 1551 | 1554 | 1552 | 8.333333 | 25.2
30000781 | 180 | 2019-06-22 | 2019-07-08 | 01.07.2019 | 2019-07-01 18:30 | 2019-07-01 18:42 | 2019-07-01 20:15 | 56 | 168.311 | Арм500 ГОСТ 34028-2016 | 160 | 1577 | 160 | 10 | 2.2 | 2150 | 7.8 | 240 | 260 | 90 | 1544 | 1539 | 1537 | 9.333333 | 28.05183
30000781 | 180 | 2019-06-22 | 2019-07-08 | 01.07.2019 | 2019-07-02 00:25 | 2019-07-02 00:35 | 2019-07-02 01:16 | 48 | 145.152 | Арм500 ГОСТ 34028-2016 | 144 | 1584 | 165 | 7 | 2 | 2155 | 8.3 | 242 | 290 | 130 | 1559 | 1561 | 1559 | 8 | 24.192
30000781 | 180 | 2019-06-22 | 2019-07-08 | 01.07.2019 | 2019-07-02 01:05 | 2019-07-02 01:19 | 2019-07-02 02:13 | 54 | 163.296 | Арм500 ГОСТ 34028-2016 | 146 | 1574 | 164 | 7 | 2 | 2155 | 8.6 | 245 | 290 | 130 | 1551 | 1549 | 1547 | 9 | 27.216
30000781 | 180 | 2019-06-22 | 2019-07-08 | 01.07.2019 | 2019-07-02 02:05 | 2019-07-02 02:15 | 2019-07-02 03:05 | 48 | 145.152 | Арм500 ГОСТ 34028-2016 | 148.8 | 1573 | 164 | 7 | 2 | 2150 | 8.7 | 230 | 290 | 140 | 1547 | 1545 | 1546 | 8 | 24.192
30000781 | 180 | 2019-06-22 | 2019-07-08 | 02.07.2019 | 2019-07-02 02:57 | 2019-07-02 03:07 | 2019-07-02 03:59 | 52 | 157.248 | Арм500 ГОСТ 34028-2016 | 159 | 1572 | 164 | 7 | 2 | 2150 | 8 | 240 | 290 | 140 | 1545 | 1543 | 1539 | 8.666667 | 26.208
30000781 | 180 | 2019-06-22 | 2019-07-08 | 02.07.2019 | 2019-07-02 03:50 | 2019-07-02 04:01 | 2019-07-02 04:58 | 52 | 157.248 | Арм500 ГОСТ 34028-2016 | 154.5 | 1575 | 164 | 7 | 2 | 2155 | 8 | 230 | 290 | 140 | 1543 | 1545 | 1545 | 8.666667 | 26.208
30000781 | 180 | 2019-06-22 | 2019-07-08 | 02.07.2019 | 2019-07-02 04:45 | 2019-07-02 05:00 | 2019-07-02 06:35 | 56 | 169.344 | Арм500 ГОСТ 34028-2016 | 161.5 | 1580 | 160 | 10 | 2 | 2150 | 7.9 | 240 | 260 | 90 | 1551 | 1550 | 1545 | 9.333333 | 28.224
30000781 | 180 | 2019-06-22 | 2019-07-08 | 02.07.2019 | 2019-07-02 11:40 | 2019-07-02 11:44 | 2019-07-02 12:30 | 51 | 154.224 | Арм500 ГОСТ 34028-2016 | 159.2 | 1583 | 160 | 10 | 1.9 | 2150 | 8 | 240 | 260 | 90 | 1565 | 1562 | 1560 | 8.5 | 25.704
30000781 | 180 | 2019-06-22 | 2019-07-08 | 02.07.2019 | 2019-07-02 12:20 | 2019-07-02 12:32 | 2019-07-02 13:38 | 51 | 154.035 | Арм500 ГОСТ 34028-2016 | 180.2 | 1577 | 160 | 10 | 1.9 | 2150 | 7.9 | 240 | 260 | 90 | 1546 | 1540 | 1536 | 8.5 | 25.6725
30000781 | 180 | 2019-06-22 | 2019-07-08 | 03.07.2019 | 2019-07-03 08:17 | 2019-07-03 08:23 | 2019-07-03 09:12 | 53 | 160.272 | Арм500 ГОСТ 34028-2016 | 166.2 | 1588 | 160 | 10 | 1.9 | 2150 | 7.9 | 240 | 260 | 90 | 1552 | 1550 | 1549 | 8.833333 | 26.712
30000781 | 180 | 2019-06-22 | 2019-07-08 | 03.07.2019 | 2019-07-03 09:00 | 2019-07-03 09:14 | 2019-07-03 10:02 | 46 | 139.104 | Арм500 ГОСТ 34028-2016 | 154.2 | 1586 | 160 | 10 | 1.9 | 2150 | 7.9 | 240 | 260 | 90 | 1560 | 1565 | 1566 | 7.666667 | 23.184
30000781 | 180 | 2019-06-22 | 2019-07-08 | 03.07.2019 | 2019-07-03 09:55 | 2019-07-03 10:04 | 2019-07-03 10:56 | 51 | 154.224 | Арм500 ГОСТ 34028-2016 | 161.9 | 1580 | 160 | 10 | 1.9 | 2150 | 7.8 | 240 | 260 | 90 | 1546 | 1548 | 1550 | 8.5 | 25.704
30000781 | 180 | 2019-06-22 | 2019-07-08 | 03.07.2019 | 2019-07-03 10:42 | 2019-07-03 10:58 | 2019-07-03 11:54 | 57 | 172.368 | Арм500 ГОСТ 34028-2016 | 176.6 | 1575 | 160 | 10 | 1.9 | 2150 | 7.9 | 240 | 260 | 90 | 1546 | 1548 | 1550 | 9.5 | 28.728
30000781 | 180 | 2019-06-22 | 2019-07-08 | 03.07.2019 | 2019-07-03 11:40 | 2019-07-03 11:56 | 2019-07-03 12:51 | 56 | 169.344 | Арм500 ГОСТ 34028-2016 | 168 | 1578 | 160 | 10 | 2 | 2150 | 7.7 | 240 | 260 | 90 | 1544 | 1543 | 1541 | 9.333333 | 28.224
30000781 | 180 | 2019-06-22 | 2019-07-08 | 03.07.2019 | 2019-07-03 12:40 | 2019-07-03 12:53 | 2019-07-03 13:44 | 52 | 157.248 | Арм500 ГОСТ 34028-2016 | 165.5 | 1573 | 160 | 10 | 2 | 2150 | 7.9 | 240 | 260 | 90 | 1540 | 1544 | 1543 | 8.666667 | 26.208
30000781 | 180 | 2019-06-22 | 2019-07-08 | 03.07.2019 | 2019-07-03 13:36 | 2019-07-03 13:47 | 2019-07-03 14:36 | 53 | 160.272 | Арм500 ГОСТ 34028-2016 | 146.5 | 1577 | 160 | 10 | 2 | 2150 | 7.9 | 240 | 260 | 90 | 1551 | 1552 | 1551 | 8.833333 | 26.712
30000781 | 180 | 2019-06-22 | 2019-07-08 | 03.07.2019 | 2019-07-03 14:27 | 2019-07-03 14:38 | 2019-07-03 15:29 | 53 | 160.272 | Арм500 ГОСТ 34028-2016 | 167 | 1576 | 160 | 10 | 2 | 2150 | 7.9 | 240 | 260 | 90 | 1553 | 1554 | 1553 | 8.833333 | 26.712
30000781 | 180 | 2019-06-22 | 2019-07-08 | 03.07.2019 | 2019-07-03 15:20 | 2019-07-03 15:32 | 2019-07-03 16:23 | 54 | 163.296 | Арм500 ГОСТ 34028-2016 | 165 | 1575 | 160 | 10 | 2 | 2150 | 7.8 | 240 | 260 | 90 | 1554 | 1553 | 1549 | 9 | 27.216
30000781 | 180 | 2019-06-22 | 2019-07-08 | 03.07.2019 | 2019-07-03 16:10 | 2019-07-03 16:25 | 2019-07-03 17:15 | 52 | 157.248 | Арм500 ГОСТ 34028-2016 | 160.8 | 1570 | 160 | 10 | 2 | 2150 | 7.8 | 240 | 260 | 90 | 1543 | 1542 | 1543 | 8.666667 | 26.208
30000781 | 180 | 2019-06-22 | 2019-07-08 | 03.07.2019 | 2019-07-03 17:00 | 2019-07-03 17:17 | 2019-07-03 18:06 | 50 | 151.2 | Арм500 ГОСТ 34028-2016 | 157 | 1571 | 160 | 10 | 2 | 2150 | 7.8 | 240 | 260 | 90 | 1549 | 1550 | 1546 | 8.333333 | 25.2
30000781 | 180 | 2019-06-22 | 2019-07-08 | 03.07.2019 | 2019-07-03 17:56 | 2019-07-03 18:09 | 2019-07-03 18:59 | 54 | 163.296 | Арм500 ГОСТ 34028-2016 | 138 | 1567 | 160 | 10 | 2 | 2150 | 7.8 | 240 | 260 | 90 | 1539 | 1537 | 1538 | 9 | 27.216
30000781 | 180 | 2019-06-22 | 2019-07-08 | 03.07.2019 | 2019-07-03 18:50 | 2019-07-03 19:00 | 2019-07-03 19:52 | 53 | 160.272 | Арм500 ГОСТ 34028-2016 | 167 | 1572 | 160 | 10 | 2 | 2155 | 7.8 | 240 | 260 | 90 | 1547 | 1546 | 1547 | 8.833333 | 26.712
30000781 | 180 | 2019-06-22 | 2019-07-08 | 03.07.2019 | 2019-07-03 19:45 | 2019-07-03 19:54 | 2019-07-03 20:47 | 57 | 172.368 | Арм500 ГОСТ 34028-2016 | 172 | 1571 | 160 | 10 | 2 | 2155 | 7.8 | 240 | 260 | 90 | 1547 | 1548 | 1546 | 9.5 | 28.728
30000781 | 180 | 2019-06-22 | 2019-07-08 | 03.07.2019 | 2019-07-03 20:40 | 2019-07-03 20:50 | 2019-07-03 21:39 | 52 | 157.193 | Арм500 ГОСТ 34028-2016 | 165.8 | 1573 | 160 | 10 | 2 | 2155 | 7.8 | 240 | 260 | 90 | 1544 | 1547 | 1543 | 8.666667 | 26.19883
30000781 | 180 | 2019-06-22 | 2019-07-08 | 03.07.2019 | 2019-07-03 21:30 | 2019-07-03 21:40 | 2019-07-03 22:32 | 51 | 154.224 | Арм500 ГОСТ 34028-2016 | 143 | 1572 | 160 | 10 | 2 | 2155 | 7.8 | 240 | 260 | 90 | 1551 | 1553 | 1551 | 8.5 | 25.704
30000781 | 180 | 2019-06-22 | 2019-07-08 | 03.07.2019 | 2019-07-03 22:25 | 2019-07-03 22:34 | 2019-07-03 23:23 | 52 | 157.248 | Арм500 ГОСТ 34028-2016 | 161.5 | 1571 | 160 | 10 | 2 | 2155 | 7.8 | 240 | 260 | 90 | 1550 | 1549 | 1548 | 8.666667 | 26.208
30000781 | 180 | 2019-06-22 | 2019-07-08 | 03.07.2019 | 2019-07-03 23:15 | 2019-07-03 23:25 | 2019-07-04 00:18 | 55 | 166.32 | Арм500 ГОСТ 34028-2016 | 149 | 1571 | 160 | 10 | 2 | 2155 | 7.8 | 240 | 260 | 90 | 1544 | 1545 | 1543 | 9.166667 | 27.72
30000781 | 180 | 2019-06-22 | 2019-07-08 | 03.07.2019 | 2019-07-04 00:10 | 2019-07-04 00:20 | 2019-07-04 01:11 | 53 | 160.214 | Арм500 ГОСТ 34028-2016 | 168 | 1573 | 160 | 10 | 2 | 2155 | 7.8 | 240 | 260 | 90 | 1544 | 1547 | 1546 | 8.833333 | 26.70233
30000781 | 180 | 2019-06-22 | 2019-07-08 | 03.07.2019 | 2019-07-04 01:03 | 2019-07-04 01:14 | 2019-07-04 02:05 | 55 | 166.32 | Арм500 ГОСТ 34028-2016 | 168 | 1574 | 160 | 10 | 1.9 | 2155 | 7.8 | 240 | 260 | 90 | 1549 | 1550 | 1551 | 9.166667 | 27.72
30000781 | 180 | 2019-06-22 | 2019-07-08 | 03.07.2019 | 2019-07-04 01:54 | 2019-07-04 02:07 | 2019-07-04 03:03 | 55 | 166.295 | Арм500 ГОСТ 34028-2016 | 165 | 1572 | 160 | 10 | 1.9 | 2155 | 7.8 | 240 | 260 | 90 | 1549 | 1542 | 1546 | 9.166667 | 27.71583
30000781 | 180 | 2019-06-22 | 2019-07-08 | 04.07.2019 | 2019-07-04 02:53 | 2019-07-04 03:04 | 2019-07-04 03:59 | 54 | 162.868 | Арм500 ГОСТ 34028-2016 | 180 | 1572 | 160 | 10 | 1.9 | 2155 | 7.8 | 240 | 260 | 90 | 1544 | 1543 | 1541 | 9 | 27.14467
30000781 | 180 | 2019-06-22 | 2019-07-08 | 05.07.2019 | 2019-07-05 06:40 | 2019-07-05 06:58 | 2019-07-05 07:43 | 48 | 145.152 | Арм500 ГОСТ 34028-2016 | 157.4 | 1586 | 160 | 10 | 1.9 | 2150 | 8 | 260 | 280 | 90 | 1558 | 1552 | 1554 | 8 | 24.192
30000781 | 180 | 2019-06-22 | 2019-07-08 | 05.07.2019 | 2019-07-05 07:28 | 2019-07-05 07:45 | 2019-07-05 08:40 | 56 | 169.344 | Арм500 ГОСТ 34028-2016 | 175 | 1580 | 160 | 10 | 2 | 2150 | 8 | 250 | 260 | 100 | 1553 |  |  | 9.333333 | 28.224
30000781 | 180 | 2019-06-22 | 2019-07-08 | 05.07.2019 | 2019-07-05 08:30 | 2019-07-05 08:43 | 2019-07-05 09:31 | 51 | 154.224 | Арм500 ГОСТ 34028-2016 | 156.7 | 1581 | 160 | 10 | 2.1 | 2150 | 9 | 260 | 280 | 90 | 1550 | 1549 | 1547 | 8.5 | 25.704
30000781 | 180 | 2019-06-22 | 2019-07-08 | 05.07.2019 | 2019-07-05 09:15 | 2019-07-05 09:33 | 2019-07-05 10:30 | 56 | 169.344 | Арм500 ГОСТ 34028-2016 | 165.4 | 1579 | 160 | 10 | 2.1 | 2150 | 9 | 270 | 290 | 90 | 1552 | 1551 | 1550 | 9.333333 | 28.224
30000781 | 180 | 2019-06-22 | 2019-07-08 | 05.07.2019 | 2019-07-05 10:15 | 2019-07-05 10:31 | 2019-07-05 11:48 | 55 | 166.32 | Арм500 ГОСТ 34028-2016 | 172.5 | 1592 | 160 | 10 | 2.1 | 2150 | 9 | 270 | 290 | 90 | 1561 | 1559 | 1556 | 9.166667 | 27.72
30000781 | 180 | 2019-06-22 | 2019-07-08 | 05.07.2019 | 2019-07-05 11:40 | 2019-07-05 11:51 | 2019-07-05 12:50 | 51 | 154.224 | Арм500 ГОСТ 34028-2016 | 158 | 1586 | 160 | 9 | 1.9 | 2105 | 9 | 260 | 280 | 90 | 1555 | 1553 | 1555 | 8.5 | 25.704
30000781 | 180 | 2019-06-22 | 2019-07-08 | 05.07.2019 | 2019-07-05 12:37 | 2019-07-05 12:52 | 2019-07-05 13:54 | 55 | 166.32 | Арм500 ГОСТ 34028-2016 | 162 | 1585 | 160 | 9 | 2.1 | 2150 | 8 | 240 | 270 | 90 | 1558 | 1556 | 1553 | 9.166667 | 27.72
30000781 | 180 | 2019-06-22 | 2019-07-08 | 05.07.2019 | 2019-07-05 13:46 | 2019-07-05 13:56 | 2019-07-05 14:57 | 54 | 163.296 | Арм500 ГОСТ 34028-2016 | 157 | 1579 | 160 | 10 | 1.9 | 2150 | 9 | 260 | 280 | 90 | 1557 | 1556 | 1554 | 9 | 27.216
30000781 | 180 | 2019-06-22 | 2019-07-08 | 05.07.2019 | 2019-07-05 15:45 | 2019-07-05 15:55 | 2019-07-05 16:46 | 52 | 157.248 | Арм500 ГОСТ 34028-2016 | 114 | 1573 | 164 | 6 | 2 | 2150 | 7.6 | 230 | 290 | 140 | 1538 | 1539 | 1540 | 8.666667 | 26.208
30000781 | 180 | 2019-06-22 | 2019-07-08 | 05.07.2019 | 2019-07-05 16:38 | 2019-07-05 16:48 | 2019-07-05 17:38 | 54 | 163.296 | Арм500 ГОСТ 34028-2016 | 157 | 1576 | 164 | 6 | 2.1 | 2150 | 8.7 | 230 | 290 | 140 | 1556 | 1557 | 1556 | 9 | 27.216
30000781 | 180 | 2019-06-22 | 2019-07-08 | 05.07.2019 | 2019-07-05 16:50 | 2019-07-05 15:01 | 2019-07-05 15:54 | 54 | 163.296 | Арм500 ГОСТ 34028-2016 | 183.6 | 1578 | 160 | 10 | 1.9 | 2150 | 8 | 260 | 280 | 90 | 1548 | 1549 | 1548 | 9 | 27.216
30000781 | 180 | 2019-06-22 | 2019-07-08 | 05.07.2019 | 2019-07-05 17:30 | 2019-07-05 17:41 | 2019-07-05 18:34 | 57 | 172.368 | Арм500 ГОСТ 34028-2016 | 166.5 | 1571 | 164 | 6 | 2.1 | 2150 | 8.7 | 230 | 290 | 140 | 1550 | 1547 | 1548 | 9.5 | 28.728
30000781 | 180 | 2019-06-22 | 2019-07-08 | 05.07.2019 | 2019-07-05 18:25 | 2019-07-05 18:35 | 2019-07-05 19:27 | 52 | 157.248 | Арм500 ГОСТ 34028-2016 | 156 | 1571 | 164 | 6 | 2.1 | 2150 | 8 | 230 | 290 | 140 | 1548 | 1544 | 1542 | 8.666667 | 26.208
30000781 | 180 | 2019-06-22 | 2019-07-08 | 05.07.2019 | 2019-07-05 19:18 | 2019-07-05 19:28 | 2019-07-05 20:19 | 54 | 163.296 | Арм500 ГОСТ 34028-2016 | 145.2 | 1570 | 164 | 6 | 2.1 | 2150 | 8.7 | 230 | 290 | 140 | 1540 | 1539 | 1539 | 9 | 27.216
30000781 | 180 | 2019-06-22 | 2019-07-08 | 05.07.2019 | 2019-07-05 20:11 | 2019-07-05 20:21 | 2019-07-05 21:14 | 56 | 169.344 | Арм500 ГОСТ 34028-2016 | 158 | 1572 | 164 | 6 | 2.1 | 2150 | 8.7 | 230 | 290 | 140 | 1545 | 1546 | 1545 | 9.333333 | 28.224
30000781 | 180 | 2019-06-22 | 2019-07-08 | 05.07.2019 | 2019-07-05 21:07 | 2019-07-05 21:17 | 2019-07-05 22:08 | 55 | 165.186 | Арм500 ГОСТ 34028-2016 | 135 | 1574 | 164 | 6 | 2.1 | 2150 | 8.7 | 230 | 290 | 140 | 1546 | 1547 | 1547 | 9.166667 | 27.531
30000781 | 180 | 2019-06-22 | 2019-07-08 | 06.07.2019 | 2019-07-06 07:00 | 2019-07-06 07:04 | 2019-07-06 07:49 | 50 | 151.2 | Арм500 ГОСТ 34028-2016 | 153.3 | 1584 | 160 | 13 | 1.9 | 2150 | 7.8 | 240 | 260 | 90 | 1556 | 1558 | 1562 | 8.333333 | 25.2
30000781 | 180 | 2019-06-22 | 2019-07-08 | 06.07.2019 | 2019-07-06 07:38 | 2019-07-06 07:51 | 2019-07-06 08:45 | 54 | 163.296 | Арм500 ГОСТ 34028-2016 | 162 | 1578 | 160 | 13 | 1.9 | 2150 | 7.8 | 240 | 260 | 90 | 1551 | 1550 | 1547 | 9 | 27.216
30000781 | 180 | 2019-06-22 | 2019-07-08 | 06.07.2019 | 2019-07-06 08:35 | 2019-07-06 08:47 | 2019-07-06 09:42 | 53 | 160.272 | Арм500 ГОСТ 34028-2016 | 162.4 | 1576 | 160 | 13 | 1.9 | 2151 | 7.8 | 240 | 260 | 90 | 1549 | 1550 | 1551 | 8.833333 | 26.712
30000781 | 180 | 2019-06-22 | 2019-07-08 | 06.07.2019 | 2019-07-06 09:30 | 2019-07-06 09:43 | 2019-07-06 10:36 | 55 | 166.32 | Арм500 ГОСТ 34028-2016 | 172.5 | 1575 | 160 | 13 | 2 | 2155 | 7.8 | 242 | 263 | 91 | 1545 | 1546 | 1545 | 9.166667 | 27.72
30000781 | 180 | 2019-06-22 | 2019-07-08 | 06.07.2019 | 2019-07-06 10:27 | 2019-07-06 10:38 | 2019-07-06 11:28 | 51 | 154.224 | Арм500 ГОСТ 34028-2016 | 152.6 | 1576 | 160 | 13 | 2 | 2155 | 7.9 | 240 | 260 | 90 | 1544 | 1545 | 1544 | 8.5 | 25.704
30000781 | 180 | 2019-06-22 | 2019-07-08 | 06.07.2019 | 2019-07-06 11:16 | 2019-07-06 11:30 | 2019-07-06 12:23 | 56 | 169.344 | Арм500 ГОСТ 34028-2016 | 180 | 1576 | 160 | 13 | 2 | 2155 | 7.9 | 240 | 260 | 90 | 1548 | 1550 | 1549 | 9.333333 | 28.224
30000781 | 180 | 2019-06-22 | 2019-07-08 | 06.07.2019 | 2019-07-06 12:15 | 2019-07-06 12:27 | 2019-07-06 13:15 | 53 | 160.272 | Арм500 ГОСТ 34028-2016 | 159 | 1572 | 160 | 13 | 2 | 2155 | 7.9 | 240 | 260 | 90 | 1546 | 1544 | 1547 | 8.833333 | 26.712
30000781 | 180 | 2019-06-22 | 2019-07-08 | 06.07.2019 | 2019-07-06 13:00 | 2019-07-06 13:18 | 2019-07-06 14:08 | 55 | 166.32 | Арм500 ГОСТ 34028-2016 | 167 | 1574 | 160 | 13 | 2 | 2155 | 7.8 | 240 | 260 | 90 | 1553 | 1554 | 1556 | 9.166667 | 27.72
30000781 | 180 | 2019-06-22 | 2019-07-08 | 06.07.2019 | 2019-07-06 14:00 | 2019-07-06 14:10 | 2019-07-06 15:00 | 55 | 166.32 | Арм500 ГОСТ 34028-2016 | 159.5 | 1570 | 160 | 7 | 2.1 | 2155 | 8 | 270 | 300 | 100 | 1551 | 1549 | 1550 | 9.166667 | 27.72
30000781 | 180 | 2019-06-22 | 2019-07-08 | 06.07.2019 | 2019-07-06 14:53 | 2019-07-06 15:04 | 2019-07-06 15:52 | 53 | 160.272 | Арм500 ГОСТ 34028-2016 | 153.4 | 1570 | 170 | 7 | 2.1 | 2155 | 8 | 270 | 300 | 100 | 1546 | 1539 | 1545 | 8.833333 | 26.712
30000781 | 180 | 2019-06-22 | 2019-07-08 | 06.07.2019 | 2019-07-06 15:45 | 2019-07-06 15:54 | 2019-07-06 16:43 | 55 | 166.32 | Арм500 ГОСТ 34028-2016 | 159 | 1569 | 170 | 7 | 2.1 | 2155 | 8 | 280 | 300 | 100 | 1546 | 1548 | 1546 | 9.166667 | 27.72
30000781 | 180 | 2019-06-22 | 2019-07-08 | 06.07.2019 | 2019-07-06 16:30 | 2019-07-06 16:44 | 2019-07-06 17:34 | 58 | 173.162 | Арм500 ГОСТ 34028-2016 | 172 | 1571 | 160 | 9 | 2.1 | 2155 | 8.3 | 260 | 280 | 90 | 1548 | 1550 | 1546 | 9.666667 | 28.86033
30000781 | 180 | 2019-06-22 | 2019-07-08 | 06.07.2019 | 2019-07-06 19:45 | 2019-07-06 19:56 | 2019-07-06 20:34 | 42 | 127.008 | Арм500 ГОСТ 34028-2016 | 173 | 1582 | 165 | 9 | 1.9 | 2155 | 8.3 | 250 | 260 | 90 | 1956 | 1558 | 1557 | 7 | 21.168
30000781 | 180 | 2019-06-22 | 2019-07-08 | 06.07.2019 | 2019-07-06 20:25 | 2019-07-06 20:36 | 2019-07-06 21:28 | 54 | 163.296 | Арм500 ГОСТ 34028-2016 | 171.8 | 1574 | 165 | 9 | 1.9 | 2155 | 9 | 260 | 280 | 90 | 1556 | 1555 | 1550 | 9 | 27.216
30000781 | 180 | 2019-06-22 | 2019-07-08 | 06.07.2019 | 2019-07-06 21:20 | 2019-07-06 21:30 | 2019-07-06 22:24 | 55 | 166.32 | Арм500 ГОСТ 34028-2016 | 165 | 1572 | 165 | 9 | 2 | 2155 | 9 | 260 | 280 | 90 | 1555 | 1552 | 1554 | 9.166667 | 27.72
30000781 | 180 | 2019-06-22 | 2019-07-08 | 06.07.2019 | 2019-07-06 22:17 | 2019-07-06 22:27 | 2019-07-06 23:10 | 45 | 135.904 | Арм500 ГОСТ 34028-2016 | 113 | 1571 | 165 | 9 | 2 | 2155 | 9 | 260 | 280 | 90 | 1545 | 1546 | 1547 | 7.5 | 22.65067
30000781 | 180 | 2019-06-22 | 2019-07-08 | 07.07.2019 | 2019-07-07 06:50 | 2019-07-07 06:56 | 2019-07-07 07:35 | 48 | 145.152 | Арм500 ГОСТ 34028-2016 | 151.9 | 1584 | 160 | 13 | 2 | 2155 | 7.3 | 240 | 260 | 90 | 1553 | 1564 | 1566 | 8 | 24.192
30000781 | 180 | 2019-06-22 | 2019-07-08 | 07.07.2019 | 2019-07-07 07:24 | 2019-07-07 07:38 | 2019-07-07 08:26 | 50 | 151.2 | Арм500 ГОСТ 34028-2016 | 156.5 | 1576 | 160 | 13 | 2 | 2155 | 7.4 | 240 | 260 | 90 | 1553 | 1549 | 1545 | 8.333333 | 25.2
30000781 | 180 | 2019-06-22 | 2019-07-08 | 07.07.2019 | 2019-07-07 08:17 | 2019-07-07 08:28 | 2019-07-07 09:19 | 54 | 163.296 | Арм500 ГОСТ 34028-2016 | 166.5 | 1572 | 160 | 13 | 2 | 2155 | 7.4 | 240 | 260 | 90 | 1544 | 1545 | 1541 | 9 | 27.216
30000781 | 180 | 2019-06-22 | 2019-07-08 | 07.07.2019 | 2019-07-07 09:10 | 2019-07-07 09:23 | 2019-07-07 10:13 | 55 | 166.32 | Арм500 ГОСТ 34028-2016 | 167.2 | 1574 | 160 | 13 | 2 | 2155 | 7.4 | 240 | 260 | 90 | 1545 | 1546 | 1547 | 9.166667 | 27.72
30000781 | 180 | 2019-06-22 | 2019-07-08 | 07.07.2019 | 2019-07-07 10:00 | 2019-07-07 10:17 | 2019-07-07 11:09 | 55 | 166.32 | Арм500 ГОСТ 34028-2016 | 162.2 | 1570 | 160 | 13 | 2 | 2155 | 7.4 | 240 | 260 | 90 | 1542 | 1539 | 1541 | 9.166667 | 27.72
30000781 | 180 | 2019-06-22 | 2019-07-08 | 07.07.2019 | 2019-07-07 11:00 | 2019-07-07 11:12 | 2019-07-07 11:59 | 52 | 157.248 | Арм500 ГОСТ 34028-2016 | 156 | 1573 | 160 | 13 | 2.1 | 2155 | 7.4 | 240 | 260 | 90 | 1546 | 1553 | 1555 | 8.666667 | 26.208
30000781 | 180 | 2019-06-22 | 2019-07-08 | 07.07.2019 | 2019-07-07 11:49 | 2019-07-07 12:02 | 2019-07-07 12:54 | 59 | 178.416 | Арм500 ГОСТ 34028-2016 | 171.5 | 1572 | 160 | 13 | 2.1 | 2155 | 7.5 | 250 | 265 | 95 | 1554 | 1551 | 1553 | 9.833333 | 29.736
30000781 | 180 | 2019-06-22 | 2019-07-08 | 07.07.2019 | 2019-07-07 12:40 | 2019-07-07 12:56 | 2019-07-07 13:46 | 54 | 163.296 | Арм500 ГОСТ 34028-2016 | 160 | 1568 | 160 | 13 | 2.1 | 2155 | 7.8 | 240 | 260 | 90 | 1546 | 1549 | 1544 | 9 | 27.216
30000781 | 180 | 2019-06-22 | 2019-07-08 | 07.07.2019 | 2019-07-07 13:40 | 2019-07-07 13:48 | 2019-07-07 14:35 | 52 | 157.248 | Арм500 ГОСТ 34028-2016 | 160.1 | 1570 | 165 | 7 | 2 | 2155 | 7.8 | 270 | 280 | 90 | 1543 | 1544 | 1547 | 8.666667 | 26.208
30000781 | 180 | 2019-06-22 | 2019-07-08 | 07.07.2019 | 2019-07-07 14:27 | 2019-07-07 14:38 | 2019-07-07 15:29 | 56 | 169.344 | Арм500 ГОСТ 34028-2016 | 156.1 | 1570 | 165 | 7 | 2 | 2155 | 7.8 | 270 | 280 | 90 | 1548 | 1547 | 1548 | 9.333333 | 28.224
30000781 | 180 | 2019-06-22 | 2019-07-08 | 07.07.2019 | 2019-07-07 15:20 | 2019-07-07 15:33 | 2019-07-07 16:24 | 55 | 166.32 | Арм500 ГОСТ 34028-2016 | 167 | 1568 | 165 | 7 | 2 | 2155 | 7.8 | 270 | 290 | 90 | 1538 | 1542 | 1544 | 9.166667 | 27.72
30000781 | 180 | 2019-06-22 | 2019-07-08 | 07.07.2019 | 2019-07-07 16:15 | 2019-07-07 16:27 | 2019-07-07 17:18 | 54 | 163.296 | Арм500 ГОСТ 34028-2016 | 166 | 1570 | 165 | 7 | 2 | 2155 | 7.8 | 270 | 290 | 90 | 1547 | 1545 | 1548 | 9 | 27.216
30000781 | 180 | 2019-06-22 | 2019-07-08 | 07.07.2019 | 2019-07-07 17:10 | 2019-07-07 17:19 | 2019-07-07 18:10 | 54 | 163.296 | Арм500 ГОСТ 34028-2016 | 171 | 1569 | 165 | 8 | 2.1 | 2155 | 7.8 | 270 | 290 | 90 | 1544 | 1546 | 1546 | 9 | 27.216
30000781 | 180 | 2019-06-22 | 2019-07-08 | 07.07.2019 | 2019-07-07 18:00 | 2019-07-07 18:13 | 2019-07-07 19:04 | 52 | 157.248 | Арм500 ГОСТ 34028-2016 | 168 | 1568 | 165 | 7 | 2.1 | 2155 | 7.8 | 270 | 290 | 90 | 1544 | 1543 | 1546 | 8.666667 | 26.208
30000781 | 180 | 2019-06-22 | 2019-07-08 | 07.07.2019 | 2019-07-07 18:55 | 2019-07-07 19:06 | 2019-07-07 19:55 | 52 | 157.248 | Арм500 ГОСТ 34028-2016 | 162.4 | 1568 | 165 | 7 | 2.1 | 2155 | 7.8 | 270 | 290 | 90 | 1545 | 1542 | 1544 | 8.666667 | 26.208
30000781 | 180 | 2019-06-22 | 2019-07-08 | 07.07.2019 | 2019-07-07 19:49 | 2019-07-07 19:57 | 2019-07-07 20:48 | 55 | 166.32 | Арм500 ГОСТ 34028-2016 | 110 | 1573 | 165 | 7 | 2.1 | 2155 | 7.8 | 270 | 290 | 90 | 1549 | 1551 | 1546 | 9.166667 | 27.72
30000781 | 180 | 2019-06-22 | 2019-07-08 | 07.07.2019 | 2019-07-07 20:40 | 2019-07-07 20:50 | 2019-07-07 21:39 | 53 | 160.272 | Арм500 ГОСТ 34028-2016 | 166 | 1570 | 165 | 7 | 2.1 | 2155 | 7.8 | 270 | 290 | 90 | 1541 | 1542 | 1546 | 8.833333 | 26.712
30000781 | 180 | 2019-06-22 | 2019-07-08 | 07.07.2019 | 2019-07-07 21:30 | 2019-07-07 21:41 | 2019-07-07 22:35 | 60 | 181.175 | Арм500 ГОСТ 34028-2016 | 125.6 | 1574 | 165 | 7 | 2.1 | 2155 | 7.8 | 270 | 290 | 90 | 1549 | 1550 | 1548 | 10 | 30.19583
30000781 | 180 | 2019-06-22 | 2019-07-08 | 08.07.2019 | 2019-07-08 07:18 | 2019-07-08 07:28 | 2019-07-08 08:10 | 48 | 145.152 | Арм500 ГОСТ 34028-2016 | 153 | 1583 | 165 | 6 | 2 | 2155 | 8.3 | 260 | 290 | 130 | 1560 | 1562 | 1564 | 8 | 24.192
30000781 | 180 | 2019-06-22 | 2019-07-08 | 08.07.2019 | 2019-07-08 08:00 | 2019-07-08 08:12 | 2019-07-08 09:05 | 52 | 157.248 | Арм500 ГОСТ 34028-2016 | 166 | 1585 | 165 | 6 | 2 | 2155 | 8.3 | 242 | 290 | 130 | 1560 | 1559 | 1558 | 8.666667 | 26.208
30000781 | 180 | 2019-06-22 | 2019-07-08 | 08.07.2019 | 2019-07-08 09:00 | 2019-07-08 09:07 | 2019-07-08 10:00 | 51 | 154.224 | Арм500 ГОСТ 34028-2016 | 174 | 1585 | 165 | 6 | 2 | 2155 | 8.3 | 242 | 290 | 130 | 1557 | 1555 | 1558 | 8.5 | 25.704
30000781 | 180 | 2019-06-22 | 2019-07-08 | 08.07.2019 | 2019-07-08 09:54 | 2019-07-08 10:04 | 2019-07-08 10:57 | 53 | 160.272 | Арм500 ГОСТ 34028-2016 | 163.6 | 1573 | 165 | 6 | 2 | 2155 | 8.3 | 242 | 290 | 130 | 1550 | 1547 | 1544 | 8.833333 | 26.712
30000781 | 180 | 2019-06-22 | 2019-07-08 | 08.07.2019 | 2019-07-08 11:45 | 2019-07-08 11:55 | 2019-07-08 12:50 | 54 | 163.296 | Арм500 ГОСТ 34028-2016 | 164.5 | 1578 | 165 | 6 | 2 | 2155 | 8.3 | 242 | 290 | 130 | 1542 | 1545 | 1544 | 9 | 27.216
30000781 | 180 | 2019-06-22 | 2019-07-08 | 08.07.2019 | 2019-07-08 11:48 | 2019-07-08 10:59 | 2019-07-08 11:53 | 54 | 163.296 | Арм500 ГОСТ 34028-2016 | 160.5 | 1574 | 165 | 6 | 2 | 2155 | 8.3 | 242 | 290 | 130 | 1535 | 1538 | 1540 | 9 | 27.216
30000781 | 180 | 2019-06-22 | 2019-07-08 | 08.07.2019 | 2019-07-08 12:40 | 2019-07-08 12:53 | 2019-07-08 13:47 | 55 | 166.32 | Арм500 ГОСТ 34028-2016 | 167.5 | 1577 | 165 | 6 | 2.1 | 2155 | 8.3 | 242 | 290 | 130 | 1547 | 1545 | 1547 | 9.166667 | 27.72
30000781 | 180 | 2019-06-22 | 2019-07-08 | 08.07.2019 | 2019-07-08 13:37 | 2019-07-08 13:49 | 2019-07-08 14:39 | 53 | 160.272 | Арм500 ГОСТ 34028-2016 | 171 | 1576 | 165 | 6 | 2.1 | 2155 | 8.3 | 242 | 290 | 130 | 1546 | 1548 |  | 8.833333 | 26.712
30000781 | 180 | 2019-06-22 | 2019-07-08 | 08.07.2019 | 2019-07-08 14:32 | 2019-07-08 14:42 | 2019-07-08 15:28 | 51 | 154.224 | Арм500 ГОСТ 34028-2016 | 151.6 | 1573 | 165 | 6 | 2.1 | 2155 | 8.3 | 242 | 290 | 130 | 1552 | 1554 | 1555 | 8.5 | 25.704
30000781 | 180 | 2019-06-22 | 2019-07-08 | 08.07.2019 | 2019-07-08 15:19 | 2019-07-08 15:32 | 2019-07-08 16:20 | 56 | 169.344 | Арм500 ГОСТ 34028-2016 | 167 | 1573 | 165 | 6 | 2.1 | 2155 | 8.3 | 242 | 290 | 130 | 1551 | 1550 | 1549 | 9.333333 | 28.224
30000781 | 180 | 2019-06-22 | 2019-07-08 | 08.07.2019 | 2019-07-08 16:12 | 2019-07-08 16:22 | 2019-07-08 17:12 | 53 | 160.272 | Арм500 ГОСТ 34028-2016 | 165.4 | 1574 | 165 | 6 | 2.1 | 2155 | 8.3 | 242 | 290 | 130 | 1555 | 1553 |  | 8.833333 | 26.712
30000781 | 180 | 2019-06-22 | 2019-07-08 | 08.07.2019 | 2019-07-08 17:05 | 2019-07-08 17:15 | 2019-07-08 18:03 | 54 | 163.296 | Арм500 ГОСТ 34028-2016 | 166 | 1575 | 165 | 6 | 2.1 | 2155 | 8.3 | 242 | 290 | 130 | 1550 | 1552 |  | 9 | 27.216
30000781 | 180 | 2019-06-22 | 2019-07-08 | 08.07.2019 | 2019-07-08 17:55 | 2019-07-08 18:05 | 2019-07-08 18:52 | 54 | 163.296 | Арм500 ГОСТ 34028-2016 | 173 | 1570 | 165 | 7 | 2.1 | 2155 | 8 | 270 | 300 | 100 | 1549 | 1553 | 1549 | 9 | 27.216
30000781 | 180 | 2019-06-22 | 2019-07-08 | 08.07.2019 | 2019-07-08 18:45 | 2019-07-08 18:54 | 2019-07-08 19:44 | 54 | 163.296 | Арм500 ГОСТ 34028-2016 | 162 | 1572 | 165 | 7 | 2.1 | 2155 | 7.8 | 270 | 300 | 100 | 1550 | 1554 | 1551 | 9 | 27.216
30000781 | 180 | 2019-06-22 | 2019-07-08 | 08.07.2019 | 2019-07-08 19:35 | 2019-07-08 19:45 | 2019-07-08 20:35 | 53 | 160.272 | Арм500 ГОСТ 34028-2016 | 159 | 1577 | 165 | 7 | 2.1 | 2155 | 7.8 | 260 | 290 | 90 | 1549 | 1546 | 1547 | 8.833333 | 26.712
30000781 | 180 | 2019-06-22 | 2019-07-08 | 08.07.2019 | 2019-07-08 20:28 | 2019-07-08 20:38 | 2019-07-08 21:26 | 55 | 166.32 | Арм500 ГОСТ 34028-2016 | 168 | 1566 | 165 | 7 | 2.1 | 2155 | 7.8 | 260 | 290 | 90 | 1545 | 1543 | 1541 | 9.166667 | 27.72
30000781 | 180 | 2019-06-22 | 2019-07-08 | 08.07.2019 | 2019-07-08 21:15 | 2019-07-08 21:28 | 2019-07-08 22:17 | 52 | 157.248 | Арм500 ГОСТ 34028-2016 | 161 | 1571 | 165 | 7 | 2.1 | 2155 | 7.8 | 260 | 290 | 90 | 1548 | 1549 | 1550 | 8.666667 | 26.208
30000781 | 180 | 2019-06-22 | 2019-07-08 | 08.07.2019 | 2019-07-08 22:10 | 2019-07-08 22:18 | 2019-07-08 23:08 | 54 | 163.296 | Арм500 ГОСТ 34028-2016 | 173 | 1570 | 165 | 7 | 2.1 | 2155 | 7.8 | 270 | 290 | 100 | 1549 | 1548 | 1546 | 9 | 27.216
30000781 | 180 | 2019-06-22 | 2019-07-08 | 08.07.2019 | 2019-07-08 23:00 | 2019-07-08 23:12 | 2019-07-09 00:01 | 54 | 163.296 | Арм500 ГОСТ 34028-2016 | 159 | 1568 | 165 | 7 | 2.1 | 2155 | 7.8 | 270 | 290 | 100 | 1552 | 1553 | 1548 | 9 | 27.216
30000781 | 180 | 2019-06-22 | 2019-07-08 | 08.07.2019 | 2019-07-08 23:53 | 2019-07-09 00:03 | 2019-07-09 00:54 | 54 | 163.296 | Арм500 ГОСТ 34028-2016 | 161 | 1571 | 165 | 7 | 2.1 | 2155 | 7.8 | 270 | 290 | 100 | 1551 | 1552 | 1553 | 9 | 27.216
30000781 | 180 | 2019-06-22 | 2019-07-08 | 08.07.2019 | 2019-07-09 00:45 | 2019-07-09 00:55 | 2019-07-09 01:48 | 53 | 160.272 | Арм500 ГОСТ 34028-2016 | 157 | 1570 | 165 | 7 | 2 | 2155 | 7.8 | 270 | 290 | 100 | 1550 | 1551 | 1552 | 8.833333 | 26.712
30000781 | 180 | 2019-06-22 | 2019-07-08 | 08.07.2019 | 2019-07-09 01:40 | 2019-07-09 01:49 | 2019-07-09 02:41 | 54 | 162.168 | Арм500 ГОСТ 34028-2016 | 153 | 1571 | 165 | 7 | 2.1 | 2155 | 7.8 | 270 | 290 | 100 | 1549 | 1550 | 1551 | 9 | 27.028
30000781 | 180 | 2019-07-18 | 2019-07-26 | 18.07.2019 | 2019-07-18 06:48 | 2019-07-18 06:53 | 2019-07-18 07:35 | 50 | 151.2 | Арм500 ГОСТ 34028-2016 | 154.5 | 1583 | 160 | 13 | 2 | 2155 | 7.9 | 240 | 260 | 90 | 1554 | 1559 | 1557 | 8.333333 | 25.2
30000781 | 180 | 2019-07-18 | 2019-07-26 | 18.07.2019 | 2019-07-18 07:22 | 2019-07-18 07:37 | 2019-07-18 08:26 | 52 | 157.248 | Арм500 ГОСТ 34028-2016 | 162.8 | 1577 | 160 | 13 | 2.1 | 2155 | 8 | 260 | 280 | 95 | 1554 | 1553 | 1554 | 8.666667 | 26.208
30000781 | 180 | 2019-07-18 | 2019-07-26 | 18.07.2019 | 2019-07-18 08:18 | 2019-07-18 08:28 | 2019-07-18 09:17 | 53 | 160.272 | Арм500 ГОСТ 34028-2016 | 158.1 | 1581 | 160 | 13 | 2.1 | 2155 | 8 | 260 | 280 | 95 | 1545 | 1546 | 1547 | 8.833333 | 26.712
30000781 | 180 | 2019-07-18 | 2019-07-26 | 18.07.2019 | 2019-07-18 09:04 | 2019-07-18 09:19 | 2019-07-18 10:08 | 51 | 154.224 | Арм500 ГОСТ 34028-2016 | 151 | 1578 | 160 | 13 | 2.1 | 2155 | 8 | 260 | 280 | 95 | 1549 | 1548 | 1550 | 8.5 | 25.704
30000781 | 180 | 2019-07-18 | 2019-07-26 | 18.07.2019 | 2019-07-18 10:00 | 2019-07-18 10:11 | 2019-07-18 11:00 | 53 | 160.272 | Арм500 ГОСТ 34028-2016 | 158.3 | 1579 | 160 | 13 | 2.1 | 2155 | 8 | 260 | 280 | 95 | 1554 | 1553 | 1551 | 8.833333 | 26.712
30000781 | 180 | 2019-07-18 | 2019-07-26 | 18.07.2019 | 2019-07-18 10:50 | 2019-07-18 11:03 | 2019-07-18 11:52 | 54 | 163.296 | Арм500 ГОСТ 34028-2016 | 174 | 1577 | 160 | 13 | 2.1 | 2155 | 8 | 260 | 280 | 95 | 1552 | 1550 | 1552 | 9 | 27.216
30000781 | 180 | 2019-07-18 | 2019-07-26 | 18.07.2019 | 2019-07-18 11:42 | 2019-07-18 11:55 | 2019-07-18 12:45 | 56 | 169.344 | Арм500 ГОСТ 34028-2016 | 163.5 | 1573 | 160 | 13 | 2.1 | 2155 | 8 | 260 | 280 | 95 | 1549 | 1541 | 1551 | 9.333333 | 28.224
30000781 | 180 | 2019-07-18 | 2019-07-26 | 18.07.2019 | 2019-07-18 12:33 | 2019-07-18 12:47 | 2019-07-18 13:35 | 52 | 157.248 | Арм500 ГОСТ 34028-2016 | 147 | 1569 | 160 | 13 | 2.1 | 2155 | 8 | 260 | 280 | 95 | 1543 | 1541 | 1538 | 8.666667 | 26.208
30000781 | 180 | 2019-07-18 | 2019-07-26 | 18.07.2019 | 2019-07-18 13:24 | 2019-07-18 13:37 | 2019-07-18 14:23 | 51 | 154.224 | Арм500 ГОСТ 34028-2016 | 156 | 1571 | 160 | 13 | 2.1 | 2155 | 8 | 260 | 280 | 95 | 1547 | 1546 | 1546 | 8.5 | 25.704
30000781 | 180 | 2019-07-18 | 2019-07-26 | 18.07.2019 | 2019-07-18 14:12 | 2019-07-18 14:25 | 2019-07-18 15:15 | 55 | 166.32 | Арм500 ГОСТ 34028-2016 | 168 | 1571 | 165 | 7 | 2.1 | 2155 | 8.3 | 260 | 290 | 90 | 1549 | 1547 | 1549 | 9.166667 | 27.72
30000781 | 180 | 2019-07-18 | 2019-07-26 | 18.07.2019 | 2019-07-18 15:05 | 2019-07-18 15:16 | 2019-07-18 16:01 | 51 | 154.224 | Арм500 ГОСТ 34028-2016 | 149 | 1571 | 165 | 7 | 2.1 | 2155 | 8.3 | 260 | 290 | 90 | 1547 | 1550 | 1547 | 8.5 | 25.704
30000781 | 180 | 2019-07-18 | 2019-07-26 | 18.07.2019 | 2019-07-18 15:50 | 2019-07-18 16:03 | 2019-07-18 16:53 | 53 | 160.272 | Арм500 ГОСТ 34028-2016 | 170 | 1571 | 165 | 7 | 2.1 | 2155 | 8.3 | 260 | 290 | 90 | 1550 | 1546 | 1550 | 8.833333 | 26.712
30000781 | 180 | 2019-07-18 | 2019-07-26 | 18.07.2019 | 2019-07-18 16:43 | 2019-07-18 16:55 | 2019-07-18 17:48 | 55 | 166.32 | Арм500 ГОСТ 34028-2016 | 146 | 1570 | 165 | 7 | 2.1 | 2155 | 8.3 | 260 | 290 | 90 | 1543 | 1544 | 1545 | 9.166667 | 27.72
30000781 | 180 | 2019-07-18 | 2019-07-26 | 18.07.2019 | 2019-07-18 17:40 | 2019-07-18 17:51 | 2019-07-18 18:44 | 53 | 160.272 | Арм500 ГОСТ 34028-2016 | 185 | 1570 | 170 | 13 | 2.1 | 2155 | 8.3 | 260 | 280 | 100 | 1548 | 1551 | 1548 | 8.833333 | 26.712
30000781 | 180 | 2019-07-18 | 2019-07-26 | 18.07.2019 | 2019-07-18 18:35 | 2019-07-18 18:46 | 2019-07-18 19:43 | 54 | 163.296 | Арм500 ГОСТ 34028-2016 | 163 | 1579 | 170 | 13 | 2.1 | 2155 | 8.3 | 260 | 280 | 100 | 1550 | 1552 | 1548 | 9 | 27.216
30000781 | 180 | 2019-07-18 | 2019-07-26 | 18.07.2019 | 2019-07-18 19:33 | 2019-07-18 19:45 | 2019-07-18 20:40 | 52 | 157.248 | Арм500 ГОСТ 34028-2016 | 169 | 1583 | 170 | 13 | 2.1 | 2155 | 8.3 | 260 | 280 | 100 | 1558 | 1554 | 1552 | 8.666667 | 26.208
30000781 | 180 | 2019-07-18 | 2019-07-26 | 18.07.2019 | 2019-07-18 20:33 | 2019-07-18 20:43 | 2019-07-18 21:40 | 54 | 163.296 | Арм500 ГОСТ 34028-2016 | 160.5 | 1577 | 170 | 13 | 2.1 | 2155 | 8.3 | 260 | 280 | 100 | 1550 | 1555 | 1554 | 9 | 27.216
30000781 | 180 | 2019-07-18 | 2019-07-26 | 18.07.2019 | 2019-07-18 21:32 | 2019-07-18 21:42 | 2019-07-18 22:41 | 52 | 157.248 | Арм500 ГОСТ 34028-2016 | 189 | 1574 | 170 | 13 | 2.1 | 2155 | 8 | 160 | 180 | 100 | 1554 | 1551 | 1554 | 8.666667 | 26.208
30000781 | 180 | 2019-07-18 | 2019-07-26 | 19.07.2019 | 2019-07-19 06:47 | 2019-07-19 06:51 | 2019-07-19 07:28 | 48 | 145.152 | Арм500 ГОСТ 34028-2016 | 148.9 | 1585 | 160 | 13 | 2 | 2155 | 8 | 260 | 290 | 95 | 1555 | 1561 | 1562 | 8 | 24.192
30000781 | 180 | 2019-07-18 | 2019-07-26 | 19.07.2019 | 2019-07-19 07:17 | 2019-07-19 07:31 | 2019-07-19 08:21 | 54 | 163.296 | Арм500 ГОСТ 34028-2016 | 177 | 1577 | 160 | 13 | 2 | 2155 | 7.9 | 260 | 290 | 95 | 1557 | 1554 | 1555 | 9 | 27.216
30000781 | 180 | 2019-07-18 | 2019-07-26 | 19.07.2019 | 2019-07-19 08:13 | 2019-07-19 08:24 | 2019-07-19 09:11 | 50 | 151.2 | Арм500 ГОСТ 34028-2016 | 153.9 | 1582 | 160 | 13 | 2.1 | 2155 | 8 | 260 | 290 | 95 | 1553 | 1552 | 1551 | 8.333333 | 25.2
30000781 | 180 | 2019-07-18 | 2019-07-26 | 19.07.2019 | 2019-07-19 09:00 | 2019-07-19 09:13 | 2019-07-19 10:02 | 51 | 154.224 | Арм500 ГОСТ 34028-2016 | 148.7 | 1574 | 160 | 13 | 2.1 | 2155 | 8 | 260 | 290 | 95 | 1549 | 1547 | 1548 | 8.5 | 25.704
30000781 | 180 | 2019-07-18 | 2019-07-26 | 19.07.2019 | 2019-07-19 09:54 | 2019-07-19 10:04 | 2019-07-19 10:49 | 50 | 151.2 | Арм500 ГОСТ 34028-2016 | 149.5 | 1579 | 160 | 13 | 2.1 | 2155 | 8 | 260 | 290 | 95 | 1552 | 1551 | 1552 | 8.333333 | 25.2
30000781 | 180 | 2019-07-18 | 2019-07-26 | 19.07.2019 | 2019-07-19 10:38 | 2019-07-19 10:51 | 2019-07-19 11:37 | 51 | 154.224 | Арм500 ГОСТ 34028-2016 | 155.5 | 1571 | 160 | 13 | 2.1 | 2155 | 8 | 260 | 290 | 95 | 1551 | 1550 | 1551 | 8.5 | 25.704
30000781 | 180 | 2019-07-18 | 2019-07-26 | 19.07.2019 | 2019-07-19 11:30 | 2019-07-19 11:40 | 2019-07-19 12:28 | 54 | 163.296 | Арм500 ГОСТ 34028-2016 | 158 | 1568 | 160 | 13 | 2.1 | 2155 | 7.9 | 260 | 290 | 95 | 1551 | 1550 | 1547 | 9 | 27.216
30000781 | 180 | 2019-07-18 | 2019-07-26 | 19.07.2019 | 2019-07-19 12:16 | 2019-07-19 12:31 | 2019-07-19 13:19 | 61 | 184.464 | Ст3пс ГОСТ 380-2005 | 157 | 1574 | 160 | 13 | 2.1 | 2155 | 8 | 260 | 290 | 95 | 1548 | 1549 | 1543 | 10.16667 | 30.744
30000781 | 180 | 2019-07-18 | 2019-07-26 | 19.07.2019 | 2019-07-19 13:10 | 2019-07-19 13:22 | 2019-07-19 14:08 | 44 | 133.056 | Арм500 ГОСТ 34028-2016 | 153.4 | 1578 | 160 | 13 | 2.1 | 2155 | 8 | 260 | 290 | 95 | 1546 | 1544 | 1545 | 7.333333 | 22.176
30000781 | 180 | 2019-07-18 | 2019-07-26 | 19.07.2019 | 2019-07-19 13:55 | 2019-07-19 14:10 | 2019-07-19 14:57 | 53 | 160.272 | Арм500 ГОСТ 34028-2016 | 154 | 1568 | 160 | 13 | 2.1 | 2155 | 8 | 260 | 290 | 95 | 1546 | 1547 | 1545 | 8.833333 | 26.712
30000781 | 180 | 2019-07-18 | 2019-07-26 | 19.07.2019 | 2019-07-19 14:47 | 2019-07-19 15:00 | 2019-07-19 15:47 | 53 | 160.272 | Арм500 ГОСТ 34028-2016 | 162 | 1570 | 160 | 13 | 2.1 | 2155 | 8 | 260 | 290 | 95 | 1550 | 1546 | 1549 | 8.833333 | 26.712
30000781 | 180 | 2019-07-18 | 2019-07-26 | 19.07.2019 | 2019-07-19 15:38 | 2019-07-19 15:50 | 2019-07-19 16:56 | 56 | 169.344 | Арм500 ГОСТ 34028-2016 | 139.5 | 1569 | 160 | 13 | 2.1 | 2155 | 7.8 | 260 | 290 | 95 | 1544 | 1543 | 1543 | 9.333333 | 28.224
30000781 | 180 | 2019-07-18 | 2019-07-26 | 21.07.2019 | 2019-07-21 18:45 | 2019-07-21 18:57 | 2019-07-21 19:39 | 46 | 137.184 | Арм500 ГОСТ 34028-2016 | 143.8 | 1584 | 165 | 7 | 1.8 | 2150 | 7 | 250 | 270 | 90 | 1558 | 1555 | 1557 | 7.666667 | 22.864
30000781 | 180 | 2019-07-18 | 2019-07-26 | 21.07.2019 | 2019-07-21 19:31 | 2019-07-21 19:41 | 2019-07-21 20:41 | 53 | 160.272 | Арм500 ГОСТ 34028-2016 | 185 | 1582 | 165 | 7 | 1.8 | 2150 | 7 | 230 | 260 | 90 | 1548 | 1546 | 1544 | 8.833333 | 26.712
30000781 | 180 | 2019-07-18 | 2019-07-26 | 21.07.2019 | 2019-07-21 20:33 | 2019-07-21 20:43 | 2019-07-21 22:06 | 51 | 154.224 | Арм500 ГОСТ 34028-2016 | 153 | 1596 | 165 | 7 | 1.9 | 2150 | 7.8 | 260 | 280 | 90 | 1543 | 1541 | 1539 | 8.5 | 25.704
30000781 | 180 | 2019-07-18 | 2019-07-26 | 21.07.2019 | 2019-07-21 22:00 | 2019-07-21 22:08 | 2019-07-21 23:17 | 50 | 151.2 | Арм500 ГОСТ 34028-2016 | 163 | 1598 | 165 | 7 | 2 | 2150 | 7.8 | 230 | 260 | 90 | 1547 | 1551 | 1554 | 8.333333 | 25.2
30000781 | 180 | 2019-07-18 | 2019-07-26 | 21.07.2019 | 2019-07-21 23:10 | 2019-07-21 23:20 | 2019-07-22 00:17 | 50 | 151.2 | Арм500 ГОСТ 34028-2016 | 155.4 | 1589 | 165 | 7 | 2.2 | 2155 | 7.8 | 270 | 290 | 100 | 1553 | 1554 | 1554 | 8.333333 | 25.2
30000781 | 180 | 2019-07-18 | 2019-07-26 | 21.07.2019 | 2019-07-22 00:08 | 2019-07-22 00:19 | 2019-07-22 01:13 | 51 | 154.224 | Арм500 ГОСТ 34028-2016 | 157 | 1587 | 165 | 7 | 2.2 | 2155 | 7.8 | 230 | 290 | 100 | 1555 | 1557 | 1556 | 8.5 | 25.704
30000781 | 180 | 2019-07-18 | 2019-07-26 | 21.07.2019 | 2019-07-22 01:03 | 2019-07-22 01:15 | 2019-07-22 02:13 | 53 | 160.272 | Арм500 ГОСТ 34028-2016 | 154 | 1598 | 165 | 7 | 2.2 | 2155 | 7.8 | 230 | 290 | 100 | 1558 | 1556 | 1558 | 8.833333 | 26.712
30000781 | 180 | 2019-07-18 | 2019-07-26 | 21.07.2019 | 2019-07-22 02:05 | 2019-07-22 02:15 | 2019-07-22 03:10 | 51 | 154.224 | Арм500 ГОСТ 34028-2016 | 161 | 1585 | 165 | 7 | 2.2 | 2155 | 7.8 | 230 | 290 | 100 | 1560 | 1559 | 1561 | 8.5 | 25.704
30000781 | 180 | 2019-07-18 | 2019-07-26 | 22.07.2019 | 2019-07-22 03:00 | 2019-07-22 03:13 | 2019-07-22 04:10 | 53 | 160.272 | Арм500 ГОСТ 34028-2016 | 156.1 | 1580 | 165 | 7 | 2.2 | 2155 | 7.8 | 230 | 290 | 100 | 1559 | 1560 | 1559 | 8.833333 | 26.712
30000781 | 180 | 2019-07-18 | 2019-07-26 | 22.07.2019 | 2019-07-22 04:03 | 2019-07-22 04:14 | 2019-07-22 05:12 | 54 | 163.296 | Арм500 ГОСТ 34028-2016 | 160 | 1577 | 165 | 7 | 2.2 | 2155 | 7.8 | 230 | 290 | 100 | 1553 | 1551 | 1550 | 9 | 27.216
30000781 | 180 | 2019-07-18 | 2019-07-26 | 22.07.2019 | 2019-07-22 05:03 | 2019-07-22 05:14 | 2019-07-22 06:11 | 51 | 154.224 | Арм500 ГОСТ 34028-2016 | 150.7 | 1580 | 165 | 13 | 2.1 | 2155 | 7.5 | 260 | 280 | 100 | 1549 | 1546 | 1547 | 8.5 | 25.704
30000781 | 180 | 2019-07-18 | 2019-07-26 | 22.07.2019 | 2019-07-22 06:03 | 2019-07-22 06:14 | 2019-07-22 07:09 | 52 | 157.248 | Арм500 ГОСТ 34028-2016 | 167 | 1577 | 165 | 13 | 2 | 2155 | 7 | 260 | 280 | 100 | 1545 | 1547 | 1545 | 8.666667 | 26.208
30000781 | 180 | 2019-07-18 | 2019-07-26 | 22.07.2019 | 2019-07-22 07:03 | 2019-07-22 07:13 | 2019-07-22 08:14 | 52 | 157.248 | Арм500 ГОСТ 34028-2016 | 150.4 | 1579 | 165 | 13 | 2 | 2155 | 7 | 260 | 280 | 100 | 1550 | 1551 | 1549 | 8.666667 | 26.208
30000781 | 180 | 2019-07-18 | 2019-07-26 | 22.07.2019 | 2019-07-22 08:05 | 2019-07-22 08:16 | 2019-07-22 09:13 | 46 | 139.104 | Арм500 ГОСТ 34028-2016 | 139.7 | 1579 | 165 | 13 | 2 | 2155 | 7 | 260 | 280 | 100 | 1547 | 1546 | 1547 | 7.666667 | 23.184
30000781 | 180 | 2019-07-18 | 2019-07-26 | 22.07.2019 | 2019-07-22 09:05 | 2019-07-22 09:15 | 2019-07-22 10:21 | 59 | 178.416 | Арм500 ГОСТ 34028-2016 | 170 | 1579 | 165 | 13 | 2 | 2155 | 7 | 260 | 280 | 100 | 1548 | 1547 | 1546 | 9.833333 | 29.736
30000781 | 180 | 2019-07-18 | 2019-07-26 | 22.07.2019 | 2019-07-22 10:12 | 2019-07-22 10:24 | 2019-07-22 11:24 | 57 | 172.368 | Арм500 ГОСТ 34028-2016 | 182 | 1577 | 165 | 13 | 2.1 | 2155 | 7 | 260 | 280 | 100 | 1548 | 1546 | 1548 | 9.5 | 28.728
30000781 | 180 | 2019-07-18 | 2019-07-26 | 22.07.2019 | 2019-07-22 11:17 | 2019-07-22 11:27 | 2019-07-22 12:26 | 52 | 157.248 | Арм500 ГОСТ 34028-2016 | 162 | 1579 | 165 | 13 | 2 | 2155 | 7 | 260 | 280 | 100 | 1549 | 1556 | 1553 | 8.666667 | 26.208
30000781 | 180 | 2019-07-18 | 2019-07-26 | 22.07.2019 | 2019-07-22 12:18 | 2019-07-22 12:28 | 2019-07-22 13:26 | 53 | 160.272 | Арм500 ГОСТ 34028-2016 | 170 | 1576 | 165 | 13 | 2 | 2155 | 7 | 260 | 280 | 90 | 1549 | 1550 | 1549 | 8.833333 | 26.712
30000781 | 180 | 2019-07-18 | 2019-07-26 | 22.07.2019 | 2019-07-22 13:20 | 2019-07-22 13:30 | 2019-07-22 14:27 | 56 | 169.344 | Арм500 ГОСТ 34028-2016 | 160 | 1578 | 165 | 13 | 2 | 2155 | 7 | 260 | 280 | 90 | 1554 | 1553 | 1554 | 9.333333 | 28.224
30000781 | 180 | 2019-07-18 | 2019-07-26 | 22.07.2019 | 2019-07-22 14:20 | 2019-07-22 14:30 | 2019-07-22 15:24 | 49 | 148.176 | Арм500 ГОСТ 34028-2016 | 178 | 1576 | 165 | 13 | 2 | 2155 | 7 | 260 | 280 | 90 | 1553 | 1555 | 1552 | 8.166667 | 24.696
30000781 | 180 | 2019-07-18 | 2019-07-26 | 22.07.2019 | 2019-07-22 15:15 | 2019-07-22 15:26 | 2019-07-22 16:31 | 59 | 178.416 | Арм500 ГОСТ 34028-2016 | 170.5 | 1576 | 165 | 7 | 2.2 | 2155 | 7.8 | 230 | 290 | 100 | 1553 | 1550 | 1553 | 9.833333 | 29.736
30000781 | 180 | 2019-07-18 | 2019-07-26 | 22.07.2019 | 2019-07-22 19:50 | 2019-07-22 20:04 | 2019-07-22 20:46 | 50 | 151.2 | Арм500 ГОСТ 34028-2016 | 155.4 | 1583 | 165 | 7 | 2 | 2150 | 7.8 | 230 | 290 | 100 | 1557 | 1556 | 1559 | 8.333333 | 25.2
30000781 | 180 | 2019-07-18 | 2019-07-26 | 22.07.2019 | 2019-07-22 20:37 | 2019-07-22 20:49 | 2019-07-22 21:39 | 55 | 166.32 | Арм500 ГОСТ 34028-2016 | 189 | 1577 | 165 | 7 | 2 | 2150 | 7.8 | 230 | 290 | 100 | 1559 | 1558 | 1555 | 9.166667 | 27.72
30000781 | 180 | 2019-07-18 | 2019-07-26 | 22.07.2019 | 2019-07-22 21:32 | 2019-07-22 21:42 | 2019-07-22 22:36 | 54 | 163.296 | Арм500 ГОСТ 34028-2016 | 163 | 1581 | 165 | 7 | 2.1 | 2150 | 7.8 | 230 | 290 | 100 | 1549 | 1545 | 1543 | 9 | 27.216
30000781 | 180 | 2019-07-18 | 2019-07-26 | 22.07.2019 | 2019-07-22 22:28 | 2019-07-22 22:38 | 2019-07-22 23:30 | 55 | 166.32 | Арм500 ГОСТ 34028-2016 | 174 | 1581 | 165 | 7 | 2.1 | 2150 | 7.8 | 230 | 290 | 100 | 1549 | 1552 | 1552 | 9.166667 | 27.72
30000781 | 180 | 2019-07-18 | 2019-07-26 | 22.07.2019 | 2019-07-22 23:23 | 2019-07-22 23:32 | 2019-07-23 00:19 | 53 | 160.272 | Арм500 ГОСТ 34028-2016 | 158 | 1581 | 165 | 7 | 2.2 | 2155 | 7.8 | 230 | 290 | 100 | 1556 | 1552 | 1554 | 8.833333 | 26.712
30000781 | 180 | 2019-07-18 | 2019-07-26 | 22.07.2019 | 2019-07-23 00:09 | 2019-07-23 00:21 | 2019-07-23 01:09 | 54 | 163.296 | Арм500 ГОСТ 34028-2016 | 150 | 1594 | 165 | 7 | 2.2 | 2155 | 7.8 | 230 | 290 | 100 | 1560 | 1557 | 1562 | 9 | 27.216
30000781 | 180 | 2019-07-18 | 2019-07-26 | 22.07.2019 | 2019-07-23 01:00 | 2019-07-23 01:11 | 2019-07-23 02:00 | 52 | 157.248 | Арм500 ГОСТ 34028-2016 | 157 | 1557 | 165 | 7 | 2.2 | 2155 | 7.8 | 230 | 290 | 230 | 1554 | 1555 | 1553 | 8.666667 | 26.208
30000781 | 180 | 2019-07-18 | 2019-07-26 | 22.07.2019 | 2019-07-23 01:50 | 2019-07-23 02:03 | 2019-07-23 02:49 | 53 | 160.272 | Арм500 ГОСТ 34028-2016 | 162 | 1573 | 165 | 7 | 2.2 | 2155 | 7.8 | 230 | 290 | 100 | 1554 | 1554 | 1553 | 8.833333 | 26.712
30000781 | 180 | 2019-07-18 | 2019-07-26 | 23.07.2019 | 2019-07-23 02:42 | 2019-07-23 02:52 | 2019-07-23 03:40 | 54 | 163.296 | Арм500 ГОСТ 34028-2016 | 155.4 | 1568 | 165 | 7 | 2.2 | 2155 | 7.8 | 230 | 290 | 100 | 1548 | 1549 | 1550 | 9 | 27.216
30000781 | 180 | 2019-07-18 | 2019-07-26 | 23.07.2019 | 2019-07-23 03:31 | 2019-07-23 03:42 | 2019-07-23 04:28 | 50 | 151.2 | Арм500 ГОСТ 34028-2016 | 143 | 1567 | 165 | 7 | 2.2 | 2155 | 7.8 | 230 | 290 | 100 | 1545 | 1543 | 1544 | 8.333333 | 25.2
30000781 | 180 | 2019-07-18 | 2019-07-26 | 23.07.2019 | 2019-07-23 04:20 | 2019-07-23 04:30 | 2019-07-23 05:16 | 53 | 160.272 | Арм500 ГОСТ 34028-2016 | 149.5 | 1569 | 165 | 7 | 2.2 | 2155 | 7.8 | 230 | 290 | 100 | 1550 | 1551 | 1553 | 8.833333 | 26.712
30000781 | 180 | 2019-07-18 | 2019-07-26 | 23.07.2019 | 2019-07-23 05:10 | 2019-07-23 05:19 | 2019-07-23 06:07 | 55 | 166.32 | Арм500 ГОСТ 34028-2016 | 169 | 1567 | 165 | 7 | 2.1 | 2155 | 8 | 260 | 290 | 90 | 1548 | 1549 | 1547 | 9.166667 | 27.72
30000781 | 180 | 2019-07-18 | 2019-07-26 | 23.07.2019 | 2019-07-23 06:00 | 2019-07-23 06:10 | 2019-07-23 07:04 | 53 | 160.272 | Арм500 ГОСТ 34028-2016 | 163.5 | 1567 | 165 | 7 | 2.1 | 2155 | 8.3 | 260 | 290 | 90 | 1549 | 1548 | 1544 | 8.833333 | 26.712
30000781 | 180 | 2019-07-18 | 2019-07-26 | 23.07.2019 | 2019-07-23 07:00 | 2019-07-23 07:07 | 2019-07-23 07:52 | 51 | 154.224 | Арм500 ГОСТ 34028-2016 | 157 | 1570 | 165 | 7 | 2.1 | 2155 | 8.3 | 260 | 280 | 90 | 1549 | 1548 | 1549 | 8.5 | 25.704
30000781 | 180 | 2019-07-18 | 2019-07-26 | 23.07.2019 | 2019-07-23 07:45 | 2019-07-23 07:54 | 2019-07-23 08:42 | 54 | 163.296 | Арм500 ГОСТ 34028-2016 | 157 | 1569 | 165 | 7 | 2.1 | 2155 | 8.3 | 260 | 290 | 90 | 1554 | 1553 | 1550 | 9 | 27.216
30000781 | 180 | 2019-07-18 | 2019-07-26 | 23.07.2019 | 2019-07-23 08:35 | 2019-07-23 08:44 | 2019-07-23 09:33 | 54 | 163.296 | Арм500 ГОСТ 34028-2016 | 153 | 1570 | 165 | 7 | 2.1 | 2155 | 8.3 | 260 | 280 | 90 | 1554 | 1553 | 1551 | 9 | 27.216
30000781 | 180 | 2019-07-18 | 2019-07-26 | 23.07.2019 | 2019-07-23 09:25 | 2019-07-23 09:35 | 2019-07-23 10:22 | 52 | 157.248 | Арм500 ГОСТ 34028-2016 | 159.5 | 1572 | 165 | 7 | 2.1 | 2155 | 8.3 | 260 | 280 | 90 | 1546 | 1544 | 1543 | 8.666667 | 26.208
30000781 | 180 | 2019-07-18 | 2019-07-26 | 23.07.2019 | 2019-07-23 10:15 | 2019-07-23 10:25 | 2019-07-23 11:08 | 50 | 151.2 | Арм500 ГОСТ 34028-2016 | 157.5 | 1570 | 165 | 7 | 2.1 | 2155 | 8.3 | 260 | 290 | 90 | 1544 | 1546 | 1544 | 8.333333 | 25.2
30000781 | 180 | 2019-07-18 | 2019-07-26 | 23.07.2019 | 2019-07-23 12:55 | 2019-07-23 13:05 | 2019-07-23 13:48 | 51 | 154.224 | Арм500 ГОСТ 34028-2016 | 159.5 | 1583 | 165 | 7 | 2 | 2155 | 8.3 | 260 | 280 | 90 | 1554 | 1552 | 1557 | 8.5 | 25.704
30000781 | 180 | 2019-07-18 | 2019-07-26 | 23.07.2019 | 2019-07-23 13:40 | 2019-07-23 13:50 | 2019-07-23 14:40 | 54 | 163.296 | Арм500 ГОСТ 34028-2016 | 169 | 1569 | 165 | 7 | 2 | 2155 | 8.3 | 260 | 280 | 90 | 1549 | 1545 | 1539 | 9 | 27.216
30000781 | 180 | 2019-07-18 | 2019-07-26 | 23.07.2019 | 2019-07-23 14:30 | 2019-07-23 14:42 | 2019-07-23 15:35 | 56 | 169.344 | Арм500 ГОСТ 34028-2016 | 162 | 1574 | 165 | 7 | 2 | 2155 | 8.3 | 260 | 280 | 90 | 1545 | 1544 | 1543 | 9.333333 | 28.224
30000781 | 180 | 2019-07-18 | 2019-07-26 | 23.07.2019 | 2019-07-23 15:30 | 2019-07-23 15:37 | 2019-07-23 16:28 | 60 | 181.44 | Арм500 ГОСТ 34028-2016 | 158 | 1576 | 165 | 7 | 2 | 2155 | 8.3 | 260 | 280 | 90 | 1550 | 1554 | 1552 | 10 | 30.24
30000781 | 180 | 2019-07-18 | 2019-07-26 | 23.07.2019 | 2019-07-23 16:25 | 2019-07-23 16:34 | 2019-07-23 17:21 | 46 | 139.104 | Арм500 ГОСТ 34028-2016 | 161 | 1570 | 165 | 7 | 2 | 2155 | 8.3 | 260 | 280 | 90 | 1539 | 1534 | 1536 | 7.666667 | 23.184
30000781 | 180 | 2019-07-18 | 2019-07-26 | 23.07.2019 | 2019-07-23 17:15 | 2019-07-23 17:25 | 2019-07-23 18:15 | 53 | 160.272 | Арм500 ГОСТ 34028-2016 | 153 | 1577 | 165 | 7 | 2 | 2155 | 8.3 | 260 | 280 | 90 | 1551 | 1549 | 1552 | 8.833333 | 26.712
30000781 | 180 | 2019-07-18 | 2019-07-26 | 23.07.2019 | 2019-07-23 18:08 | 2019-07-23 18:18 | 2019-07-23 19:07 | 54 | 163.296 | Арм500 ГОСТ 34028-2016 | 165 | 1575 | 170 | 13 | 2.1 | 2155 | 8.5 | 180 | 160 | 100 | 1545 | 1542 | 1543 | 9 | 27.216
30000781 | 180 | 2019-07-18 | 2019-07-26 | 23.07.2019 | 2019-07-23 19:00 | 2019-07-23 19:11 | 2019-07-23 20:05 | 56 | 169.218 | Арм500 ГОСТ 34028-2016 | 167 | 1576 | 165 | 13 | 2.1 | 2155 | 8.5 | 160 | 180 | 100 | 1550 | 1548 | 1548 | 9.333333 | 28.203
30000781 | 180 | 2019-07-18 | 2019-07-26 | 23.07.2019 | 2019-07-23 20:55 | 2019-07-23 21:06 | 2019-07-23 22:01 | 50 | 151.2 | Арм500 ГОСТ 34028-2016 | 159 | 1579 | 170 | 13 | 2.1 | 2155 | 8.3 | 280 | 300 | 100 | 1546 | 1548 | 1549 | 8.333333 | 25.2
30000781 | 180 | 2019-07-18 | 2019-07-26 | 23.07.2019 | 2019-07-23 21:54 | 2019-07-23 22:03 | 2019-07-23 23:00 | 55 | 166.32 | Арм500 ГОСТ 34028-2016 | 158 | 1578 | 170 | 13 | 2.1 | 2155 | 8.2 | 280 | 300 | 100 | 1552 | 1550 | 1549 | 9.166667 | 27.72
30000781 | 180 | 2019-07-18 | 2019-07-26 | 23.07.2019 | 2019-07-23 22:51 | 2019-07-23 23:03 | 2019-07-24 00:03 | 55 | 166.32 | Арм500 ГОСТ 34028-2016 | 170.5 | 1575 | 170 | 13 | 2.1 | 2155 | 8.4 | 280 | 300 | 100 | 1548 | 1543 | 1546 | 9.166667 | 27.72
30000781 | 180 | 2019-07-18 | 2019-07-26 | 23.07.2019 | 2019-07-23 23:55 | 2019-07-24 00:06 | 2019-07-24 01:05 | 57 | 172.368 | Арм500 ГОСТ 34028-2016 | 163.6 | 1574 | 170 | 13 | 2.1 | 2155 | 8.5 | 280 | 300 | 100 | 1539 | 1541 | 1540 | 9.5 | 28.728
30000781 | 180 | 2019-07-18 | 2019-07-26 | 23.07.2019 | 2019-07-24 00:56 | 2019-07-24 01:07 | 2019-07-24 02:09 | 55 | 166.32 | Арм500 ГОСТ 34028-2016 | 160.5 | 1575 | 170 | 13 | 2.1 | 2155 | 8.4 | 280 | 300 | 100 | 1549 | 1547 | 1548 | 9.166667 | 27.72
30000781 | 180 | 2019-07-18 | 2019-07-26 | 24.07.2019 | 2019-07-24 02:01 | 2019-07-24 02:12 | 2019-07-24 03:10 | 55 | 166.32 | Арм500 ГОСТ 34028-2016 | 163.6 | 1574 | 170 | 13 | 2.1 | 2155 | 8.6 | 280 | 300 | 100 | 1547 | 1543 | 1541 | 9.166667 | 27.72
30000781 | 180 | 2019-07-18 | 2019-07-26 | 24.07.2019 | 2019-07-24 03:01 | 2019-07-24 03:13 | 2019-07-24 04:13 | 58 | 175.392 | Арм500 ГОСТ 34028-2016 | 177 | 1576 | 170 | 13 | 2.1 | 2155 | 8.4 | 280 | 300 | 100 | 1543 | 1544 | 1546 | 9.666667 | 29.232
30000781 | 180 | 2019-07-18 | 2019-07-26 | 24.07.2019 | 2019-07-24 04:05 | 2019-07-24 04:16 | 2019-07-24 05:16 | 57 | 172.368 | Арм500 ГОСТ 34028-2016 | 175 | 1576 | 170 | 13 | 2.1 | 2155 | 8.5 | 280 | 300 | 100 | 1545 | 1543 | 1546 | 9.5 | 28.728
30000781 | 180 | 2019-07-18 | 2019-07-26 | 24.07.2019 | 2019-07-24 05:10 | 2019-07-24 05:19 | 2019-07-24 06:21 | 58 | 173.036 | Арм500 ГОСТ 34028-2016 | 161.5 | 1577 | 165 | 7 | 2.1 | 2155 | 8.3 | 260 | 290 | 90 | 1548 | 1544 | 1546 | 9.666667 | 28.83933
30000781 | 180 | 2019-07-18 | 2019-07-26 | 23.07.2019 | 2019-07-24 19:55 | 2019-07-24 20:07 | 2019-07-24 21:03 | 55 | 166.32 | Арм500 ГОСТ 34028-2016 | 158.8 | 1583 | 170 | 13 | 2.1 | 2155 | 8.3 | 260 | 280 | 100 | 1549 | 1545 | 1544 | 9.166667 | 27.72
30000781 | 180 | 2019-07-18 | 2019-07-26 | 25.07.2019 | 2019-07-25 09:22 | 2019-07-25 09:34 | 2019-07-25 10:29 | 53 | 160.272 | 25Г2С ГОСТ 5781-82 | 164 | 1574 | 165 | 7 | 2 | 2155 | 7.8 | 230 | 290 | 80 | 1550 | 1549 | 1545 | 8.833333 | 26.712
30000781 | 180 | 2019-07-18 | 2019-07-26 | 25.07.2019 | 2019-07-25 10:20 | 2019-07-25 10:31 | 2019-07-25 11:11 | 28 | 81.331 | 25Г2С ГОСТ 5781-82 | 157.5 | 1563 | 165 | 7 | 2 | 2155 | 8.3 | 260 | 290 | 90 | 1540 | 1533 | 1528 | 4.666667 | 13.55517
30000781 | 180 | 2019-07-18 | 2019-07-26 | 25.07.2019 | 2019-07-25 13:10 | 2019-07-25 13:21 | 2019-07-25 14:21 | 59 | 178.416 | 25Г2С ГОСТ 5781-82 | 182 | 1576 | 165 | 7 | 2 | 2150 | 8.8 | 230 | 290 | 100 | 1552 | 1547 | 1548 | 9.833333 | 29.736
30000781 | 180 | 2019-07-18 | 2019-07-26 | 25.07.2019 | 2019-07-25 14:15 | 2019-07-25 14:25 | 2019-07-25 15:22 | 55 | 166.32 | 25Г2С ГОСТ 5781-82 | 200 | 1563 | 165 | 7 | 2 | 2150 | 8.8 | 230 | 290 | 100 | 1537 | 1536 | 1534 | 9.166667 | 27.72
30000781 | 180 | 2019-07-18 | 2019-07-26 | 25.07.2019 | 2019-07-25 15:14 | 2019-07-25 15:24 | 2019-07-25 16:27 | 55 | 165.438 | 25Г2С ГОСТ 5781-82 | 181 | 1564 | 165 | 7 | 2 | 2150 | 8.8 | 230 | 290 | 100 | 1538 | 1539 | 1536 | 9.166667 | 27.573
30000781 | 180 | 2019-07-18 | 2019-07-26 | 25.07.2019 | 2019-07-25 16:20 | 2019-07-25 16:30 | 2019-07-25 17:30 | 55 | 166.32 | 25Г2С ГОСТ 5781-82 | 172 | 1563 | 165 | 7 | 2 | 2155 | 8.3 | 260 | 280 | 90 | 1532 | 1530 | 1529 | 9.166667 | 27.72
30000781 | 180 | 2019-07-18 | 2019-07-26 | 25.07.2019 | 2019-07-25 17:20 | 2019-07-25 17:32 | 2019-07-25 18:32 | 52 | 157.248 | 25Г2С ГОСТ 5781-82 | 159.5 | 1568 | 165 | 7 | 2 | 2155 | 8.3 | 260 | 280 | 90 | 1533 | 1531 | 1531 | 8.666667 | 26.208
30000781 | 180 | 2019-07-18 | 2019-07-26 | 25.07.2019 | 2019-07-25 18:20 | 2019-07-25 18:33 | 2019-07-25 19:42 | 55 | 166.32 | 25Г2С ГОСТ 5781-82 | 156 | 1573 | 165 | 9 | 1.7 | 2155 | 8.3 | 260 | 280 | 90 | 1539 | 1542 | 1543 | 9.166667 | 27.72
30000781 | 180 | 2019-07-18 | 2019-07-26 | 25.07.2019 | 2019-07-25 19:35 | 2019-07-25 19:44 | 2019-07-25 20:40 | 56 | 169.055 | 25Г2С ГОСТ 5781-82 | 159.5 | 1570 | 165 | 7 | 2 | 2155 | 8.3 | 260 | 290 | 90 | 1532 | 1530 | 1529 | 9.333333 | 28.17583
30000779 | 180 | 2019-05-19 | 2019-05-30 | 20.05.2019 | 2019-05-20 10:22 | 2019-05-20 10:29 | 2019-05-20 11:16 | 48 | 146.9 | Арм500 ГОСТ 34028-2016 | 151.5 | 1589 | 153 | 6 | 1.7 | 2154 | 6.8 | 120 | 115 | 50 | 1557 | 1561 | 1558 | 8 | 24.48333
30000779 | 180 | 2019-05-19 | 2019-05-30 | 20.05.2019 | 2019-05-20 11:03 | 2019-05-20 11:19 | 2019-05-20 12:13 | 54 | 165.2 | Арм500 ГОСТ 34028-2016 | 164 | 1581 | 162 | 6 | 1.8 | 2155 | 6 | 120 | 122 | 50 | 1546 | 1543 | 1542 | 9 | 27.53333
30000779 | 180 | 2019-05-19 | 2019-05-30 | 20.05.2019 | 2019-05-20 11:54 | 2019-05-20 12:16 | 2019-05-20 13:08 | 53 | 162.2 | Арм500 ГОСТ 34028-2016 | 163 | 1574 | 180 | 6 | 2 | 2158 | 6.3 | 125 | 132 | 50 | 1538 | 1536 | 1535 | 8.833333 | 27.03333
30000779 | 180 | 2019-05-19 | 2019-05-30 | 20.05.2019 | 2019-05-20 13:02 | 2019-05-20 13:10 | 2019-05-20 14:16 | 53 | 162.2 | Арм500 ГОСТ 34028-2016 | 166.5 | 1575 | 175 | 6 | 1.95 | 2155 | 6.3 | 125 | 132 | 50 | 1541 | 1539 | 1538 | 8.833333 | 27.03333
30000779 | 180 | 2019-05-19 | 2019-05-30 | 20.05.2019 | 2019-05-20 13:55 | 2019-05-20 14:19 | 2019-05-20 15:50 | 52 | 157.7 | Арм500 ГОСТ 34028-2016 | 159.7 | 1579 | 175 | 6 | 1.95 | 2155 | 6.3 | 125 | 132 | 50 | 1535 | 1530 | 1529 | 8.666667 | 26.28333
30000779 | 180 | 2019-05-19 | 2019-05-30 | 23.05.2019 | 2019-05-23 11:20 | 2019-05-23 11:33 | 2019-05-23 12:10 | 29 | 83.2 | Арм500 ГОСТ 34028-2016 | 122 | 1586 | 162 | 6 | 1.8 | 2152 | 6.9 | 120 | 121 | 51 | 1550 | 1552 | 1553 | 4.833333 | 13.86667
30000779 | 180 | 2019-05-19 | 2019-05-30 | 23.05.2019 | 2019-05-23 15:33 | 2019-05-23 15:39 | 2019-05-23 16:35 | 53 | 161.5 | Арм500 ГОСТ 34028-2016 | 157.5 | 1574 | 144 | 6 | 1.6 | 2146 | 6.6 | 120 | 110 | 50 | 1569 | 1564 | 1565 | 8.833333 | 26.91667
30000779 | 180 | 2019-05-19 | 2019-05-30 | 23.05.2019 | 2019-05-23 16:15 | 2019-05-23 16:36 | 2019-05-23 17:40 | 56 | 171.4 | Арм500 ГОСТ 34028-2016 | 166.5 | 1576 | 162 | 6 | 1.8 | 2150 | 6 | 120 | 121 | 50 | 1552 | 1545 | 1542 | 9.333333 | 28.56667
30000779 | 180 | 2019-05-19 | 2019-05-30 | 23.05.2019 | 2019-05-23 17:15 | 2019-05-23 17:42 | 2019-05-23 18:47 | 54 | 165.2 | Арм500 ГОСТ 34028-2016 | 164.5 | 1570 | 162 | 6 | 1.8 | 2152 | 6.9 | 120 | 121 | 51 | 1537 | 1538 | 1539 | 9 | 27.53333
30000779 | 180 | 2019-05-19 | 2019-05-30 | 23.05.2019 | 2019-05-23 18:30 | 2019-05-23 18:50 | 2019-05-23 19:56 | 51 | 156 | Арм500 ГОСТ 34028-2016 | 169.5 | 1578 | 162 | 6 | 1.8 | 2150 | 6 | 120 | 121 | 50 | 1546 | 1551 | 1552 | 8.5 | 26
30000779 | 180 | 2019-05-19 | 2019-05-30 | 24.05.2019 | 2019-05-24 10:18 | 2019-05-24 10:23 | 2019-05-24 11:23 | 52 | 155.8 | Арм500 ГОСТ 34028-2016 | 167 | 1583 | 153 | 6 | 1.7 | 2150 | 6.8 | 121 | 115 | 50 | 1553 | 1551 |  | 8.666667 | 25.96667
30000779 | 180 | 2019-05-19 | 2019-05-30 | 24.05.2019 | 2019-05-24 11:10 | 2019-05-24 11:25 | 2019-05-24 12:26 | 55 | 168.3 | Арм500 ГОСТ 34028-2016 | 167.5 | 1577 | 180 | 6 | 2 | 2150 | 6.7 | 128 | 135 | 120 | 1544 | 1542 | 1544 | 9.166667 | 28.05
30000779 | 180 | 2019-05-19 | 2019-05-30 | 24.05.2019 | 2019-05-24 12:15 | 2019-05-24 12:28 | 2019-05-24 13:30 | 55 | 168.3 | Арм500 ГОСТ 34028-2016 | 153.5 | 1575 | 189 | 6 | 2.1 | 2150 | 6.7 | 134 | 142 | 150 | 1542 | 1544 |  | 9.166667 | 28.05
30000779 | 180 | 2019-05-19 | 2019-05-30 | 24.05.2019 | 2019-05-24 13:25 | 2019-05-24 13:31 | 2019-05-24 14:31 | 50 | 153 | Арм500 ГОСТ 34028-2016 | 169 | 1571 | 180 | 6 | 2 | 2150 | 6.5 | 127 | 136 | 140 | 1534 | 1533 | 1532 | 8.333333 | 25.5
30000779 | 180 | 2019-05-19 | 2019-05-30 | 24.05.2019 | 2019-05-24 14:15 | 2019-05-24 14:33 | 2019-05-24 15:40 | 49 | 147.4 | Арм500 ГОСТ 34028-2016 | 148.5 | 1573 | 189 | 6 | 2.1 | 2150 | 6.9 | 133 | 143 | 150 | 1536 | 1538 | 1534 | 8.166667 | 24.56667
30000779 | 180 | 2019-05-19 | 2019-05-30 | 24.05.2019 | 2019-05-24 17:18 | 2019-05-24 17:23 | 2019-05-24 18:09 | 48 | 146.9 | Арм500 ГОСТ 34028-2016 | 155.5 | 1584 | 145 | 6 | 1.9 | 2150 | 8.5 | 235 | 252 | 85 | 1553 | 1551 | 1552 | 8 | 24.48333
30000779 | 180 | 2019-05-19 | 2019-05-30 | 24.05.2019 | 2019-05-24 18:00 | 2019-05-24 18:12 | 2019-05-24 19:01 | 51 | 156 | Арм500 ГОСТ 34028-2016 | 157.5 | 1577 | 160 | 6 | 2 | 2150 | 8.5 | 250 | 265 | 90 | 1550 | 1549 |  | 8.5 | 26
30000779 | 180 | 2019-05-19 | 2019-05-30 | 24.05.2019 | 2019-05-24 18:55 | 2019-05-24 19:03 | 2019-05-24 19:57 | 51 | 156.1 | Арм500 ГОСТ 34028-2016 | 154.5 | 1575 | 155 | 6 | 2 | 2150 | 8.4 | 240 | 265 | 90 | 1550 | 1546 | 1539 | 8.5 | 26.01667
30000779 | 180 | 2019-05-19 | 2019-05-30 | 25.05.2019 | 2019-05-25 10:38 | 2019-05-25 10:45 | 2019-05-25 11:33 | 48 | 146.9 | Арм500 ГОСТ 34028-2016 | 146.5 | 1582 | 153 | 6 | 1.7 | 2148 | 6.8 | 120 | 115 | 50 | 1558 | 1556 | 1552 | 8 | 24.48333
30000779 | 180 | 2019-05-19 | 2019-05-30 | 25.05.2019 | 2019-05-25 11:23 | 2019-05-25 11:34 | 2019-05-25 12:33 | 48 | 146.9 | Арм500 ГОСТ 34028-2016 | 168.5 | 1577 | 153 | 6 | 1.7 | 2154 | 5.9 | 120 | 115 | 50 | 1545 | 1542 | 1541 | 8 | 24.48333
30000779 | 180 | 2019-05-19 | 2019-05-30 | 25.05.2019 | 2019-05-25 12:30 | 2019-05-25 12:35 | 2019-05-25 13:37 | 55 | 168.3 | Арм500 ГОСТ 34028-2016 | 159.5 | 1577 | 153 | 6 | 1.7 | 2153 | 6 | 120 | 115 | 50 | 1542 | 1541 | 1538 | 9.166667 | 28.05
30000779 | 180 | 2019-05-19 | 2019-05-30 | 25.05.2019 | 2019-05-25 13:20 | 2019-05-25 13:39 | 2019-05-25 14:35 | 53 | 162.2 | Арм500 ГОСТ 34028-2016 | 163.5 | 1573 | 153 | 6 | 1.7 | 2152 | 6 | 120 | 118 | 50 | 1532 | 1530 | 1529 | 8.833333 | 27.03333
30000779 | 180 | 2019-05-19 | 2019-05-30 | 25.05.2019 | 2019-05-25 14:30 | 2019-05-25 14:38 | 2019-05-25 15:38 | 49 | 149.9 | Арм500 ГОСТ 34028-2016 | 151.5 | 1581 | 153 | 6 | 1.7 | 2157 | 6.3 | 120 | 115 | 50 | 1537 | 1546 | 1548 | 8.166667 | 24.98333
30000779 | 180 | 2019-05-19 | 2019-05-30 | 25.05.2019 | 2019-05-25 15:33 | 2019-05-25 15:40 | 2019-05-25 16:37 | 53 | 162.2 | Арм500 ГОСТ 34028-2016 | 157.5 | 1524 | 162 | 6 | 1.8 | 2.152 | 6 | 120 | 122 | 50 | 1554 | 1551 | 1553 | 8.833333 | 27.03333
30000779 | 180 | 2019-05-19 | 2019-05-30 | 25.05.2019 | 2019-05-25 16:31 | 2019-05-25 16:39 | 2019-05-25 17:35 | 54 | 165.2 | Арм500 ГОСТ 34028-2016 | 151.1 | 1582 | 162 | 6 | 1.8 | 2155 | 6.2 | 120 | 122 | 80 | 1554 | 1555 |  | 9 | 27.53333
30000779 | 180 | 2019-05-19 | 2019-05-30 | 25.05.2019 | 2019-05-25 17:25 | 2019-05-25 17:38 | 2019-05-25 18:33 | 49 | 149.4 | Арм500 ГОСТ 34028-2016 | 158.5 | 1572 | 162 | 6 | 1.8 | 2155 | 6.4 | 120 | 122 | 70 | 1540 | 1541 | 1542 | 8.166667 | 24.9
30000779 | 180 | 2019-05-19 | 2019-05-30 | 27.05.2019 | 2019-05-27 09:40 | 2019-05-27 09:46 | 2019-05-27 10:41 | 49 | 149.9 | Арм500 ГОСТ 34028-2016 | 159.5 | 1585 | 145 | 6 | 1.8 | 2150 | 8.2 | 225 | 245 | 80 | 1553 | 1552 | 1551 | 8.166667 | 24.98333
30000779 | 180 | 2019-05-19 | 2019-05-30 | 27.05.2019 | 2019-05-27 10:15 | 2019-05-27 10:42 | 2019-05-27 11:46 | 54 | 164.5 | Арм500 ГОСТ 34028-2016 | 176.5 | 1579 | 146 | 6 | 1.9 | 2160 | 7.9 | 225 | 245 | 80 | 1541 | 1532 | 1530 | 9 | 27.41667
30000779 | 180 | 2019-05-19 | 2019-05-30 | 27.05.2019 | 2019-05-27 11:40 | 2019-05-27 11:48 | 2019-05-27 12:48 | 54 | 164.3 | Арм500 ГОСТ 34028-2016 | 160.5 | 1585 | 167 | 6 | 2.1 | 2162 | 8.2 | 285 | 293 | 97 | 1544 | 1548 | 1551 | 9 | 27.38333
30000779 | 180 | 2019-05-19 | 2019-05-30 | 27.05.2019 | 2019-05-27 12:40 | 2019-05-27 12:50 | 2019-05-27 13:47 | 56 | 171.4 | Арм500 ГОСТ 34028-2016 | 175.5 | 1578 | 140 | 6 | 1.9 | 2160 | 8 | 235 | 250 | 100 | 1547 | 1545 | 1544 | 9.333333 | 28.56667
30000779 | 180 | 2019-05-19 | 2019-05-30 | 27.05.2019 | 2019-05-27 13:32 | 2019-05-27 13:49 | 2019-05-27 14:44 | 53 | 162.2 | Арм500 ГОСТ 34028-2016 | 166.5 | 1576 | 155 | 6 | 1.9 | 2165 | 7.9 | 235 | 255 | 95 | 1539 | 1540 | 1536 | 8.833333 | 27.03333
30000779 | 180 | 2019-05-19 | 2019-05-30 | 27.05.2019 | 2019-05-27 14:35 | 2019-05-27 14:47 | 2019-05-27 15:43 | 57 | 174.4 | Арм500 ГОСТ 34028-2016 | 178.5 | 1581 | 155 | 6 | 2 | 2160 | 7.9 | 220 | 240 | 90 | 1542 | 1550 | 1549 | 9.5 | 29.06667
30000779 | 180 | 2019-05-19 | 2019-05-30 | 27.05.2019 | 2019-05-27 15:42 | 2019-05-27 15:45 | 2019-05-27 16:37 | 54 | 165.3 | Арм500 ГОСТ 34028-2016 | 158.5 | 1580 | 160 | 6 | 1.9 | 2160 | 7.8 | 215 | 240 | 80 | 1548 | 1547 | 1546 | 9 | 27.55
30000779 | 180 | 2019-05-19 | 2019-05-30 | 27.05.2019 | 2019-05-27 16:26 | 2019-05-27 16:40 | 2019-05-27 17:37 | 53 | 162.2 | Арм500 ГОСТ 34028-2016 | 157.6 | 1578 | 150 | 6 | 1.9 | 2160 | 7.8 | 210 | 230 | 85 | 1540 | 1543 |  | 8.833333 | 27.03333
30000779 | 180 | 2019-05-19 | 2019-05-30 | 28.05.2019 | 2019-05-28 11:14 | 2019-05-28 11:19 | 2019-05-28 12:06 | 48 | 146.9 | Арм500 ГОСТ 34028-2016 | 152.5 | 1578 | 153 | 6 | 1.7 | 2150 | 6.5 | 120 | 115 | 50 | 1560 | 1556 | 1555 | 8 | 24.48333
30000779 | 180 | 2019-05-19 | 2019-05-30 | 28.05.2019 | 2019-05-28 11:50 | 2019-05-28 12:09 | 2019-05-28 13:07 | 54 | 165.2 | Арм500 ГОСТ 34028-2016 | 171.5 | 1574 | 162 | 6 | 1.8 | 2154 | 6 | 120 | 122 | 70 | 1547 | 1539 | 1542 | 9 | 27.53333
30000779 | 180 | 2019-05-19 | 2019-05-30 | 28.05.2019 | 2019-05-28 13:02 | 2019-05-28 13:10 | 2019-05-28 14:07 | 54 | 165.2 | Арм500 ГОСТ 34028-2016 | 159.5 | 1577 | 162 | 6 | 1.8 | 2154 | 6 | 120 | 123 | 70 | 1551 | 1553 | 1555 | 9 | 27.53333
30000779 | 180 | 2019-05-19 | 2019-05-30 | 28.05.2019 | 2019-05-28 13:53 | 2019-05-28 14:10 | 2019-05-28 15:05 | 54 | 165.2 | Арм500 ГОСТ 34028-2016 | 179.5 | 1579 | 171 | 6 | 1.9 | 2156 | 6.5 | 120 | 123 | 70 | 1548 | 1544 | 1547 | 9 | 27.53333
30000779 | 180 | 2019-05-19 | 2019-05-30 | 28.05.2019 | 2019-05-28 14:55 | 2019-05-28 15:07 | 2019-05-28 16:03 | 54 | 165.2 | Арм500 ГОСТ 34028-2016 | 164 | 1575 | 171 | 6 | 1.9 | 2154 | 6.4 | 120 | 128 | 150 | 1544 | 1546 | 1543 | 9 | 27.53333
30000779 | 180 | 2019-05-19 | 2019-05-30 | 28.05.2019 | 2019-05-28 15:55 | 2019-05-28 16:05 | 2019-05-28 17:02 | 54 | 165.2 | Арм500 ГОСТ 34028-2016 | 187.4 | 1577 | 171 | 6 | 1.9 | 2154 | 6.4 | 120 | 128 | 150 | 1553 | 1549 | 1551 | 9 | 27.53333
30000779 | 180 | 2019-05-19 | 2019-05-30 | 28.05.2019 | 2019-05-28 16:55 | 2019-05-28 17:04 | 2019-05-28 17:58 | 54 | 165.2 | Арм500 ГОСТ 34028-2016 | 159.5 | 1573 | 171 | 6 | 1.9 | 2152 | 6.3 | 121 | 128 | 150 | 1544 | 1546 | 1543 | 9 | 27.53333
30000779 | 180 | 2019-05-19 | 2019-05-30 | 28.05.2019 | 2019-05-28 17:45 | 2019-05-28 18:01 | 2019-05-28 18:58 | 65 | 174.4 | Арм500 ГОСТ 34028-2016 | 167.8 | 1572 | 171 | 6 | 1.9 | 2155 | 6.2 | 122 | 128 | 150 | 1541 | 1542 | 1541 | 10.83333 | 29.06667
30000779 | 180 | 2019-05-19 | 2019-05-30 | 29.05.2019 | 2019-05-29 09:32 | 2019-05-29 09:51 | 2019-05-29 10:38 | 53 | 162.2 | Арм500 ГОСТ 34028-2016 | 161.5 | 1590 | 143 | 6 | 1.8 | 2150 | 8 | 221 | 240 | 82 | 1554 | 1553 |  | 8.833333 | 27.03333
30000779 | 180 | 2019-05-19 | 2019-05-30 | 29.05.2019 | 2019-05-29 10:31 | 2019-05-29 10:40 | 2019-05-29 11:40 | 48 | 146.9 | Арм500 ГОСТ 34028-2016 | 151.2 | 1579 | 156 | 6 | 1.9 | 2150 | 8.1 | 246 | 260 | 90 | 1551 | 1545 | 1543 | 8 | 24.48333
30000779 | 180 | 2019-05-19 | 2019-05-30 | 29.05.2019 | 2019-05-29 11:45 | 2019-05-29 11:47 | 2019-05-29 12:49 | 54 | 165.2 | Арм500 ГОСТ 34028-2016 | 163.5 | 1580 | 142 | 6 | 1.8 | 2155 | 6.9 | 220 | 240 | 80 | 1546 | 1543 | 1542 | 9 | 27.53333
30000779 | 180 | 2019-05-19 | 2019-05-30 | 29.05.2019 | 2019-05-29 12:26 | 2019-05-29 12:51 | 2019-05-29 13:44 | 49 | 149.9 | Арм500 ГОСТ 34028-2016 | 167 | 1585 | 150 | 6 | 1.8 | 2151 | 7.5 | 232 | 243 | 84 | 1542 | 1543 |  | 8.166667 | 24.98333
30000779 | 180 | 2019-05-19 | 2019-05-30 | 29.05.2019 | 2019-05-29 13:30 | 2019-05-29 13:46 | 2019-05-29 14:38 | 50 | 153 | Арм500 ГОСТ 34028-2016 | 147.5 | 1574 | 154 | 6 | 1.9 | 2150 | 7.8 | 230 | 250 | 85 | 1544 | 1547 | 1549 | 8.333333 | 25.5
30000779 | 180 | 2019-05-19 | 2019-05-30 | 29.05.2019 | 2019-05-29 14:25 | 2019-05-29 14:40 | 2019-05-29 15:40 | 56 | 171.4 | Арм500 ГОСТ 34028-2016 | 155.5 | 1578 | 145 | 6 | 1.8 | 2155 | 7.8 | 225 | 245 | 80 | 1547 | 1542 | 1545 | 9.333333 | 28.56667
30000779 | 180 | 2019-05-19 | 2019-05-30 | 29.05.2019 | 2019-05-29 15:25 | 2019-05-29 15:42 | 2019-05-29 16:38 | 53 | 162.2 | Арм500 ГОСТ 34028-2016 | 163.5 | 1577 | 135 | 7 | 1.8 | 2155 | 7.3 | 215 | 228 | 75 | 1541 | 1545 |  | 8.833333 | 27.03333
30000779 | 180 | 2019-05-19 | 2019-05-30 | 29.05.2019 | 2019-05-29 16:22 | 2019-05-29 16:40 | 2019-05-29 17:35 | 52 | 159.1 | Арм500 ГОСТ 34028-2016 | 154.5 | 1579 | 153 | 7 | 1.9 | 2150 | 7.8 | 244 | 261 | 87 | 1550 | 1551 | 1552 | 8.666667 | 26.51667
30000779 | 180 | 2019-05-19 | 2019-05-30 | 29.05.2019 | 2019-05-29 17:23 | 2019-05-29 17:40 | 2019-05-29 18:39 | 54 | 165.2 | Арм500 ГОСТ 34028-2016 | 170.5 | 1581 | 150 | 7 | 1.8 | 2156 | 7.5 | 235 | 251 | 85 | 1548 | 1544 | 1546 | 9 | 27.53333
30000779 | 180 | 2019-05-19 | 2019-05-30 | 29.05.2019 | 2019-05-29 18:36 | 2019-05-29 18:42 | 2019-05-29 19:34 | 54 | 165.2 | Арм500 ГОСТ 34028-2016 | 169.5 | 1585 | 155 | 7 | 1.8 | 2150 | 8.1 | 240 | 255 | 85 | 1549 | 1550 | 1544 | 9 | 27.53333
30000779 | 180 | 2019-06-29 | 2019-07-09 | 01.07.2019 | 2019-07-01 08:20 | 2019-07-01 08:26 | 2019-07-01 09:14 | 54 | 163.296 | Арм500 ГОСТ 34028-2016 | 163.5 | 1584 | 160 | 13 | 1.9 | 2150 | 8 | 240 | 260 | 90 | 1557 | 1555 | 1554 | 9 | 27.216
30000779 | 180 | 2019-06-29 | 2019-07-09 | 01.07.2019 | 2019-07-01 09:03 | 2019-07-01 09:16 | 2019-07-01 10:09 | 55 | 166.32 | Арм500 ГОСТ 34028-2016 | 196 | 1579 | 160 | 10 | 2 | 2150 | 7.8 | 240 | 260 | 90 | 1552 | 1550 | 1545 | 9.166667 | 27.72
30000779 | 180 | 2019-06-29 | 2019-07-09 | 01.07.2019 | 2019-07-01 10:00 | 2019-07-01 10:12 | 2019-07-01 11:00 | 54 | 163.296 | Арм500 ГОСТ 34028-2016 | 185 | 1579 | 160 | 10 | 2.1 | 2150 | 7.8 | 240 | 260 | 90 | 1548 | 1552 | 1549 | 9 | 27.216
30000779 | 180 | 2019-06-29 | 2019-07-09 | 01.07.2019 | 2019-07-01 10:55 | 2019-07-01 11:03 | 2019-07-01 11:52 | 54 | 163.296 | Арм500 ГОСТ 34028-2016 | 172.6 | 1579 | 160 | 10 | 2.1 | 2150 | 7.9 | 240 | 260 | 90 | 1551 | 1549 | 1548 | 9 | 27.216
30000779 | 180 | 2019-06-29 | 2019-07-09 | 01.07.2019 | 2019-07-01 11:43 | 2019-07-01 11:56 | 2019-07-01 12:44 | 54 | 163.296 | Арм500 ГОСТ 34028-2016 | 157.2 | 1585 | 160 | 10 | 2.1 | 2150 | 7.8 | 240 | 260 | 90 | 1552 | 1549 | 1553 | 9 | 27.216
30000779 | 180 | 2019-06-29 | 2019-07-09 | 01.07.2019 | 2019-07-01 12:35 | 2019-07-01 12:47 | 2019-07-01 13:35 | 53 | 160.272 | Арм500 ГОСТ 34028-2016 | 176.9 | 1576 | 160 | 10 | 2.1 | 2150 | 7.8 | 240 | 260 | 90 | 1552 | 1553 | 1548 | 8.833333 | 26.712
30000779 | 180 | 2019-06-29 | 2019-07-09 | 01.07.2019 | 2019-07-01 13:24 | 2019-07-01 13:37 | 2019-07-01 14:27 | 55 | 166.32 | Арм500 ГОСТ 34028-2016 | 161.2 | 1576 | 160 | 10 | 2.1 | 2150 | 7.8 | 240 | 260 | 90 | 1552 | 1547 | 1551 | 9.166667 | 27.72
30000779 | 180 | 2019-06-29 | 2019-07-09 | 01.07.2019 | 2019-07-01 14:18 | 2019-07-01 14:30 | 2019-07-01 15:16 | 52 | 157.248 | Арм500 ГОСТ 34028-2016 | 165.6 | 1571 | 160 | 10 | 2.1 | 2150 | 7.9 | 240 | 260 | 90 | 1547 | 1546 | 1548 | 8.666667 | 26.208
30000779 | 180 | 2019-06-29 | 2019-07-09 | 01.07.2019 | 2019-07-01 15:00 | 2019-07-01 15:17 | 2019-07-01 16:07 | 54 | 163.296 | Арм500 ГОСТ 34028-2016 | 160.7 | 1576 | 160 | 10 | 2 | 2150 | 8 | 240 | 260 | 90 | 1550 | 1551 | 1550 | 9 | 27.216
30000779 | 180 | 2019-06-29 | 2019-07-09 | 01.07.2019 | 2019-07-01 15:57 | 2019-07-01 16:08 | 2019-07-01 16:58 | 54 | 163.296 | Арм500 ГОСТ 34028-2016 | 166.1 | 1573 | 160 | 10 | 2.1 | 2150 | 7.7 | 240 | 260 | 90 | 1552 | 1554 | 1551 | 9 | 27.216
30000779 | 180 | 2019-06-29 | 2019-07-09 | 01.07.2019 | 2019-07-01 16:47 | 2019-07-01 16:59 | 2019-07-01 17:48 | 52 | 157.248 | Арм500 ГОСТ 34028-2016 | 159.1 | 1570 | 160 | 10 | 2.1 | 2150 | 7.8 | 240 | 260 | 90 | 1550 | 1549 | 1546 | 8.666667 | 26.208
30000779 | 180 | 2019-06-29 | 2019-07-09 | 01.07.2019 | 2019-07-01 17:31 | 2019-07-01 17:50 | 2019-07-01 18:40 | 50 | 151.2 | Арм500 ГОСТ 34028-2016 | 167.5 | 1573 | 160 | 10 | 2.1 | 2150 | 7.8 | 240 | 260 | 90 | 1551 | 1554 | 1552 | 8.333333 | 25.2
30000779 | 180 | 2019-06-29 | 2019-07-09 | 01.07.2019 | 2019-07-01 18:30 | 2019-07-01 18:42 | 2019-07-01 20:15 | 56 | 168.311 | Арм500 ГОСТ 34028-2016 | 160 | 1577 | 160 | 10 | 2.2 | 2150 | 7.8 | 240 | 260 | 90 | 1544 | 1539 | 1537 | 9.333333 | 28.05183
30000779 | 180 | 2019-06-29 | 2019-07-09 | 01.07.2019 | 2019-07-02 00:25 | 2019-07-02 00:35 | 2019-07-02 01:16 | 48 | 145.152 | Арм500 ГОСТ 34028-2016 | 144 | 1584 | 165 | 7 | 2 | 2155 | 8.3 | 242 | 290 | 130 | 1559 | 1561 | 1559 | 8 | 24.192
30000779 | 180 | 2019-06-29 | 2019-07-09 | 01.07.2019 | 2019-07-02 01:05 | 2019-07-02 01:19 | 2019-07-02 02:13 | 54 | 163.296 | Арм500 ГОСТ 34028-2016 | 146 | 1574 | 164 | 7 | 2 | 2155 | 8.6 | 245 | 290 | 130 | 1551 | 1549 | 1547 | 9 | 27.216
30000779 | 180 | 2019-06-29 | 2019-07-09 | 01.07.2019 | 2019-07-02 02:05 | 2019-07-02 02:15 | 2019-07-02 03:05 | 48 | 145.152 | Арм500 ГОСТ 34028-2016 | 148.8 | 1573 | 164 | 7 | 2 | 2150 | 8.7 | 230 | 290 | 140 | 1547 | 1545 | 1546 | 8 | 24.192
30000779 | 180 | 2019-06-29 | 2019-07-09 | 02.07.2019 | 2019-07-02 02:57 | 2019-07-02 03:07 | 2019-07-02 03:59 | 52 | 157.248 | Арм500 ГОСТ 34028-2016 | 159 | 1572 | 164 | 7 | 2 | 2150 | 8 | 240 | 290 | 140 | 1545 | 1543 | 1539 | 8.666667 | 26.208
30000779 | 180 | 2019-06-29 | 2019-07-09 | 02.07.2019 | 2019-07-02 03:50 | 2019-07-02 04:01 | 2019-07-02 04:58 | 52 | 157.248 | Арм500 ГОСТ 34028-2016 | 154.5 | 1575 | 164 | 7 | 2 | 2155 | 8 | 230 | 290 | 140 | 1543 | 1545 | 1545 | 8.666667 | 26.208
30000779 | 180 | 2019-06-29 | 2019-07-09 | 02.07.2019 | 2019-07-02 04:45 | 2019-07-02 05:00 | 2019-07-02 06:35 | 56 | 169.344 | Арм500 ГОСТ 34028-2016 | 161.5 | 1580 | 160 | 10 | 2 | 2150 | 7.9 | 240 | 260 | 90 | 1551 | 1550 | 1545 | 9.333333 | 28.224
30000779 | 180 | 2019-06-29 | 2019-07-09 | 02.07.2019 | 2019-07-02 11:40 | 2019-07-02 11:44 | 2019-07-02 12:30 | 51 | 154.224 | Арм500 ГОСТ 34028-2016 | 159.2 | 1583 | 160 | 10 | 1.9 | 2150 | 8 | 240 | 260 | 90 | 1565 | 1562 | 1560 | 8.5 | 25.704
30000779 | 180 | 2019-06-29 | 2019-07-09 | 02.07.2019 | 2019-07-02 12:20 | 2019-07-02 12:32 | 2019-07-02 13:38 | 51 | 154.035 | Арм500 ГОСТ 34028-2016 | 180.2 | 1577 | 160 | 10 | 1.9 | 2150 | 7.9 | 240 | 260 | 90 | 1546 | 1540 | 1536 | 8.5 | 25.6725
30000779 | 180 | 2019-06-29 | 2019-07-09 | 03.07.2019 | 2019-07-03 08:17 | 2019-07-03 08:23 | 2019-07-03 09:12 | 53 | 160.272 | Арм500 ГОСТ 34028-2016 | 166.2 | 1588 | 160 | 10 | 1.9 | 2150 | 7.9 | 240 | 260 | 90 | 1552 | 1550 | 1549 | 8.833333 | 26.712
30000779 | 180 | 2019-06-29 | 2019-07-09 | 03.07.2019 | 2019-07-03 09:00 | 2019-07-03 09:14 | 2019-07-03 10:02 | 46 | 139.104 | Арм500 ГОСТ 34028-2016 | 154.2 | 1586 | 160 | 10 | 1.9 | 2150 | 7.9 | 240 | 260 | 90 | 1560 | 1565 | 1566 | 7.666667 | 23.184
30000779 | 180 | 2019-06-29 | 2019-07-09 | 03.07.2019 | 2019-07-03 09:55 | 2019-07-03 10:04 | 2019-07-03 10:56 | 51 | 154.224 | Арм500 ГОСТ 34028-2016 | 161.9 | 1580 | 160 | 10 | 1.9 | 2150 | 7.8 | 240 | 260 | 90 | 1546 | 1548 | 1550 | 8.5 | 25.704
30000779 | 180 | 2019-06-29 | 2019-07-09 | 03.07.2019 | 2019-07-03 10:42 | 2019-07-03 10:58 | 2019-07-03 11:54 | 57 | 172.368 | Арм500 ГОСТ 34028-2016 | 176.6 | 1575 | 160 | 10 | 1.9 | 2150 | 7.9 | 240 | 260 | 90 | 1546 | 1548 | 1550 | 9.5 | 28.728
30000779 | 180 | 2019-06-29 | 2019-07-09 | 03.07.2019 | 2019-07-03 11:40 | 2019-07-03 11:56 | 2019-07-03 12:51 | 56 | 169.344 | Арм500 ГОСТ 34028-2016 | 168 | 1578 | 160 | 10 | 2 | 2150 | 7.7 | 240 | 260 | 90 | 1544 | 1543 | 1541 | 9.333333 | 28.224
30000779 | 180 | 2019-06-29 | 2019-07-09 | 03.07.2019 | 2019-07-03 12:40 | 2019-07-03 12:53 | 2019-07-03 13:44 | 52 | 157.248 | Арм500 ГОСТ 34028-2016 | 165.5 | 1573 | 160 | 10 | 2 | 2150 | 7.9 | 240 | 260 | 90 | 1540 | 1544 | 1543 | 8.666667 | 26.208
30000779 | 180 | 2019-06-29 | 2019-07-09 | 03.07.2019 | 2019-07-03 13:36 | 2019-07-03 13:47 | 2019-07-03 14:36 | 53 | 160.272 | Арм500 ГОСТ 34028-2016 | 146.5 | 1577 | 160 | 10 | 2 | 2150 | 7.9 | 240 | 260 | 90 | 1551 | 1552 | 1551 | 8.833333 | 26.712
30000779 | 180 | 2019-06-29 | 2019-07-09 | 03.07.2019 | 2019-07-03 14:27 | 2019-07-03 14:38 | 2019-07-03 15:29 | 53 | 160.272 | Арм500 ГОСТ 34028-2016 | 167 | 1576 | 160 | 10 | 2 | 2150 | 7.9 | 240 | 260 | 90 | 1553 | 1554 | 1553 | 8.833333 | 26.712
30000779 | 180 | 2019-06-29 | 2019-07-09 | 03.07.2019 | 2019-07-03 15:20 | 2019-07-03 15:32 | 2019-07-03 16:23 | 54 | 163.296 | Арм500 ГОСТ 34028-2016 | 165 | 1575 | 160 | 10 | 2 | 2150 | 7.8 | 240 | 260 | 90 | 1554 | 1553 | 1549 | 9 | 27.216
30000779 | 180 | 2019-06-29 | 2019-07-09 | 03.07.2019 | 2019-07-03 16:10 | 2019-07-03 16:25 | 2019-07-03 17:15 | 52 | 157.248 | Арм500 ГОСТ 34028-2016 | 160.8 | 1570 | 160 | 10 | 2 | 2150 | 7.8 | 240 | 260 | 90 | 1543 | 1542 | 1543 | 8.666667 | 26.208
30000779 | 180 | 2019-06-29 | 2019-07-09 | 03.07.2019 | 2019-07-03 17:00 | 2019-07-03 17:17 | 2019-07-03 18:06 | 50 | 151.2 | Арм500 ГОСТ 34028-2016 | 157 | 1571 | 160 | 10 | 2 | 2150 | 7.8 | 240 | 260 | 90 | 1549 | 1550 | 1546 | 8.333333 | 25.2
30000779 | 180 | 2019-06-29 | 2019-07-09 | 03.07.2019 | 2019-07-03 17:56 | 2019-07-03 18:09 | 2019-07-03 18:59 | 54 | 163.296 | Арм500 ГОСТ 34028-2016 | 138 | 1567 | 160 | 10 | 2 | 2150 | 7.8 | 240 | 260 | 90 | 1539 | 1537 | 1538 | 9 | 27.216
30000779 | 180 | 2019-06-29 | 2019-07-09 | 03.07.2019 | 2019-07-03 18:50 | 2019-07-03 19:00 | 2019-07-03 19:52 | 53 | 160.272 | Арм500 ГОСТ 34028-2016 | 167 | 1572 | 160 | 10 | 2 | 2155 | 7.8 | 240 | 260 | 90 | 1547 | 1546 | 1547 | 8.833333 | 26.712
30000779 | 180 | 2019-06-29 | 2019-07-09 | 03.07.2019 | 2019-07-03 19:45 | 2019-07-03 19:54 | 2019-07-03 20:47 | 57 | 172.368 | Арм500 ГОСТ 34028-2016 | 172 | 1571 | 160 | 10 | 2 | 2155 | 7.8 | 240 | 260 | 90 | 1547 | 1548 | 1546 | 9.5 | 28.728
30000779 | 180 | 2019-06-29 | 2019-07-09 | 03.07.2019 | 2019-07-03 20:40 | 2019-07-03 20:50 | 2019-07-03 21:39 | 52 | 157.193 | Арм500 ГОСТ 34028-2016 | 165.8 | 1573 | 160 | 10 | 2 | 2155 | 7.8 | 240 | 260 | 90 | 1544 | 1547 | 1543 | 8.666667 | 26.19883
30000779 | 180 | 2019-06-29 | 2019-07-09 | 03.07.2019 | 2019-07-03 21:30 | 2019-07-03 21:40 | 2019-07-03 22:32 | 51 | 154.224 | Арм500 ГОСТ 34028-2016 | 143 | 1572 | 160 | 10 | 2 | 2155 | 7.8 | 240 | 260 | 90 | 1551 | 1553 | 1551 | 8.5 | 25.704
30000779 | 180 | 2019-06-29 | 2019-07-09 | 03.07.2019 | 2019-07-03 22:25 | 2019-07-03 22:34 | 2019-07-03 23:23 | 52 | 157.248 | Арм500 ГОСТ 34028-2016 | 161.5 | 1571 | 160 | 10 | 2 | 2155 | 7.8 | 240 | 260 | 90 | 1550 | 1549 | 1548 | 8.666667 | 26.208
30000779 | 180 | 2019-06-29 | 2019-07-09 | 03.07.2019 | 2019-07-03 23:15 | 2019-07-03 23:25 | 2019-07-04 00:18 | 55 | 166.32 | Арм500 ГОСТ 34028-2016 | 149 | 1571 | 160 | 10 | 2 | 2155 | 7.8 | 240 | 260 | 90 | 1544 | 1545 | 1543 | 9.166667 | 27.72
30000779 | 180 | 2019-06-29 | 2019-07-09 | 03.07.2019 | 2019-07-04 00:10 | 2019-07-04 00:20 | 2019-07-04 01:11 | 53 | 160.214 | Арм500 ГОСТ 34028-2016 | 168 | 1573 | 160 | 10 | 2 | 2155 | 7.8 | 240 | 260 | 90 | 1544 | 1547 | 1546 | 8.833333 | 26.70233
30000779 | 180 | 2019-06-29 | 2019-07-09 | 03.07.2019 | 2019-07-04 01:03 | 2019-07-04 01:14 | 2019-07-04 02:05 | 55 | 166.32 | Арм500 ГОСТ 34028-2016 | 168 | 1574 | 160 | 10 | 1.9 | 2155 | 7.8 | 240 | 260 | 90 | 1549 | 1550 | 1551 | 9.166667 | 27.72
30000779 | 180 | 2019-06-29 | 2019-07-09 | 03.07.2019 | 2019-07-04 01:54 | 2019-07-04 02:07 | 2019-07-04 03:03 | 55 | 166.295 | Арм500 ГОСТ 34028-2016 | 165 | 1572 | 160 | 10 | 1.9 | 2155 | 7.8 | 240 | 260 | 90 | 1549 | 1542 | 1546 | 9.166667 | 27.71583
30000779 | 180 | 2019-06-29 | 2019-07-09 | 04.07.2019 | 2019-07-04 02:53 | 2019-07-04 03:04 | 2019-07-04 03:59 | 54 | 162.868 | Арм500 ГОСТ 34028-2016 | 180 | 1572 | 160 | 10 | 1.9 | 2155 | 7.8 | 240 | 260 | 90 | 1544 | 1543 | 1541 | 9 | 27.14467
30000779 | 180 | 2019-06-29 | 2019-07-09 | 05.07.2019 | 2019-07-05 06:40 | 2019-07-05 06:58 | 2019-07-05 07:43 | 48 | 145.152 | Арм500 ГОСТ 34028-2016 | 157.4 | 1586 | 160 | 10 | 1.9 | 2150 | 8 | 260 | 280 | 90 | 1558 | 1552 | 1554 | 8 | 24.192
30000779 | 180 | 2019-06-29 | 2019-07-09 | 05.07.2019 | 2019-07-05 07:28 | 2019-07-05 07:45 | 2019-07-05 08:40 | 56 | 169.344 | Арм500 ГОСТ 34028-2016 | 175 | 1580 | 160 | 10 | 2 | 2150 | 8 | 250 | 260 | 100 | 1553 |  |  | 9.333333 | 28.224
30000779 | 180 | 2019-06-29 | 2019-07-09 | 05.07.2019 | 2019-07-05 08:30 | 2019-07-05 08:43 | 2019-07-05 09:31 | 51 | 154.224 | Арм500 ГОСТ 34028-2016 | 156.7 | 1581 | 160 | 10 | 2.1 | 2150 | 9 | 260 | 280 | 90 | 1550 | 1549 | 1547 | 8.5 | 25.704
30000779 | 180 | 2019-06-29 | 2019-07-09 | 05.07.2019 | 2019-07-05 09:15 | 2019-07-05 09:33 | 2019-07-05 10:30 | 56 | 169.344 | Арм500 ГОСТ 34028-2016 | 165.4 | 1579 | 160 | 10 | 2.1 | 2150 | 9 | 270 | 290 | 90 | 1552 | 1551 | 1550 | 9.333333 | 28.224
30000779 | 180 | 2019-06-29 | 2019-07-09 | 05.07.2019 | 2019-07-05 10:15 | 2019-07-05 10:31 | 2019-07-05 11:48 | 55 | 166.32 | Арм500 ГОСТ 34028-2016 | 172.5 | 1592 | 160 | 10 | 2.1 | 2150 | 9 | 270 | 290 | 90 | 1561 | 1559 | 1556 | 9.166667 | 27.72
30000779 | 180 | 2019-06-29 | 2019-07-09 | 05.07.2019 | 2019-07-05 11:40 | 2019-07-05 11:51 | 2019-07-05 12:50 | 51 | 154.224 | Арм500 ГОСТ 34028-2016 | 158 | 1586 | 160 | 9 | 1.9 | 2105 | 9 | 260 | 280 | 90 | 1555 | 1553 | 1555 | 8.5 | 25.704
30000779 | 180 | 2019-06-29 | 2019-07-09 | 05.07.2019 | 2019-07-05 12:37 | 2019-07-05 12:52 | 2019-07-05 13:54 | 55 | 166.32 | Арм500 ГОСТ 34028-2016 | 162 | 1585 | 160 | 9 | 2.1 | 2150 | 8 | 240 | 270 | 90 | 1558 | 1556 | 1553 | 9.166667 | 27.72
30000779 | 180 | 2019-06-29 | 2019-07-09 | 05.07.2019 | 2019-07-05 13:46 | 2019-07-05 13:56 | 2019-07-05 14:57 | 54 | 163.296 | Арм500 ГОСТ 34028-2016 | 157 | 1579 | 160 | 10 | 1.9 | 2150 | 9 | 260 | 280 | 90 | 1557 | 1556 | 1554 | 9 | 27.216
30000779 | 180 | 2019-06-29 | 2019-07-09 | 05.07.2019 | 2019-07-05 15:45 | 2019-07-05 15:55 | 2019-07-05 16:46 | 52 | 157.248 | Арм500 ГОСТ 34028-2016 | 114 | 1573 | 164 | 6 | 2 | 2150 | 7.6 | 230 | 290 | 140 | 1538 | 1539 | 1540 | 8.666667 | 26.208
30000779 | 180 | 2019-06-29 | 2019-07-09 | 05.07.2019 | 2019-07-05 16:38 | 2019-07-05 16:48 | 2019-07-05 17:38 | 54 | 163.296 | Арм500 ГОСТ 34028-2016 | 157 | 1576 | 164 | 6 | 2.1 | 2150 | 8.7 | 230 | 290 | 140 | 1556 | 1557 | 1556 | 9 | 27.216
30000779 | 180 | 2019-06-29 | 2019-07-09 | 05.07.2019 | 2019-07-05 16:50 | 2019-07-05 15:01 | 2019-07-05 15:54 | 54 | 163.296 | Арм500 ГОСТ 34028-2016 | 183.6 | 1578 | 160 | 10 | 1.9 | 2150 | 8 | 260 | 280 | 90 | 1548 | 1549 | 1548 | 9 | 27.216
30000779 | 180 | 2019-06-29 | 2019-07-09 | 05.07.2019 | 2019-07-05 17:30 | 2019-07-05 17:41 | 2019-07-05 18:34 | 57 | 172.368 | Арм500 ГОСТ 34028-2016 | 166.5 | 1571 | 164 | 6 | 2.1 | 2150 | 8.7 | 230 | 290 | 140 | 1550 | 1547 | 1548 | 9.5 | 28.728
30000779 | 180 | 2019-06-29 | 2019-07-09 | 05.07.2019 | 2019-07-05 18:25 | 2019-07-05 18:35 | 2019-07-05 19:27 | 52 | 157.248 | Арм500 ГОСТ 34028-2016 | 156 | 1571 | 164 | 6 | 2.1 | 2150 | 8 | 230 | 290 | 140 | 1548 | 1544 | 1542 | 8.666667 | 26.208
30000779 | 180 | 2019-06-29 | 2019-07-09 | 05.07.2019 | 2019-07-05 19:18 | 2019-07-05 19:28 | 2019-07-05 20:19 | 54 | 163.296 | Арм500 ГОСТ 34028-2016 | 145.2 | 1570 | 164 | 6 | 2.1 | 2150 | 8.7 | 230 | 290 | 140 | 1540 | 1539 | 1539 | 9 | 27.216
30000779 | 180 | 2019-06-29 | 2019-07-09 | 05.07.2019 | 2019-07-05 20:11 | 2019-07-05 20:21 | 2019-07-05 21:14 | 56 | 169.344 | Арм500 ГОСТ 34028-2016 | 158 | 1572 | 164 | 6 | 2.1 | 2150 | 8.7 | 230 | 290 | 140 | 1545 | 1546 | 1545 | 9.333333 | 28.224
30000779 | 180 | 2019-06-29 | 2019-07-09 | 05.07.2019 | 2019-07-05 21:07 | 2019-07-05 21:17 | 2019-07-05 22:08 | 55 | 165.186 | Арм500 ГОСТ 34028-2016 | 135 | 1574 | 164 | 6 | 2.1 | 2150 | 8.7 | 230 | 290 | 140 | 1546 | 1547 | 1547 | 9.166667 | 27.531
30000779 | 180 | 2019-06-29 | 2019-07-09 | 06.07.2019 | 2019-07-06 07:00 | 2019-07-06 07:04 | 2019-07-06 07:49 | 50 | 151.2 | Арм500 ГОСТ 34028-2016 | 153.3 | 1584 | 160 | 13 | 1.9 | 2150 | 7.8 | 240 | 260 | 90 | 1556 | 1558 | 1562 | 8.333333 | 25.2
30000779 | 180 | 2019-06-29 | 2019-07-09 | 06.07.2019 | 2019-07-06 07:38 | 2019-07-06 07:51 | 2019-07-06 08:45 | 54 | 163.296 | Арм500 ГОСТ 34028-2016 | 162 | 1578 | 160 | 13 | 1.9 | 2150 | 7.8 | 240 | 260 | 90 | 1551 | 1550 | 1547 | 9 | 27.216
30000779 | 180 | 2019-06-29 | 2019-07-09 | 06.07.2019 | 2019-07-06 08:35 | 2019-07-06 08:47 | 2019-07-06 09:42 | 53 | 160.272 | Арм500 ГОСТ 34028-2016 | 162.4 | 1576 | 160 | 13 | 1.9 | 2151 | 7.8 | 240 | 260 | 90 | 1549 | 1550 | 1551 | 8.833333 | 26.712
30000779 | 180 | 2019-06-29 | 2019-07-09 | 06.07.2019 | 2019-07-06 09:30 | 2019-07-06 09:43 | 2019-07-06 10:36 | 55 | 166.32 | Арм500 ГОСТ 34028-2016 | 172.5 | 1575 | 160 | 13 | 2 | 2155 | 7.8 | 242 | 263 | 91 | 1545 | 1546 | 1545 | 9.166667 | 27.72
30000779 | 180 | 2019-06-29 | 2019-07-09 | 06.07.2019 | 2019-07-06 10:27 | 2019-07-06 10:38 | 2019-07-06 11:28 | 51 | 154.224 | Арм500 ГОСТ 34028-2016 | 152.6 | 1576 | 160 | 13 | 2 | 2155 | 7.9 | 240 | 260 | 90 | 1544 | 1545 | 1544 | 8.5 | 25.704
30000779 | 180 | 2019-06-29 | 2019-07-09 | 06.07.2019 | 2019-07-06 11:16 | 2019-07-06 11:30 | 2019-07-06 12:23 | 56 | 169.344 | Арм500 ГОСТ 34028-2016 | 180 | 1576 | 160 | 13 | 2 | 2155 | 7.9 | 240 | 260 | 90 | 1548 | 1550 | 1549 | 9.333333 | 28.224
30000779 | 180 | 2019-06-29 | 2019-07-09 | 06.07.2019 | 2019-07-06 12:15 | 2019-07-06 12:27 | 2019-07-06 13:15 | 53 | 160.272 | Арм500 ГОСТ 34028-2016 | 159 | 1572 | 160 | 13 | 2 | 2155 | 7.9 | 240 | 260 | 90 | 1546 | 1544 | 1547 | 8.833333 | 26.712
30000779 | 180 | 2019-06-29 | 2019-07-09 | 06.07.2019 | 2019-07-06 13:00 | 2019-07-06 13:18 | 2019-07-06 14:08 | 55 | 166.32 | Арм500 ГОСТ 34028-2016 | 167 | 1574 | 160 | 13 | 2 | 2155 | 7.8 | 240 | 260 | 90 | 1553 | 1554 | 1556 | 9.166667 | 27.72
30000779 | 180 | 2019-06-29 | 2019-07-09 | 06.07.2019 | 2019-07-06 14:00 | 2019-07-06 14:10 | 2019-07-06 15:00 | 55 | 166.32 | Арм500 ГОСТ 34028-2016 | 159.5 | 1570 | 160 | 7 | 2.1 | 2155 | 8 | 270 | 300 | 100 | 1551 | 1549 | 1550 | 9.166667 | 27.72
30000779 | 180 | 2019-06-29 | 2019-07-09 | 06.07.2019 | 2019-07-06 14:53 | 2019-07-06 15:04 | 2019-07-06 15:52 | 53 | 160.272 | Арм500 ГОСТ 34028-2016 | 153.4 | 1570 | 170 | 7 | 2.1 | 2155 | 8 | 270 | 300 | 100 | 1546 | 1539 | 1545 | 8.833333 | 26.712
30000779 | 180 | 2019-06-29 | 2019-07-09 | 06.07.2019 | 2019-07-06 15:45 | 2019-07-06 15:54 | 2019-07-06 16:43 | 55 | 166.32 | Арм500 ГОСТ 34028-2016 | 159 | 1569 | 170 | 7 | 2.1 | 2155 | 8 | 280 | 300 | 100 | 1546 | 1548 | 1546 | 9.166667 | 27.72
30000779 | 180 | 2019-06-29 | 2019-07-09 | 06.07.2019 | 2019-07-06 16:30 | 2019-07-06 16:44 | 2019-07-06 17:34 | 58 | 173.162 | Арм500 ГОСТ 34028-2016 | 172 | 1571 | 160 | 9 | 2.1 | 2155 | 8.3 | 260 | 280 | 90 | 1548 | 1550 | 1546 | 9.666667 | 28.86033
30000779 | 180 | 2019-06-29 | 2019-07-09 | 06.07.2019 | 2019-07-06 19:45 | 2019-07-06 19:56 | 2019-07-06 20:34 | 42 | 127.008 | Арм500 ГОСТ 34028-2016 | 173 | 1582 | 165 | 9 | 1.9 | 2155 | 8.3 | 250 | 260 | 90 | 1956 | 1558 | 1557 | 7 | 21.168
30000779 | 180 | 2019-06-29 | 2019-07-09 | 06.07.2019 | 2019-07-06 20:25 | 2019-07-06 20:36 | 2019-07-06 21:28 | 54 | 163.296 | Арм500 ГОСТ 34028-2016 | 171.8 | 1574 | 165 | 9 | 1.9 | 2155 | 9 | 260 | 280 | 90 | 1556 | 1555 | 1550 | 9 | 27.216
30000779 | 180 | 2019-06-29 | 2019-07-09 | 06.07.2019 | 2019-07-06 21:20 | 2019-07-06 21:30 | 2019-07-06 22:24 | 55 | 166.32 | Арм500 ГОСТ 34028-2016 | 165 | 1572 | 165 | 9 | 2 | 2155 | 9 | 260 | 280 | 90 | 1555 | 1552 | 1554 | 9.166667 | 27.72
30000779 | 180 | 2019-06-29 | 2019-07-09 | 06.07.2019 | 2019-07-06 22:17 | 2019-07-06 22:27 | 2019-07-06 23:10 | 45 | 135.904 | Арм500 ГОСТ 34028-2016 | 113 | 1571 | 165 | 9 | 2 | 2155 | 9 | 260 | 280 | 90 | 1545 | 1546 | 1547 | 7.5 | 22.65067
30000779 | 180 | 2019-06-29 | 2019-07-09 | 07.07.2019 | 2019-07-07 06:50 | 2019-07-07 06:56 | 2019-07-07 07:35 | 48 | 145.152 | Арм500 ГОСТ 34028-2016 | 151.9 | 1584 | 160 | 13 | 2 | 2155 | 7.3 | 240 | 260 | 90 | 1553 | 1564 | 1566 | 8 | 24.192
30000779 | 180 | 2019-06-29 | 2019-07-09 | 07.07.2019 | 2019-07-07 07:24 | 2019-07-07 07:38 | 2019-07-07 08:26 | 50 | 151.2 | Арм500 ГОСТ 34028-2016 | 156.5 | 1576 | 160 | 13 | 2 | 2155 | 7.4 | 240 | 260 | 90 | 1553 | 1549 | 1545 | 8.333333 | 25.2
30000779 | 180 | 2019-06-29 | 2019-07-09 | 07.07.2019 | 2019-07-07 08:17 | 2019-07-07 08:28 | 2019-07-07 09:19 | 54 | 163.296 | Арм500 ГОСТ 34028-2016 | 166.5 | 1572 | 160 | 13 | 2 | 2155 | 7.4 | 240 | 260 | 90 | 1544 | 1545 | 1541 | 9 | 27.216
30000779 | 180 | 2019-06-29 | 2019-07-09 | 07.07.2019 | 2019-07-07 09:10 | 2019-07-07 09:23 | 2019-07-07 10:13 | 55 | 166.32 | Арм500 ГОСТ 34028-2016 | 167.2 | 1574 | 160 | 13 | 2 | 2155 | 7.4 | 240 | 260 | 90 | 1545 | 1546 | 1547 | 9.166667 | 27.72
30000779 | 180 | 2019-06-29 | 2019-07-09 | 07.07.2019 | 2019-07-07 10:00 | 2019-07-07 10:17 | 2019-07-07 11:09 | 55 | 166.32 | Арм500 ГОСТ 34028-2016 | 162.2 | 1570 | 160 | 13 | 2 | 2155 | 7.4 | 240 | 260 | 90 | 1542 | 1539 | 1541 | 9.166667 | 27.72
30000779 | 180 | 2019-06-29 | 2019-07-09 | 07.07.2019 | 2019-07-07 11:00 | 2019-07-07 11:12 | 2019-07-07 11:59 | 52 | 157.248 | Арм500 ГОСТ 34028-2016 | 156 | 1573 | 160 | 13 | 2.1 | 2155 | 7.4 | 240 | 260 | 90 | 1546 | 1553 | 1555 | 8.666667 | 26.208
30000779 | 180 | 2019-06-29 | 2019-07-09 | 07.07.2019 | 2019-07-07 11:49 | 2019-07-07 12:02 | 2019-07-07 12:54 | 59 | 178.416 | Арм500 ГОСТ 34028-2016 | 171.5 | 1572 | 160 | 13 | 2.1 | 2155 | 7.5 | 250 | 265 | 95 | 1554 | 1551 | 1553 | 9.833333 | 29.736
30000779 | 180 | 2019-06-29 | 2019-07-09 | 07.07.2019 | 2019-07-07 12:40 | 2019-07-07 12:56 | 2019-07-07 13:46 | 54 | 163.296 | Арм500 ГОСТ 34028-2016 | 160 | 1568 | 160 | 13 | 2.1 | 2155 | 7.8 | 240 | 260 | 90 | 1546 | 1549 | 1544 | 9 | 27.216
30000779 | 180 | 2019-06-29 | 2019-07-09 | 07.07.2019 | 2019-07-07 13:40 | 2019-07-07 13:48 | 2019-07-07 14:35 | 52 | 157.248 | Арм500 ГОСТ 34028-2016 | 160.1 | 1570 | 165 | 7 | 2 | 2155 | 7.8 | 270 | 280 | 90 | 1543 | 1544 | 1547 | 8.666667 | 26.208
30000779 | 180 | 2019-06-29 | 2019-07-09 | 07.07.2019 | 2019-07-07 14:27 | 2019-07-07 14:38 | 2019-07-07 15:29 | 56 | 169.344 | Арм500 ГОСТ 34028-2016 | 156.1 | 1570 | 165 | 7 | 2 | 2155 | 7.8 | 270 | 280 | 90 | 1548 | 1547 | 1548 | 9.333333 | 28.224
30000779 | 180 | 2019-06-29 | 2019-07-09 | 07.07.2019 | 2019-07-07 15:20 | 2019-07-07 15:33 | 2019-07-07 16:24 | 55 | 166.32 | Арм500 ГОСТ 34028-2016 | 167 | 1568 | 165 | 7 | 2 | 2155 | 7.8 | 270 | 290 | 90 | 1538 | 1542 | 1544 | 9.166667 | 27.72
30000779 | 180 | 2019-06-29 | 2019-07-09 | 07.07.2019 | 2019-07-07 16:15 | 2019-07-07 16:27 | 2019-07-07 17:18 | 54 | 163.296 | Арм500 ГОСТ 34028-2016 | 166 | 1570 | 165 | 7 | 2 | 2155 | 7.8 | 270 | 290 | 90 | 1547 | 1545 | 1548 | 9 | 27.216
30000779 | 180 | 2019-06-29 | 2019-07-09 | 07.07.2019 | 2019-07-07 17:10 | 2019-07-07 17:19 | 2019-07-07 18:10 | 54 | 163.296 | Арм500 ГОСТ 34028-2016 | 171 | 1569 | 165 | 8 | 2.1 | 2155 | 7.8 | 270 | 290 | 90 | 1544 | 1546 | 1546 | 9 | 27.216
30000779 | 180 | 2019-06-29 | 2019-07-09 | 07.07.2019 | 2019-07-07 18:00 | 2019-07-07 18:13 | 2019-07-07 19:04 | 52 | 157.248 | Арм500 ГОСТ 34028-2016 | 168 | 1568 | 165 | 7 | 2.1 | 2155 | 7.8 | 270 | 290 | 90 | 1544 | 1543 | 1546 | 8.666667 | 26.208
30000779 | 180 | 2019-06-29 | 2019-07-09 | 07.07.2019 | 2019-07-07 18:55 | 2019-07-07 19:06 | 2019-07-07 19:55 | 52 | 157.248 | Арм500 ГОСТ 34028-2016 | 162.4 | 1568 | 165 | 7 | 2.1 | 2155 | 7.8 | 270 | 290 | 90 | 1545 | 1542 | 1544 | 8.666667 | 26.208
30000779 | 180 | 2019-06-29 | 2019-07-09 | 07.07.2019 | 2019-07-07 19:49 | 2019-07-07 19:57 | 2019-07-07 20:48 | 55 | 166.32 | Арм500 ГОСТ 34028-2016 | 110 | 1573 | 165 | 7 | 2.1 | 2155 | 7.8 | 270 | 290 | 90 | 1549 | 1551 | 1546 | 9.166667 | 27.72
30000779 | 180 | 2019-06-29 | 2019-07-09 | 07.07.2019 | 2019-07-07 20:40 | 2019-07-07 20:50 | 2019-07-07 21:39 | 53 | 160.272 | Арм500 ГОСТ 34028-2016 | 166 | 1570 | 165 | 7 | 2.1 | 2155 | 7.8 | 270 | 290 | 90 | 1541 | 1542 | 1546 | 8.833333 | 26.712
30000779 | 180 | 2019-06-29 | 2019-07-09 | 07.07.2019 | 2019-07-07 21:30 | 2019-07-07 21:41 | 2019-07-07 22:35 | 60 | 181.175 | Арм500 ГОСТ 34028-2016 | 125.6 | 1574 | 165 | 7 | 2.1 | 2155 | 7.8 | 270 | 290 | 90 | 1549 | 1550 | 1548 | 10 | 30.19583
30000779 | 180 | 2019-06-29 | 2019-07-09 | 08.07.2019 | 2019-07-08 07:18 | 2019-07-08 07:28 | 2019-07-08 08:10 | 48 | 145.152 | Арм500 ГОСТ 34028-2016 | 153 | 1583 | 165 | 6 | 2 | 2155 | 8.3 | 260 | 290 | 130 | 1560 | 1562 | 1564 | 8 | 24.192
30000779 | 180 | 2019-06-29 | 2019-07-09 | 08.07.2019 | 2019-07-08 08:00 | 2019-07-08 08:12 | 2019-07-08 09:05 | 52 | 157.248 | Арм500 ГОСТ 34028-2016 | 166 | 1585 | 165 | 6 | 2 | 2155 | 8.3 | 242 | 290 | 130 | 1560 | 1559 | 1558 | 8.666667 | 26.208
30000779 | 180 | 2019-06-29 | 2019-07-09 | 08.07.2019 | 2019-07-08 09:00 | 2019-07-08 09:07 | 2019-07-08 10:00 | 51 | 154.224 | Арм500 ГОСТ 34028-2016 | 174 | 1585 | 165 | 6 | 2 | 2155 | 8.3 | 242 | 290 | 130 | 1557 | 1555 | 1558 | 8.5 | 25.704
30000779 | 180 | 2019-06-29 | 2019-07-09 | 08.07.2019 | 2019-07-08 09:54 | 2019-07-08 10:04 | 2019-07-08 10:57 | 53 | 160.272 | Арм500 ГОСТ 34028-2016 | 163.6 | 1573 | 165 | 6 | 2 | 2155 | 8.3 | 242 | 290 | 130 | 1550 | 1547 | 1544 | 8.833333 | 26.712
30000779 | 180 | 2019-06-29 | 2019-07-09 | 08.07.2019 | 2019-07-08 11:45 | 2019-07-08 11:55 | 2019-07-08 12:50 | 54 | 163.296 | Арм500 ГОСТ 34028-2016 | 164.5 | 1578 | 165 | 6 | 2 | 2155 | 8.3 | 242 | 290 | 130 | 1542 | 1545 | 1544 | 9 | 27.216
30000779 | 180 | 2019-06-29 | 2019-07-09 | 08.07.2019 | 2019-07-08 11:48 | 2019-07-08 10:59 | 2019-07-08 11:53 | 54 | 163.296 | Арм500 ГОСТ 34028-2016 | 160.5 | 1574 | 165 | 6 | 2 | 2155 | 8.3 | 242 | 290 | 130 | 1535 | 1538 | 1540 | 9 | 27.216
30000779 | 180 | 2019-06-29 | 2019-07-09 | 08.07.2019 | 2019-07-08 12:40 | 2019-07-08 12:53 | 2019-07-08 13:47 | 55 | 166.32 | Арм500 ГОСТ 34028-2016 | 167.5 | 1577 | 165 | 6 | 2.1 | 2155 | 8.3 | 242 | 290 | 130 | 1547 | 1545 | 1547 | 9.166667 | 27.72
30000779 | 180 | 2019-06-29 | 2019-07-09 | 08.07.2019 | 2019-07-08 13:37 | 2019-07-08 13:49 | 2019-07-08 14:39 | 53 | 160.272 | Арм500 ГОСТ 34028-2016 | 171 | 1576 | 165 | 6 | 2.1 | 2155 | 8.3 | 242 | 290 | 130 | 1546 | 1548 |  | 8.833333 | 26.712
30000779 | 180 | 2019-06-29 | 2019-07-09 | 08.07.2019 | 2019-07-08 14:32 | 2019-07-08 14:42 | 2019-07-08 15:28 | 51 | 154.224 | Арм500 ГОСТ 34028-2016 | 151.6 | 1573 | 165 | 6 | 2.1 | 2155 | 8.3 | 242 | 290 | 130 | 1552 | 1554 | 1555 | 8.5 | 25.704
30000779 | 180 | 2019-06-29 | 2019-07-09 | 08.07.2019 | 2019-07-08 15:19 | 2019-07-08 15:32 | 2019-07-08 16:20 | 56 | 169.344 | Арм500 ГОСТ 34028-2016 | 167 | 1573 | 165 | 6 | 2.1 | 2155 | 8.3 | 242 | 290 | 130 | 1551 | 1550 | 1549 | 9.333333 | 28.224
30000779 | 180 | 2019-06-29 | 2019-07-09 | 08.07.2019 | 2019-07-08 16:12 | 2019-07-08 16:22 | 2019-07-08 17:12 | 53 | 160.272 | Арм500 ГОСТ 34028-2016 | 165.4 | 1574 | 165 | 6 | 2.1 | 2155 | 8.3 | 242 | 290 | 130 | 1555 | 1553 |  | 8.833333 | 26.712
30000779 | 180 | 2019-06-29 | 2019-07-09 | 08.07.2019 | 2019-07-08 17:05 | 2019-07-08 17:15 | 2019-07-08 18:03 | 54 | 163.296 | Арм500 ГОСТ 34028-2016 | 166 | 1575 | 165 | 6 | 2.1 | 2155 | 8.3 | 242 | 290 | 130 | 1550 | 1552 |  | 9 | 27.216
30000779 | 180 | 2019-06-29 | 2019-07-09 | 08.07.2019 | 2019-07-08 17:55 | 2019-07-08 18:05 | 2019-07-08 18:52 | 54 | 163.296 | Арм500 ГОСТ 34028-2016 | 173 | 1570 | 165 | 7 | 2.1 | 2155 | 8 | 270 | 300 | 100 | 1549 | 1553 | 1549 | 9 | 27.216
30000779 | 180 | 2019-06-29 | 2019-07-09 | 08.07.2019 | 2019-07-08 18:45 | 2019-07-08 18:54 | 2019-07-08 19:44 | 54 | 163.296 | Арм500 ГОСТ 34028-2016 | 162 | 1572 | 165 | 7 | 2.1 | 2155 | 7.8 | 270 | 300 | 100 | 1550 | 1554 | 1551 | 9 | 27.216
30000779 | 180 | 2019-06-29 | 2019-07-09 | 08.07.2019 | 2019-07-08 19:35 | 2019-07-08 19:45 | 2019-07-08 20:35 | 53 | 160.272 | Арм500 ГОСТ 34028-2016 | 159 | 1577 | 165 | 7 | 2.1 | 2155 | 7.8 | 260 | 290 | 90 | 1549 | 1546 | 1547 | 8.833333 | 26.712
30000779 | 180 | 2019-06-29 | 2019-07-09 | 08.07.2019 | 2019-07-08 20:28 | 2019-07-08 20:38 | 2019-07-08 21:26 | 55 | 166.32 | Арм500 ГОСТ 34028-2016 | 168 | 1566 | 165 | 7 | 2.1 | 2155 | 7.8 | 260 | 290 | 90 | 1545 | 1543 | 1541 | 9.166667 | 27.72
30000779 | 180 | 2019-06-29 | 2019-07-09 | 08.07.2019 | 2019-07-08 21:15 | 2019-07-08 21:28 | 2019-07-08 22:17 | 52 | 157.248 | Арм500 ГОСТ 34028-2016 | 161 | 1571 | 165 | 7 | 2.1 | 2155 | 7.8 | 260 | 290 | 90 | 1548 | 1549 | 1550 | 8.666667 | 26.208
30000779 | 180 | 2019-06-29 | 2019-07-09 | 08.07.2019 | 2019-07-08 22:10 | 2019-07-08 22:18 | 2019-07-08 23:08 | 54 | 163.296 | Арм500 ГОСТ 34028-2016 | 173 | 1570 | 165 | 7 | 2.1 | 2155 | 7.8 | 270 | 290 | 100 | 1549 | 1548 | 1546 | 9 | 27.216
30000779 | 180 | 2019-06-29 | 2019-07-09 | 08.07.2019 | 2019-07-08 23:00 | 2019-07-08 23:12 | 2019-07-09 00:01 | 54 | 163.296 | Арм500 ГОСТ 34028-2016 | 159 | 1568 | 165 | 7 | 2.1 | 2155 | 7.8 | 270 | 290 | 100 | 1552 | 1553 | 1548 | 9 | 27.216
30000779 | 180 | 2019-06-29 | 2019-07-09 | 08.07.2019 | 2019-07-08 23:53 | 2019-07-09 00:03 | 2019-07-09 00:54 | 54 | 163.296 | Арм500 ГОСТ 34028-2016 | 161 | 1571 | 165 | 7 | 2.1 | 2155 | 7.8 | 270 | 290 | 100 | 1551 | 1552 | 1553 | 9 | 27.216
30000779 | 180 | 2019-06-29 | 2019-07-09 | 08.07.2019 | 2019-07-09 00:45 | 2019-07-09 00:55 | 2019-07-09 01:48 | 53 | 160.272 | Арм500 ГОСТ 34028-2016 | 157 | 1570 | 165 | 7 | 2 | 2155 | 7.8 | 270 | 290 | 100 | 1550 | 1551 | 1552 | 8.833333 | 26.712
30000779 | 180 | 2019-06-29 | 2019-07-09 | 08.07.2019 | 2019-07-09 01:40 | 2019-07-09 01:49 | 2019-07-09 02:41 | 54 | 162.168 | Арм500 ГОСТ 34028-2016 | 153 | 1571 | 165 | 7 | 2.1 | 2155 | 7.8 | 270 | 290 | 100 | 1549 | 1550 | 1551 | 9 | 27.028
30000779 | 180 | 2019-07-13 | 2019-07-18 | 13.07.2019 | 2019-07-13 07:20 | 2019-07-13 07:30 | 2019-07-13 08:19 | 57 | 172.368 | Арм500 ГОСТ 34028-2016 | 174 | 1582 | 165 | 9 | 2 | 2155 | 8.3 | 260 | 280 | 90 | 1551 | 1550 | 1550 | 9.5 | 28.728
30000779 | 180 | 2019-07-13 | 2019-07-18 | 13.07.2019 | 2019-07-13 08:12 | 2019-07-13 08:22 | 2019-07-13 09:07 | 49 | 148.176 | Арм500 ГОСТ 34028-2016 | 167 | 1573 | 160 | 9 | 2 | 2150 | 8 | 280 | 260 | 100 | 1538 | 1533 | 1536 | 8.166667 | 24.696
30000779 | 180 | 2019-07-13 | 2019-07-18 | 13.07.2019 | 2019-07-13 08:58 | 2019-07-13 09:09 | 2019-07-13 09:57 | 54 | 163.296 | Арм500 ГОСТ 34028-2016 | 165.5 | 1578 | 170 | 13 | 2 | 2150 | 8 | 280 | 260 | 100 | 1546 | 1550 | 1551 | 9 | 27.216
30000779 | 180 | 2019-07-13 | 2019-07-18 | 13.07.2019 | 2019-07-13 09:49 | 2019-07-13 09:59 | 2019-07-13 10:48 | 54 | 163.296 | Арм500 ГОСТ 34028-2016 | 171 | 1574 | 170 | 13 | 2 | 2150 | 8 | 280 | 260 | 100 | 1550 | 1551 | 1550 | 9 | 27.216
30000779 | 180 | 2019-07-13 | 2019-07-18 | 13.07.2019 | 2019-07-13 10:41 | 2019-07-13 10:51 | 2019-07-13 11:36 | 52 | 157.248 | Арм500 ГОСТ 34028-2016 | 153 | 1574 | 170 | 13 | 2 | 2150 | 8 | 280 | 260 | 100 | 1549 | 1551 | 1546 | 8.666667 | 26.208
30000779 | 180 | 2019-07-13 | 2019-07-18 | 13.07.2019 | 2019-07-13 11:28 | 2019-07-13 11:38 | 2019-07-13 12:26 | 54 | 163.296 | Арм500 ГОСТ 34028-2016 | 169 | 1573 | 170 | 13 | 2 | 2155 | 8.3 | 280 | 260 | 100 | 1550 | 1555 | 1551 | 9 | 27.216
30000779 | 180 | 2019-07-13 | 2019-07-18 | 13.07.2019 | 2019-07-13 12:20 | 2019-07-13 12:30 | 2019-07-13 13:19 | 56 | 169.344 | Арм500 ГОСТ 34028-2016 | 173 | 1569 | 170 | 13 | 2.1 | 2155 | 8.3 | 280 | 260 | 100 | 1543 | 1542 | 1539 | 9.333333 | 28.224
30000779 | 180 | 2019-07-13 | 2019-07-18 | 13.07.2019 | 2019-07-13 13:08 | 2019-07-13 13:21 | 2019-07-13 14:08 | 53 | 160.272 | Арм500 ГОСТ 34028-2016 | 159.7 | 1570 | 170 | 13 | 2.1 | 2155 | 8.3 | 280 | 260 | 100 | 1550 | 1548 | 1545 | 8.833333 | 26.712
30000779 | 180 | 2019-07-13 | 2019-07-18 | 13.07.2019 | 2019-07-13 14:00 | 2019-07-13 14:11 | 2019-07-13 14:57 | 52 | 157.248 | Арм500 ГОСТ 34028-2016 | 160.4 | 1570 | 170 | 13 | 2.1 | 2155 | 8.3 | 280 | 260 | 100 | 1546 | 1549 | 1548 | 8.666667 | 26.208
30000779 | 180 | 2019-07-13 | 2019-07-18 | 13.07.2019 | 2019-07-13 15:37 | 2019-07-13 15:49 | 2019-07-13 16:35 | 55 | 166.32 | Арм500 ГОСТ 34028-2016 | 164.4 | 1568 | 170 | 13 | 2.1 | 2155 | 8.3 | 180 | 160 | 100 | 1550 | 1547 | 1545 | 9.166667 | 27.72
30000779 | 180 | 2019-07-13 | 2019-07-18 | 13.07.2019 | 2019-07-13 16:28 | 2019-07-13 16:38 | 2019-07-13 17:28 | 55 | 166.32 | Арм500 ГОСТ 34028-2016 | 189 | 1568 | 170 | 13 | 2.1 | 2155 | 8.3 | 280 | 260 | 100 | 1548 | 1542 | 1548 | 9.166667 | 27.72
30000779 | 180 | 2019-07-13 | 2019-07-18 | 13.07.2019 | 2019-07-13 16:50 | 2019-07-13 15:01 | 2019-07-13 15:45 | 52 | 157.248 | Арм500 ГОСТ 34028-2016 | 149.4 | 1570 | 170 | 13 | 2.1 | 2155 | 8.3 | 280 | 160 | 100 | 1550 | 1548 | 1547 | 8.666667 | 26.208
30000779 | 180 | 2019-07-13 | 2019-07-18 | 13.07.2019 | 2019-07-13 17:18 | 2019-07-13 17:30 | 2019-07-13 18:18 | 54 | 163.296 | Арм500 ГОСТ 34028-2016 | 170.8 | 1570 | 170 | 13 | 2.1 | 2155 | 8.3 | 280 | 260 | 100 | 1553 | 1554 | 1552 | 9 | 27.216
30000779 | 180 | 2019-07-13 | 2019-07-18 | 13.07.2019 | 2019-07-13 18:10 | 2019-07-13 18:20 | 2019-07-13 19:13 | 56 | 169.344 | Арм500 ГОСТ 34028-2016 | 171 | 1568 | 170 | 13 | 2.1 | 2155 | 8.3 | 280 | 260 | 100 | 1550 | 1549 | 1548 | 9.333333 | 28.224
30000779 | 180 | 2019-07-13 | 2019-07-18 | 13.07.2019 | 2019-07-13 19:06 | 2019-07-13 19:16 | 2019-07-13 20:04 | 55 | 166.32 | Арм500 ГОСТ 34028-2016 | 168.7 | 1568 | 165 | 6 | 1.9 | 2155 | 8.3 | 242 | 290 | 130 | 1540 | 1539 | 1538 | 9.166667 | 27.72
30000779 | 180 | 2019-07-13 | 2019-07-18 | 13.07.2019 | 2019-07-13 19:55 | 2019-07-13 20:05 | 2019-07-13 20:53 | 55 | 166.32 | Арм500 ГОСТ 34028-2016 | 178 | 1572 | 165 | 6 | 2.2 | 2155 | 8.3 | 242 | 290 | 130 | 1550 | 1551 | 1550 | 9.166667 | 27.72
30000779 | 180 | 2019-07-13 | 2019-07-18 | 13.07.2019 | 2019-07-13 20:45 | 2019-07-13 20:55 | 2019-07-13 21:46 | 52 | 157.172 | Арм500 ГОСТ 34028-2016 | 168 | 1568 | 165 | 6 | 2.1 | 2155 | 8.3 | 242 | 290 | 130 | 1549 | 1548 | 1546 | 8.666667 | 26.19533
30000779 | 180 | 2019-07-13 | 2019-07-18 | 13.07.2019 | 2019-07-13 21:37 | 2019-07-13 21:49 | 2019-07-13 22:43 | 58 | 175.392 | Арм500 ГОСТ 34028-2016 | 178 | 1573 | 165 | 6 | 2.2 | 2155 | 8.3 | 242 | 290 | 130 | 1553 | 1554 | 1553 | 9.666667 | 29.232
30000779 | 180 | 2019-07-13 | 2019-07-18 | 13.07.2019 | 2019-07-13 22:35 | 2019-07-13 22:45 | 2019-07-13 23:35 | 54 | 163.296 | Арм500 ГОСТ 34028-2016 | 161 | 1572 | 165 | 6 | 2.2 | 2155 | 8.3 | 242 | 290 | 130 | 1557 | 1554 | 1555 | 9 | 27.216
30000779 | 180 | 2019-07-13 | 2019-07-18 | 13.07.2019 | 2019-07-13 23:25 | 2019-07-13 23:36 | 2019-07-14 00:25 | 54 | 163.296 | Арм500 ГОСТ 34028-2016 | 161 | 1566 | 165 | 6 | 2.2 | 2155 | 8.3 | 242 | 290 | 130 | 1550 | 1548 | 1547 | 9 | 27.216
30000779 | 180 | 2019-07-13 | 2019-07-18 | 13.07.2019 | 2019-07-14 00:15 | 2019-07-14 00:27 | 2019-07-14 01:16 | 53 | 160.272 | Арм500 ГОСТ 34028-2016 | 170.5 | 1566 | 165 | 6 | 2.2 | 2155 | 8.3 | 242 | 290 | 130 | 1548 | 1549 | 1544 | 8.833333 | 26.712
30000779 | 180 | 2019-07-13 | 2019-07-18 | 13.07.2019 | 2019-07-14 01:07 | 2019-07-14 01:17 | 2019-07-14 02:08 | 58 | 175.392 | Арм500 ГОСТ 34028-2016 | 195 | 1564 | 165 | 6 | 2.2 | 2155 | 8.3 | 242 | 290 | 130 | 1545 | 1543 | 1542 | 9.666667 | 29.232
30000779 | 180 | 2019-07-13 | 2019-07-18 | 13.07.2019 | 2019-07-14 02:00 | 2019-07-14 02:10 | 2019-07-14 02:56 | 52 | 157.248 | Арм500 ГОСТ 34028-2016 | 161.6 | 1571 | 165 | 6 | 2.2 | 2155 | 8.3 | 242 | 290 | 130 | 1548 | 1549 | 1551 | 8.666667 | 26.208
30000779 | 180 | 2019-07-13 | 2019-07-18 | 14.07.2019 | 2019-07-14 02:49 | 2019-07-14 02:59 | 2019-07-14 03:46 | 51 | 154.224 | Арм500 ГОСТ 34028-2016 | 169 | 1570 | 165 | 6 | 2.2 | 2155 | 8.3 | 242 | 290 | 130 | 1547 | 1545 | 1543 | 8.5 | 25.704
30000779 | 180 | 2019-07-13 | 2019-07-18 | 14.07.2019 | 2019-07-14 03:35 | 2019-07-14 03:47 | 2019-07-14 04:36 | 56 | 169.168 | Арм500 ГОСТ 34028-2016 | 166 | 1571 | 165 | 6 | 2.2 | 2150 | 8.3 | 240 | 290 | 130 | 1552 | 1553 | 1553 | 9.333333 | 28.19467
30000779 | 180 | 2019-07-13 | 2019-07-18 | 15.07.2019 | 2019-07-15 06:40 | 2019-07-15 06:44 | 2019-07-15 07:32 | 55 | 166.32 | Арм500 ГОСТ 34028-2016 | 177.5 | 1584 | 160 | 7 | 1.9 | 2155 | 7.9 | 240 | 260 | 90 | 1562 | 1560 | 1559 | 9.166667 | 27.72
30000779 | 180 | 2019-07-13 | 2019-07-18 | 15.07.2019 | 2019-07-15 07:22 | 2019-07-15 07:34 | 2019-07-15 08:21 | 53 | 160.272 | Арм500 ГОСТ 34028-2016 | 154.7 | 1572 | 160 | 7 | 2.1 | 2155 | 7.8 | 240 | 260 | 90 | 1552 | 1549 | 1550 | 8.833333 | 26.712
30000779 | 180 | 2019-07-13 | 2019-07-18 | 15.07.2019 | 2019-07-15 08:12 | 2019-07-15 08:25 | 2019-07-15 09:09 | 50 | 151.2 | Арм500 ГОСТ 34028-2016 | 154 | 1573 | 160 | 7 | 2.1 | 2155 | 7.9 | 260 | 280 | 90 | 1546 | 1544 | 1547 | 8.333333 | 25.2
30000779 | 180 | 2019-07-13 | 2019-07-18 | 15.07.2019 | 2019-07-15 08:59 | 2019-07-15 09:11 | 2019-07-15 10:00 | 58 | 175.392 | Арм500 ГОСТ 34028-2016 | 170 | 1574 | 160 | 7 | 2.1 | 2155 | 8 | 260 | 280 | 95 | 1548 | 1546 | 1548 | 9.666667 | 29.232
30000779 | 180 | 2019-07-13 | 2019-07-18 | 15.07.2019 | 2019-07-15 09:48 | 2019-07-15 10:02 | 2019-07-15 10:50 | 50 | 151.2 | Арм500 ГОСТ 34028-2016 | 160.4 | 1575 | 160 | 7 | 2.1 | 2155 | 7.9 | 260 | 280 | 95 | 1553 | 1548 | 1551 | 8.333333 | 25.2
30000779 | 180 | 2019-07-13 | 2019-07-18 | 15.07.2019 | 2019-07-15 10:40 | 2019-07-15 10:52 | 2019-07-15 11:42 | 56 | 169.344 | Арм500 ГОСТ 34028-2016 | 179.5 | 1570 | 160 | 7 | 2.1 | 2155 | 7.9 | 260 | 280 | 95 | 1549 | 1552 | 1551 | 9.333333 | 28.224
30000779 | 180 | 2019-07-13 | 2019-07-18 | 15.07.2019 | 2019-07-15 11:32 | 2019-07-15 11:45 | 2019-07-15 12:35 | 57 | 172.368 | Арм500 ГОСТ 34028-2016 | 164.5 | 1567 | 160 | 7 | 2.1 | 2155 | 8 | 260 | 280 | 95 | 1547 | 1546 | 1545 | 9.5 | 28.728
30000779 | 180 | 2019-07-13 | 2019-07-18 | 15.07.2019 | 2019-07-15 12:25 | 2019-07-15 12:37 | 2019-07-15 13:25 | 51 | 154.224 | Арм500 ГОСТ 34028-2016 | 155.6 | 1565 | 160 | 7 | 2.1 | 2155 | 8 | 260 | 280 | 95 | 1548 | 1546 | 1543 | 8.5 | 25.704
30000779 | 180 | 2019-07-13 | 2019-07-18 | 15.07.2019 | 2019-07-15 13:15 | 2019-07-15 13:27 | 2019-07-15 14:15 | 54 | 163.296 | Арм500 ГОСТ 34028-2016 | 154.8 | 1569 | 160 | 7 | 2.1 | 2155 | 8 | 260 | 280 | 95 | 1544 | 1542 | 1544 | 9 | 27.216
30000779 | 180 | 2019-07-13 | 2019-07-18 | 15.07.2019 | 2019-07-15 14:00 | 2019-07-15 14:17 | 2019-07-15 15:04 | 53 | 160.272 | Арм500 ГОСТ 34028-2016 | 167 | 1566 | 160 | 7 | 2.1 | 2155 | 8 | 260 | 280 | 95 | 1541 | 1543 | 1541 | 8.833333 | 26.712
30000779 | 180 | 2019-07-13 | 2019-07-18 | 15.07.2019 | 2019-07-15 14:52 | 2019-07-15 15:06 | 2019-07-15 15:51 | 52 | 157.248 | Арм500 ГОСТ 34028-2016 | 154.5 | 1567 | 160 | 7 | 2.1 | 2155 | 8 | 260 | 280 | 95 | 1543 | 1540 | 1542 | 8.666667 | 26.208
30000779 | 180 | 2019-07-13 | 2019-07-18 | 15.07.2019 | 2019-07-15 15:45 | 2019-07-15 15:53 | 2019-07-15 16:40 | 53 | 160.272 | Арм500 ГОСТ 34028-2016 | 163 | 1563 | 165 | 7 | 2.1 | 2155 | 8.3 | 270 | 300 | 100 | 1540 | 1541 | 1541 | 8.833333 | 26.712
30000779 | 180 | 2019-07-13 | 2019-07-18 | 15.07.2019 | 2019-07-15 16:30 | 2019-07-15 16:42 | 2019-07-15 17:32 | 56 | 169.344 | Арм500 ГОСТ 34028-2016 | 170 | 1566 | 165 | 7 | 2.1 | 2155 | 8.3 | 270 | 300 | 100 | 1542 | 1540 | 1541 | 9.333333 | 28.224
30000779 | 180 | 2019-07-13 | 2019-07-18 | 15.07.2019 | 2019-07-15 17:12 | 2019-07-15 17:33 | 2019-07-15 18:23 | 54 | 163.296 | Арм500 ГОСТ 34028-2016 | 177 | 1567 | 165 | 7 | 2.1 | 2155 | 8.3 | 270 | 300 | 100 | 1540 | 1539 | 1538 | 9 | 27.216
30000779 | 180 | 2019-07-13 | 2019-07-18 | 15.07.2019 | 2019-07-15 18:15 | 2019-07-15 18:26 | 2019-07-15 19:14 | 54 | 163.296 | Арм500 ГОСТ 34028-2016 | 169 | 1569 | 165 | 7 | 2.1 | 2155 | 8.3 | 270 | 300 | 100 | 1544 | 1545 | 1543 | 9 | 27.216
30000779 | 180 | 2019-07-13 | 2019-07-18 | 15.07.2019 | 2019-07-15 19:05 | 2019-07-15 19:15 | 2019-07-15 20:03 | 55 | 166.32 | Арм500 ГОСТ 34028-2016 | 168 | 1569 | 165 | 7 | 2.1 | 2155 | 8.3 | 270 | 300 | 100 | 1548 | 1547 | 1546 | 9.166667 | 27.72
30000779 | 180 | 2019-07-13 | 2019-07-18 | 15.07.2019 | 2019-07-15 19:55 | 2019-07-15 20:05 | 2019-07-15 20:53 | 53 | 160.272 | Арм500 ГОСТ 34028-2016 | 164 | 1567 | 165 | 7 | 2.1 | 2155 | 8.3 | 260 | 290 | 90 | 1541 | 1543 | 1542 | 8.833333 | 26.712
30000779 | 180 | 2019-07-13 | 2019-07-18 | 15.07.2019 | 2019-07-15 20:45 | 2019-07-15 20:54 | 2019-07-15 21:41 | 52 | 157.248 | Арм500 ГОСТ 34028-2016 | 168 | 1571 | 165 | 7 | 2.1 | 2155 | 8.3 | 270 | 300 | 100 | 1541 | 1542 | 1544 | 8.666667 | 26.208
30000779 | 180 | 2019-07-13 | 2019-07-18 | 16.07.2019 | 2019-07-16 07:00 | 2019-07-16 07:16 | 2019-07-16 08:00 | 50 | 151.2 | Арм500 ГОСТ 34028-2016 | 154 | 1582 | 160 | 7 | 1.8 | 2155 | 7.8 | 240 | 260 | 90 | 1558 | 1560 | 1561 | 8.333333 | 25.2
30000779 | 180 | 2019-07-13 | 2019-07-18 | 16.07.2019 | 2019-07-16 07:50 | 2019-07-16 08:03 | 2019-07-16 08:58 | 56 | 169.344 | Арм500 ГОСТ 34028-2016 | 198 | 1574 | 160 | 7 | 1.9 | 2155 | 7.8 | 242 | 260 | 90 | 1550 | 1548 | 1545 | 9.333333 | 28.224
30000779 | 180 | 2019-07-13 | 2019-07-18 | 16.07.2019 | 2019-07-16 08:47 | 2019-07-16 09:01 | 2019-07-16 09:55 | 53 | 160.272 | Арм500 ГОСТ 34028-2016 | 162.4 | 1575 | 160 | 7 | 1.9 | 2155 | 7.8 | 240 | 260 | 90 | 1541 | 1545 | 1546 | 8.833333 | 26.712
30000779 | 180 | 2019-07-13 | 2019-07-18 | 16.07.2019 | 2019-07-16 09:47 | 2019-07-16 09:57 | 2019-07-16 10:49 | 53 | 160.272 | Арм500 ГОСТ 34028-2016 | 155 | 1575 | 160 | 13 | 2 | 2155 | 7.8 | 242 | 280 | 90 | 1548 | 1549 | 1548 | 8.833333 | 26.712
30000779 | 180 | 2019-07-13 | 2019-07-18 | 16.07.2019 | 2019-07-16 10:40 | 2019-07-16 10:51 | 2019-07-16 11:44 | 53 | 160.272 | Арм500 ГОСТ 34028-2016 | 155.5 | 1577 | 160 | 13 | 2 | 2155 | 7.8 | 240 | 260 | 90 | 1551 | 1552 | 1549 | 8.833333 | 26.712
30000779 | 180 | 2019-07-13 | 2019-07-18 | 16.07.2019 | 2019-07-16 11:30 | 2019-07-16 11:46 | 2019-07-16 12:34 | 50 | 151.2 | Арм500 ГОСТ 34028-2016 | 161.5 | 1575 | 160 | 13 | 1.9 | 2155 | 7.9 | 240 | 260 | 90 | 1553 | 1557 | 1555 | 8.333333 | 25.2
30000779 | 180 | 2019-07-13 | 2019-07-18 | 16.07.2019 | 2019-07-16 12:23 | 2019-07-16 12:36 | 2019-07-16 13:37 | 54 | 163.296 | Арм500 ГОСТ 34028-2016 | 164.4 | 1572 | 160 | 13 | 1.9 | 2155 | 7.9 | 240 | 260 | 90 | 1553 | 1551 | 1551 | 9 | 27.216
30000779 | 180 | 2019-07-13 | 2019-07-18 | 16.07.2019 | 2019-07-16 13:22 | 2019-07-16 13:39 | 2019-07-16 14:29 | 56 | 169.344 | Арм500 ГОСТ 34028-2016 | 174 | 1580 | 164 | 7 | 2.2 | 2150 | 7.8 | 230 | 290 | 140 | 1548 | 1551 | 1554 | 9.333333 | 28.224
30000779 | 180 | 2019-07-13 | 2019-07-18 | 16.07.2019 | 2019-07-16 14:22 | 2019-07-16 14:32 | 2019-07-16 15:16 | 48 | 145.152 | Арм500 ГОСТ 34028-2016 | 147 | 1568 | 165 | 7 | 2.2 | 2150 | 7.8 | 230 | 290 | 140 | 1546 | 1544 | 1546 | 8 | 24.192
30000779 | 180 | 2019-07-13 | 2019-07-18 | 16.07.2019 | 2019-07-16 15:10 | 2019-07-16 15:20 | 2019-07-16 16:05 | 53 | 160.272 | Арм500 ГОСТ 34028-2016 | 158 | 1566 | 165 | 7 | 2.2 | 2155 | 8.3 | 242 | 290 | 130 | 1541 | 1542 | 1540 | 8.833333 | 26.712
30000779 | 180 | 2019-07-13 | 2019-07-18 | 16.07.2019 | 2019-07-16 15:55 | 2019-07-16 16:07 | 2019-07-16 16:57 | 55 | 166.32 | Арм500 ГОСТ 34028-2016 | 171 | 1564 | 165 | 7 | 2.2 | 2155 | 8.3 | 242 | 290 | 130 | 1541 | 1543 | 1539 | 9.166667 | 27.72
30000779 | 180 | 2019-07-13 | 2019-07-18 | 16.07.2019 | 2019-07-16 16:49 | 2019-07-16 16:59 | 2019-07-16 17:50 | 57 | 172.368 | Арм500 ГОСТ 34028-2016 | 192.5 | 1566 | 165 | 7 | 2.2 | 2155 | 8.3 | 242 | 290 | 130 | 1538 | 1537 | 1534 | 9.5 | 28.728
30000779 | 180 | 2019-07-13 | 2019-07-18 | 16.07.2019 | 2019-07-16 17:30 | 2019-07-16 17:43 | 2019-07-16 19:30 | 53 | 160.272 | Арм500 ГОСТ 34028-2016 | 162 | 1568 | 165 | 7 | 2.1 | 2155 | 8.3 | 260 | 290 | 90 | 1551 | 1549 | 1550 | 8.833333 | 26.712
30000779 | 180 | 2019-07-13 | 2019-07-18 | 16.07.2019 | 2019-07-16 17:42 | 2019-07-16 17:53 | 2019-07-16 18:40 | 51 | 154.224 | Арм500 ГОСТ 34028-2016 | 156 | 1574 | 165 | 7 | 2.2 | 2155 | 8.3 | 242 | 290 | 130 | 1546 | 1548 | 1552 | 8.5 | 25.704
30000779 | 180 | 2019-07-13 | 2019-07-18 | 16.07.2019 | 2019-07-16 19:20 | 2019-07-16 19:32 | 2019-07-16 20:20 | 55 | 166.32 | Арм500 ГОСТ 34028-2016 | 157 | 1569 | 165 | 7 | 2.1 | 2155 | 8.3 | 270 | 300 | 100 | 1547 | 1549 | 1550 | 9.166667 | 27.72
30000779 | 180 | 2019-07-13 | 2019-07-18 | 16.07.2019 | 2019-07-16 20:05 | 2019-07-16 20:22 | 2019-07-16 21:09 | 51 | 154.224 | Арм500 ГОСТ 34028-2016 | 178 | 1572 | 165 | 7 | 2.1 | 2155 | 8.3 | 260 | 290 | 90 | 1543 | 1546 | 1545 | 8.5 | 25.704
30000779 | 180 | 2019-07-13 | 2019-07-18 | 16.07.2019 | 2019-07-16 20:58 | 2019-07-16 21:11 | 2019-07-16 21:58 | 53 | 160.272 | Арм500 ГОСТ 34028-2016 | 158 | 1572 | 165 | 7 | 2.1 | 2155 | 8.3 | 260 | 290 | 90 | 1547 | 1550 | 1549 | 8.833333 | 26.712
30000779 | 180 | 2019-07-13 | 2019-07-18 | 16.07.2019 | 2019-07-16 21:48 | 2019-07-16 22:00 | 2019-07-16 22:48 | 55 | 165.325 | Арм500 ГОСТ 34028-2016 | 161 | 1570 | 165 | 7 | 2.1 | 2155 | 8.3 | 260 | 290 | 90 | 1548 | 1545 | 1547 | 9.166667 | 27.55417
30000779 | 180 | 2019-07-13 | 2019-07-18 | 17.07.2019 | 2019-07-17 06:40 | 2019-07-17 06:46 | 2019-07-17 07:31 | 51 | 153.317 | Арм500 ГОСТ 34028-2016 | 163.4 | 1584 | 160 | 13 | 2 | 2155 | 8 | 260 | 280 | 95 | 1557 | 1559 | 1557 | 8.5 | 25.55283
30000779 | 180 | 2019-07-13 | 2019-07-18 | 17.07.2019 | 2019-07-17 07:23 | 2019-07-17 07:33 | 2019-07-17 08:28 | 53 | 160.272 | Арм500 ГОСТ 34028-2016 | 159.6 | 1582 | 170 | 13 | 2.1 | 2155 | 8 | 260 | 280 | 100 | 1547 | 1545 | 1543 | 8.833333 | 26.712
30000779 | 180 | 2019-07-13 | 2019-07-18 | 17.07.2019 | 2019-07-17 08:20 | 2019-07-17 08:30 | 2019-07-17 09:26 | 52 | 157.248 | Арм500 ГОСТ 34028-2016 | 155.5 | 1578 | 170 | 13 | 2.1 | 2155 | 8.3 | 260 | 280 | 100 | 1551 | 1552 | 1550 | 8.666667 | 26.208
30000779 | 180 | 2019-07-13 | 2019-07-18 | 17.07.2019 | 2019-07-17 09:18 | 2019-07-17 09:28 | 2019-07-17 10:27 | 52 | 157.248 | Арм500 ГОСТ 34028-2016 | 160 | 1574 | 170 | 13 | 2.1 | 2155 | 8.3 | 260 | 280 | 100 | 1549 | 1546 | 1540 | 8.666667 | 26.208
30000779 | 180 | 2019-07-13 | 2019-07-18 | 17.07.2019 | 2019-07-17 10:18 | 2019-07-17 10:29 | 2019-07-17 11:24 | 53 | 160.272 | Арм500 ГОСТ 34028-2016 | 154 | 1576 | 170 | 13 | 2.1 | 2155 | 8.3 | 260 | 280 | 100 | 1544 | 1547 | 1544 | 8.833333 | 26.712
30000779 | 180 | 2019-07-13 | 2019-07-18 | 17.07.2019 | 2019-07-17 11:16 | 2019-07-17 11:26 | 2019-07-17 12:13 | 49 | 148.176 | Арм500 ГОСТ 34028-2016 | 162 | 1576 | 170 | 13 | 2.1 | 2155 | 8.3 | 260 | 280 | 100 | 1549 | 1551 | 1549 | 8.166667 | 24.696
30000779 | 180 | 2019-07-13 | 2019-07-18 | 17.07.2019 | 2019-07-17 12:05 | 2019-07-17 12:15 | 2019-07-17 13:00 | 50 | 151.2 | Арм500 ГОСТ 34028-2016 | 154 | 1568 | 170 | 13 | 2.1 | 2155 | 8.3 | 260 | 280 | 100 | 1542 | 1541 | 1542 | 8.333333 | 25.2
30000779 | 180 | 2019-07-13 | 2019-07-18 | 17.07.2019 | 2019-07-17 12:52 | 2019-07-17 13:02 | 2019-07-17 13:50 | 54 | 163.296 | Арм500 ГОСТ 34028-2016 | 161 | 1570 | 170 | 13 | 2.1 | 2155 | 8.3 | 260 | 280 | 100 | 1545 | 1548 | 1546 | 9 | 27.216
30000779 | 180 | 2019-07-13 | 2019-07-18 | 17.07.2019 | 2019-07-17 13:42 | 2019-07-17 13:52 | 2019-07-17 14:39 | 50 | 151.2 | Арм500 ГОСТ 34028-2016 | 150 | 1567 | 170 | 13 | 2.1 | 2155 | 8.3 | 260 | 280 | 100 | 1541 | 1538 | 1541 | 8.333333 | 25.2
30000779 | 180 | 2019-07-13 | 2019-07-18 | 17.07.2019 | 2019-07-17 14:31 | 2019-07-17 14:41 | 2019-07-17 15:28 | 52 | 157.248 | Арм500 ГОСТ 34028-2016 | 166.5 | 1571 | 170 | 13 | 2.1 | 2155 | 8.3 | 260 | 280 | 100 | 1549 | 1544 | 1548 | 8.666667 | 26.208
30000779 | 180 | 2019-07-13 | 2019-07-18 | 17.07.2019 | 2019-07-17 15:20 | 2019-07-17 15:30 | 2019-07-17 16:16 | 52 | 157.248 | Арм500 ГОСТ 34028-2016 | 161 | 1568 | 170 | 13 | 2.1 | 2155 | 8.3 | 260 | 280 | 100 | 1544 | 1549 | 1548 | 8.666667 | 26.208
30000779 | 180 | 2019-07-13 | 2019-07-18 | 17.07.2019 | 2019-07-17 16:08 | 2019-07-17 16:18 | 2019-07-17 17:03 | 48 | 145.152 | Арм500 ГОСТ 34028-2016 | 152 | 1568 | 170 | 13 | 2.1 | 2155 | 8.3 | 260 | 280 | 100 | 1545 | 1549 | 1544 | 8 | 24.192
30000779 | 180 | 2019-07-13 | 2019-07-18 | 17.07.2019 | 2019-07-17 16:54 | 2019-07-17 17:04 | 2019-07-17 17:53 | 56 | 169.344 | Арм500 ГОСТ 34028-2016 | 167 | 1568 | 170 | 13 | 2.1 | 2155 | 8.3 | 260 | 280 | 100 | 1551 | 1545 | 1543 | 9.333333 | 28.224
30000779 | 180 | 2019-07-13 | 2019-07-18 | 17.07.2019 | 2019-07-17 17:45 | 2019-07-17 17:57 | 2019-07-17 18:42 | 52 | 157.248 | Арм500 ГОСТ 34028-2016 | 145 | 1569 | 165 | 7 | 2.2 | 2155 | 8.3 | 242 | 290 | 90 | 1546 | 1545 | 1548 | 8.666667 | 26.208
30000779 | 180 | 2019-07-13 | 2019-07-18 | 17.07.2019 | 2019-07-17 18:30 | 2019-07-17 18:43 | 2019-07-17 19:33 | 53 | 160.272 | Арм500 ГОСТ 34028-2016 | 163 | 1567 | 165 | 7 | 2.2 | 2155 | 8.3 | 242 | 290 | 90 | 1542 | 1543 | 1539 | 8.833333 | 26.712
30000779 | 180 | 2019-07-13 | 2019-07-18 | 17.07.2019 | 2019-07-17 19:25 | 2019-07-17 19:35 | 2019-07-17 20:22 | 49 | 148.176 | Арм500 ГОСТ 34028-2016 | 164 | 1569 | 165 | 7 | 2.2 | 2155 | 8.3 | 242 | 290 | 130 | 1540 | 1541 | 1542 | 8.166667 | 24.696
30000779 | 180 | 2019-07-13 | 2019-07-18 | 17.07.2019 | 2019-07-17 20:14 | 2019-07-17 20:24 | 2019-07-17 21:11 | 53 | 160.272 | Арм500 ГОСТ 34028-2016 | 164 | 1570 | 165 | 7 | 2.2 | 2155 | 8.3 | 242 | 290 | 130 | 1541 | 1540 | 1539 | 8.833333 | 26.712
30000779 | 180 | 2019-07-13 | 2019-07-18 | 17.07.2019 | 2019-07-17 21:05 | 2019-07-17 21:15 | 2019-07-17 22:00 | 53 | 160.272 | Арм500 ГОСТ 34028-2016 | 161 | 1575 | 165 | 7 | 2.2 | 2155 | 8.3 | 242 | 290 | 130 | 1548 | 1550 | 1553 | 8.833333 | 26.712
30000779 | 180 | 2019-07-13 | 2019-07-18 | 17.07.2019 | 2019-07-17 21:55 | 2019-07-17 22:03 | 2019-07-17 22:50 | 55 | 166.093 | Арм500 ГОСТ 34028-2016 | 161 | 1572 | 165 | 7 | 2.2 | 2155 | 8.3 | 242 | 290 | 130 | 1546 | 1548 | 1544 | 9.166667 | 27.68217
30000779 | 180 | 2019-07-13 | 2019-07-18 | 18.07.2019 | 2019-07-18 06:48 | 2019-07-18 06:53 | 2019-07-18 07:35 | 50 | 151.2 | Арм500 ГОСТ 34028-2016 | 154.5 | 1583 | 160 | 13 | 2 | 2155 | 7.9 | 240 | 260 | 90 | 1554 | 1559 | 1557 | 8.333333 | 25.2
30000779 | 180 | 2019-07-13 | 2019-07-18 | 18.07.2019 | 2019-07-18 07:22 | 2019-07-18 07:37 | 2019-07-18 08:26 | 52 | 157.248 | Арм500 ГОСТ 34028-2016 | 162.8 | 1577 | 160 | 13 | 2.1 | 2155 | 8 | 260 | 280 | 95 | 1554 | 1553 | 1554 | 8.666667 | 26.208
30000779 | 180 | 2019-07-13 | 2019-07-18 | 18.07.2019 | 2019-07-18 08:18 | 2019-07-18 08:28 | 2019-07-18 09:17 | 53 | 160.272 | Арм500 ГОСТ 34028-2016 | 158.1 | 1581 | 160 | 13 | 2.1 | 2155 | 8 | 260 | 280 | 95 | 1545 | 1546 | 1547 | 8.833333 | 26.712
30000779 | 180 | 2019-07-13 | 2019-07-18 | 18.07.2019 | 2019-07-18 09:04 | 2019-07-18 09:19 | 2019-07-18 10:08 | 51 | 154.224 | Арм500 ГОСТ 34028-2016 | 151 | 1578 | 160 | 13 | 2.1 | 2155 | 8 | 260 | 280 | 95 | 1549 | 1548 | 1550 | 8.5 | 25.704
30000779 | 180 | 2019-07-13 | 2019-07-18 | 18.07.2019 | 2019-07-18 10:00 | 2019-07-18 10:11 | 2019-07-18 11:00 | 53 | 160.272 | Арм500 ГОСТ 34028-2016 | 158.3 | 1579 | 160 | 13 | 2.1 | 2155 | 8 | 260 | 280 | 95 | 1554 | 1553 | 1551 | 8.833333 | 26.712
30000779 | 180 | 2019-07-13 | 2019-07-18 | 18.07.2019 | 2019-07-18 10:50 | 2019-07-18 11:03 | 2019-07-18 11:52 | 54 | 163.296 | Арм500 ГОСТ 34028-2016 | 174 | 1577 | 160 | 13 | 2.1 | 2155 | 8 | 260 | 280 | 95 | 1552 | 1550 | 1552 | 9 | 27.216
30000779 | 180 | 2019-07-13 | 2019-07-18 | 18.07.2019 | 2019-07-18 11:42 | 2019-07-18 11:55 | 2019-07-18 12:45 | 56 | 169.344 | Арм500 ГОСТ 34028-2016 | 163.5 | 1573 | 160 | 13 | 2.1 | 2155 | 8 | 260 | 280 | 95 | 1549 | 1541 | 1551 | 9.333333 | 28.224
30000779 | 180 | 2019-07-13 | 2019-07-18 | 18.07.2019 | 2019-07-18 12:33 | 2019-07-18 12:47 | 2019-07-18 13:35 | 52 | 157.248 | Арм500 ГОСТ 34028-2016 | 147 | 1569 | 160 | 13 | 2.1 | 2155 | 8 | 260 | 280 | 95 | 1543 | 1541 | 1538 | 8.666667 | 26.208
30000779 | 180 | 2019-07-13 | 2019-07-18 | 18.07.2019 | 2019-07-18 13:24 | 2019-07-18 13:37 | 2019-07-18 14:23 | 51 | 154.224 | Арм500 ГОСТ 34028-2016 | 156 | 1571 | 160 | 13 | 2.1 | 2155 | 8 | 260 | 280 | 95 | 1547 | 1546 | 1546 | 8.5 | 25.704
30000779 | 180 | 2019-07-13 | 2019-07-18 | 18.07.2019 | 2019-07-18 14:12 | 2019-07-18 14:25 | 2019-07-18 15:15 | 55 | 166.32 | Арм500 ГОСТ 34028-2016 | 168 | 1571 | 165 | 7 | 2.1 | 2155 | 8.3 | 260 | 290 | 90 | 1549 | 1547 | 1549 | 9.166667 | 27.72
30000779 | 180 | 2019-07-13 | 2019-07-18 | 18.07.2019 | 2019-07-18 15:05 | 2019-07-18 15:16 | 2019-07-18 16:01 | 51 | 154.224 | Арм500 ГОСТ 34028-2016 | 149 | 1571 | 165 | 7 | 2.1 | 2155 | 8.3 | 260 | 290 | 90 | 1547 | 1550 | 1547 | 8.5 | 25.704
30000779 | 180 | 2019-07-13 | 2019-07-18 | 18.07.2019 | 2019-07-18 15:50 | 2019-07-18 16:03 | 2019-07-18 16:53 | 53 | 160.272 | Арм500 ГОСТ 34028-2016 | 170 | 1571 | 165 | 7 | 2.1 | 2155 | 8.3 | 260 | 290 | 90 | 1550 | 1546 | 1550 | 8.833333 | 26.712
30000779 | 180 | 2019-07-13 | 2019-07-18 | 18.07.2019 | 2019-07-18 16:43 | 2019-07-18 16:55 | 2019-07-18 17:48 | 55 | 166.32 | Арм500 ГОСТ 34028-2016 | 146 | 1570 | 165 | 7 | 2.1 | 2155 | 8.3 | 260 | 290 | 90 | 1543 | 1544 | 1545 | 9.166667 | 27.72
30000779 | 180 | 2019-07-13 | 2019-07-18 | 18.07.2019 | 2019-07-18 17:40 | 2019-07-18 17:51 | 2019-07-18 18:44 | 53 | 160.272 | Арм500 ГОСТ 34028-2016 | 185 | 1570 | 170 | 13 | 2.1 | 2155 | 8.3 | 260 | 280 | 100 | 1548 | 1551 | 1548 | 8.833333 | 26.712
30000779 | 180 | 2019-07-13 | 2019-07-18 | 18.07.2019 | 2019-07-18 18:35 | 2019-07-18 18:46 | 2019-07-18 19:43 | 54 | 163.296 | Арм500 ГОСТ 34028-2016 | 163 | 1579 | 170 | 13 | 2.1 | 2155 | 8.3 | 260 | 280 | 100 | 1550 | 1552 | 1548 | 9 | 27.216
30000779 | 180 | 2019-07-13 | 2019-07-18 | 18.07.2019 | 2019-07-18 19:33 | 2019-07-18 19:45 | 2019-07-18 20:40 | 52 | 157.248 | Арм500 ГОСТ 34028-2016 | 169 | 1583 | 170 | 13 | 2.1 | 2155 | 8.3 | 260 | 280 | 100 | 1558 | 1554 | 1552 | 8.666667 | 26.208
30000779 | 180 | 2019-07-13 | 2019-07-18 | 18.07.2019 | 2019-07-18 20:33 | 2019-07-18 20:43 | 2019-07-18 21:40 | 54 | 163.296 | Арм500 ГОСТ 34028-2016 | 160.5 | 1577 | 170 | 13 | 2.1 | 2155 | 8.3 | 260 | 280 | 100 | 1550 | 1555 | 1554 | 9 | 27.216
30000779 | 180 | 2019-07-13 | 2019-07-18 | 18.07.2019 | 2019-07-18 21:32 | 2019-07-18 21:42 | 2019-07-18 22:41 | 52 | 157.248 | Арм500 ГОСТ 34028-2016 | 189 | 1574 | 170 | 13 | 2.1 | 2155 | 8 | 160 | 180 | 100 | 1554 | 1551 | 1554 | 8.666667 | 26.208
30011727 | 180 | 2019-07-23 | 2019-07-26 | 23.07.2019 | 2019-07-23 02:42 | 2019-07-23 02:52 | 2019-07-23 03:40 | 54 | 163.296 | Арм500 ГОСТ 34028-2016 | 155.4 | 1568 | 165 | 7 | 2.2 | 2155 | 7.8 | 230 | 290 | 100 | 1548 | 1549 | 1550 | 9 | 27.216
30011727 | 180 | 2019-07-23 | 2019-07-26 | 23.07.2019 | 2019-07-23 03:31 | 2019-07-23 03:42 | 2019-07-23 04:28 | 50 | 151.2 | Арм500 ГОСТ 34028-2016 | 143 | 1567 | 165 | 7 | 2.2 | 2155 | 7.8 | 230 | 290 | 100 | 1545 | 1543 | 1544 | 8.333333 | 25.2
30011727 | 180 | 2019-07-23 | 2019-07-26 | 23.07.2019 | 2019-07-23 04:20 | 2019-07-23 04:30 | 2019-07-23 05:16 | 53 | 160.272 | Арм500 ГОСТ 34028-2016 | 149.5 | 1569 | 165 | 7 | 2.2 | 2155 | 7.8 | 230 | 290 | 100 | 1550 | 1551 | 1553 | 8.833333 | 26.712
30011727 | 180 | 2019-07-23 | 2019-07-26 | 23.07.2019 | 2019-07-23 05:10 | 2019-07-23 05:19 | 2019-07-23 06:07 | 55 | 166.32 | Арм500 ГОСТ 34028-2016 | 169 | 1567 | 165 | 7 | 2.1 | 2155 | 8 | 260 | 290 | 90 | 1548 | 1549 | 1547 | 9.166667 | 27.72
30011727 | 180 | 2019-07-23 | 2019-07-26 | 23.07.2019 | 2019-07-23 06:00 | 2019-07-23 06:10 | 2019-07-23 07:04 | 53 | 160.272 | Арм500 ГОСТ 34028-2016 | 163.5 | 1567 | 165 | 7 | 2.1 | 2155 | 8.3 | 260 | 290 | 90 | 1549 | 1548 | 1544 | 8.833333 | 26.712
30011727 | 180 | 2019-07-23 | 2019-07-26 | 23.07.2019 | 2019-07-23 07:00 | 2019-07-23 07:07 | 2019-07-23 07:52 | 51 | 154.224 | Арм500 ГОСТ 34028-2016 | 157 | 1570 | 165 | 7 | 2.1 | 2155 | 8.3 | 260 | 280 | 90 | 1549 | 1548 | 1549 | 8.5 | 25.704
30011727 | 180 | 2019-07-23 | 2019-07-26 | 23.07.2019 | 2019-07-23 07:45 | 2019-07-23 07:54 | 2019-07-23 08:42 | 54 | 163.296 | Арм500 ГОСТ 34028-2016 | 157 | 1569 | 165 | 7 | 2.1 | 2155 | 8.3 | 260 | 290 | 90 | 1554 | 1553 | 1550 | 9 | 27.216
30011727 | 180 | 2019-07-23 | 2019-07-26 | 23.07.2019 | 2019-07-23 08:35 | 2019-07-23 08:44 | 2019-07-23 09:33 | 54 | 163.296 | Арм500 ГОСТ 34028-2016 | 153 | 1570 | 165 | 7 | 2.1 | 2155 | 8.3 | 260 | 280 | 90 | 1554 | 1553 | 1551 | 9 | 27.216
30011727 | 180 | 2019-07-23 | 2019-07-26 | 23.07.2019 | 2019-07-23 09:25 | 2019-07-23 09:35 | 2019-07-23 10:22 | 52 | 157.248 | Арм500 ГОСТ 34028-2016 | 159.5 | 1572 | 165 | 7 | 2.1 | 2155 | 8.3 | 260 | 280 | 90 | 1546 | 1544 | 1543 | 8.666667 | 26.208
30011727 | 180 | 2019-07-23 | 2019-07-26 | 23.07.2019 | 2019-07-23 10:15 | 2019-07-23 10:25 | 2019-07-23 11:08 | 50 | 151.2 | Арм500 ГОСТ 34028-2016 | 157.5 | 1570 | 165 | 7 | 2.1 | 2155 | 8.3 | 260 | 290 | 90 | 1544 | 1546 | 1544 | 8.333333 | 25.2
30011727 | 180 | 2019-07-23 | 2019-07-26 | 23.07.2019 | 2019-07-23 12:55 | 2019-07-23 13:05 | 2019-07-23 13:48 | 51 | 154.224 | Арм500 ГОСТ 34028-2016 | 159.5 | 1583 | 165 | 7 | 2 | 2155 | 8.3 | 260 | 280 | 90 | 1554 | 1552 | 1557 | 8.5 | 25.704
30011727 | 180 | 2019-07-23 | 2019-07-26 | 23.07.2019 | 2019-07-23 13:40 | 2019-07-23 13:50 | 2019-07-23 14:40 | 54 | 163.296 | Арм500 ГОСТ 34028-2016 | 169 | 1569 | 165 | 7 | 2 | 2155 | 8.3 | 260 | 280 | 90 | 1549 | 1545 | 1539 | 9 | 27.216
30011727 | 180 | 2019-07-23 | 2019-07-26 | 23.07.2019 | 2019-07-23 14:30 | 2019-07-23 14:42 | 2019-07-23 15:35 | 56 | 169.344 | Арм500 ГОСТ 34028-2016 | 162 | 1574 | 165 | 7 | 2 | 2155 | 8.3 | 260 | 280 | 90 | 1545 | 1544 | 1543 | 9.333333 | 28.224
30011727 | 180 | 2019-07-23 | 2019-07-26 | 23.07.2019 | 2019-07-23 15:30 | 2019-07-23 15:37 | 2019-07-23 16:28 | 60 | 181.44 | Арм500 ГОСТ 34028-2016 | 158 | 1576 | 165 | 7 | 2 | 2155 | 8.3 | 260 | 280 | 90 | 1550 | 1554 | 1552 | 10 | 30.24
30011727 | 180 | 2019-07-23 | 2019-07-26 | 23.07.2019 | 2019-07-23 16:25 | 2019-07-23 16:34 | 2019-07-23 17:21 | 46 | 139.104 | Арм500 ГОСТ 34028-2016 | 161 | 1570 | 165 | 7 | 2 | 2155 | 8.3 | 260 | 280 | 90 | 1539 | 1534 | 1536 | 7.666667 | 23.184
30011727 | 180 | 2019-07-23 | 2019-07-26 | 23.07.2019 | 2019-07-23 17:15 | 2019-07-23 17:25 | 2019-07-23 18:15 | 53 | 160.272 | Арм500 ГОСТ 34028-2016 | 153 | 1577 | 165 | 7 | 2 | 2155 | 8.3 | 260 | 280 | 90 | 1551 | 1549 | 1552 | 8.833333 | 26.712
30011727 | 180 | 2019-07-23 | 2019-07-26 | 23.07.2019 | 2019-07-23 18:08 | 2019-07-23 18:18 | 2019-07-23 19:07 | 54 | 163.296 | Арм500 ГОСТ 34028-2016 | 165 | 1575 | 170 | 13 | 2.1 | 2155 | 8.5 | 180 | 160 | 100 | 1545 | 1542 | 1543 | 9 | 27.216
30011727 | 180 | 2019-07-23 | 2019-07-26 | 23.07.2019 | 2019-07-23 19:00 | 2019-07-23 19:11 | 2019-07-23 20:05 | 56 | 169.218 | Арм500 ГОСТ 34028-2016 | 167 | 1576 | 165 | 13 | 2.1 | 2155 | 8.5 | 160 | 180 | 100 | 1550 | 1548 | 1548 | 9.333333 | 28.203
30011727 | 180 | 2019-07-23 | 2019-07-26 | 23.07.2019 | 2019-07-23 20:55 | 2019-07-23 21:06 | 2019-07-23 22:01 | 50 | 151.2 | Арм500 ГОСТ 34028-2016 | 159 | 1579 | 170 | 13 | 2.1 | 2155 | 8.3 | 280 | 300 | 100 | 1546 | 1548 | 1549 | 8.333333 | 25.2
30011727 | 180 | 2019-07-23 | 2019-07-26 | 23.07.2019 | 2019-07-23 21:54 | 2019-07-23 22:03 | 2019-07-23 23:00 | 55 | 166.32 | Арм500 ГОСТ 34028-2016 | 158 | 1578 | 170 | 13 | 2.1 | 2155 | 8.2 | 280 | 300 | 100 | 1552 | 1550 | 1549 | 9.166667 | 27.72
30011727 | 180 | 2019-07-23 | 2019-07-26 | 23.07.2019 | 2019-07-23 22:51 | 2019-07-23 23:03 | 2019-07-24 00:03 | 55 | 166.32 | Арм500 ГОСТ 34028-2016 | 170.5 | 1575 | 170 | 13 | 2.1 | 2155 | 8.4 | 280 | 300 | 100 | 1548 | 1543 | 1546 | 9.166667 | 27.72
30011727 | 180 | 2019-07-23 | 2019-07-26 | 23.07.2019 | 2019-07-23 23:55 | 2019-07-24 00:06 | 2019-07-24 01:05 | 57 | 172.368 | Арм500 ГОСТ 34028-2016 | 163.6 | 1574 | 170 | 13 | 2.1 | 2155 | 8.5 | 280 | 300 | 100 | 1539 | 1541 | 1540 | 9.5 | 28.728
30011727 | 180 | 2019-07-23 | 2019-07-26 | 23.07.2019 | 2019-07-24 00:56 | 2019-07-24 01:07 | 2019-07-24 02:09 | 55 | 166.32 | Арм500 ГОСТ 34028-2016 | 160.5 | 1575 | 170 | 13 | 2.1 | 2155 | 8.4 | 280 | 300 | 100 | 1549 | 1547 | 1548 | 9.166667 | 27.72
30011727 | 180 | 2019-07-23 | 2019-07-26 | 24.07.2019 | 2019-07-24 02:01 | 2019-07-24 02:12 | 2019-07-24 03:10 | 55 | 166.32 | Арм500 ГОСТ 34028-2016 | 163.6 | 1574 | 170 | 13 | 2.1 | 2155 | 8.6 | 280 | 300 | 100 | 1547 | 1543 | 1541 | 9.166667 | 27.72
30011727 | 180 | 2019-07-23 | 2019-07-26 | 24.07.2019 | 2019-07-24 03:01 | 2019-07-24 03:13 | 2019-07-24 04:13 | 58 | 175.392 | Арм500 ГОСТ 34028-2016 | 177 | 1576 | 170 | 13 | 2.1 | 2155 | 8.4 | 280 | 300 | 100 | 1543 | 1544 | 1546 | 9.666667 | 29.232
30011727 | 180 | 2019-07-23 | 2019-07-26 | 24.07.2019 | 2019-07-24 04:05 | 2019-07-24 04:16 | 2019-07-24 05:16 | 57 | 172.368 | Арм500 ГОСТ 34028-2016 | 175 | 1576 | 170 | 13 | 2.1 | 2155 | 8.5 | 280 | 300 | 100 | 1545 | 1543 | 1546 | 9.5 | 28.728
30011727 | 180 | 2019-07-23 | 2019-07-26 | 24.07.2019 | 2019-07-24 05:10 | 2019-07-24 05:19 | 2019-07-24 06:21 | 58 | 173.036 | Арм500 ГОСТ 34028-2016 | 161.5 | 1577 | 165 | 7 | 2.1 | 2155 | 8.3 | 260 | 290 | 90 | 1548 | 1544 | 1546 | 9.666667 | 28.83933
30011727 | 180 | 2019-07-23 | 2019-07-26 | 23.07.2019 | 2019-07-24 19:55 | 2019-07-24 20:07 | 2019-07-24 21:03 | 55 | 166.32 | Арм500 ГОСТ 34028-2016 | 158.8 | 1583 | 170 | 13 | 2.1 | 2155 | 8.3 | 260 | 280 | 100 | 1549 | 1545 | 1544 | 9.166667 | 27.72
30011727 | 180 | 2019-07-23 | 2019-07-26 | 25.07.2019 | 2019-07-25 09:22 | 2019-07-25 09:34 | 2019-07-25 10:29 | 53 | 160.272 | 25Г2С ГОСТ 5781-82 | 164 | 1574 | 165 | 7 | 2 | 2155 | 7.8 | 230 | 290 | 80 | 1550 | 1549 | 1545 | 8.833333 | 26.712
30011727 | 180 | 2019-07-23 | 2019-07-26 | 25.07.2019 | 2019-07-25 10:20 | 2019-07-25 10:31 | 2019-07-25 11:11 | 28 | 81.331 | 25Г2С ГОСТ 5781-82 | 157.5 | 1563 | 165 | 7 | 2 | 2155 | 8.3 | 260 | 290 | 90 | 1540 | 1533 | 1528 | 4.666667 | 13.55517
30011727 | 180 | 2019-07-23 | 2019-07-26 | 25.07.2019 | 2019-07-25 13:10 | 2019-07-25 13:21 | 2019-07-25 14:21 | 59 | 178.416 | 25Г2С ГОСТ 5781-82 | 182 | 1576 | 165 | 7 | 2 | 2150 | 8.8 | 230 | 290 | 100 | 1552 | 1547 | 1548 | 9.833333 | 29.736
30011727 | 180 | 2019-07-23 | 2019-07-26 | 25.07.2019 | 2019-07-25 14:15 | 2019-07-25 14:25 | 2019-07-25 15:22 | 55 | 166.32 | 25Г2С ГОСТ 5781-82 | 200 | 1563 | 165 | 7 | 2 | 2150 | 8.8 | 230 | 290 | 100 | 1537 | 1536 | 1534 | 9.166667 | 27.72
30011727 | 180 | 2019-07-23 | 2019-07-26 | 25.07.2019 | 2019-07-25 15:14 | 2019-07-25 15:24 | 2019-07-25 16:27 | 55 | 165.438 | 25Г2С ГОСТ 5781-82 | 181 | 1564 | 165 | 7 | 2 | 2150 | 8.8 | 230 | 290 | 100 | 1538 | 1539 | 1536 | 9.166667 | 27.573
30011727 | 180 | 2019-07-23 | 2019-07-26 | 25.07.2019 | 2019-07-25 16:20 | 2019-07-25 16:30 | 2019-07-25 17:30 | 55 | 166.32 | 25Г2С ГОСТ 5781-82 | 172 | 1563 | 165 | 7 | 2 | 2155 | 8.3 | 260 | 280 | 90 | 1532 | 1530 | 1529 | 9.166667 | 27.72
30011727 | 180 | 2019-07-23 | 2019-07-26 | 25.07.2019 | 2019-07-25 17:20 | 2019-07-25 17:32 | 2019-07-25 18:32 | 52 | 157.248 | 25Г2С ГОСТ 5781-82 | 159.5 | 1568 | 165 | 7 | 2 | 2155 | 8.3 | 260 | 280 | 90 | 1533 | 1531 | 1531 | 8.666667 | 26.208
30011727 | 180 | 2019-07-23 | 2019-07-26 | 25.07.2019 | 2019-07-25 18:20 | 2019-07-25 18:33 | 2019-07-25 19:42 | 55 | 166.32 | 25Г2С ГОСТ 5781-82 | 156 | 1573 | 165 | 9 | 1.7 | 2155 | 8.3 | 260 | 280 | 90 | 1539 | 1542 | 1543 | 9.166667 | 27.72
30011727 | 180 | 2019-07-23 | 2019-07-26 | 25.07.2019 | 2019-07-25 19:35 | 2019-07-25 19:44 | 2019-07-25 20:40 | 56 | 169.055 | 25Г2С ГОСТ 5781-82 | 159.5 | 1570 | 165 | 7 | 2 | 2155 | 8.3 | 260 | 290 | 90 | 1532 | 1530 | 1529 | 9.333333 | 28.17583
30011727 | 180 | 2019-07-28 | 2019-08-05 | 30.07.2019 | 2019-07-30 08:00 | 2019-07-30 08:08 | 2019-07-30 09:09 | 48 | 145.152 | 25Г2С ГОСТ 5781-82 | 155.5 | 1578 | 165 | 7 | 2 | 2155 | 7.9 | 200 | 240 | 80 | 1552 | 1546 | 1545 | 8 | 24.192
30011727 | 180 | 2019-07-28 | 2019-08-05 | 30.07.2019 | 2019-07-30 09:00 | 2019-07-30 09:11 | 2019-07-30 10:21 | 51 | 154.224 | 25Г2С ГОСТ 5781-82 | 160 | 1577 | 165 | 7 | 2 | 2155 | 7.9 | 240 | 230 | 90 | 1547 | 1546 | 1544 | 8.5 | 25.704
30011727 | 180 | 2019-07-28 | 2019-08-05 | 30.07.2019 | 2019-07-30 10:15 | 2019-07-30 10:24 | 2019-07-30 11:42 | 52 | 157.248 | 25Г2С ГОСТ 5781-82 | 162 | 1567 | 165 | 7 | 2 | 2155 | 7.9 | 240 | 260 | 90 | 1541 | 1540 | 1540 | 8.666667 | 26.208
30011727 | 180 | 2019-07-28 | 2019-08-05 | 30.07.2019 | 2019-07-30 11:35 | 2019-07-30 11:44 | 2019-07-30 13:00 | 53 | 160.272 | 25Г2С ГОСТ 5781-82 | 167 | 1573 | 165 | 7 | 2 | 2155 | 7.9 | 240 | 250 | 90 | 1537 | 1542 | 1543 | 8.833333 | 26.712
30011727 | 180 | 2019-07-28 | 2019-08-05 | 30.07.2019 | 2019-07-30 12:55 | 2019-07-30 13:04 | 2019-07-30 14:38 | 52 | 156.389 | 25Г2С ГОСТ 5781-82 | 160 | 1575 | 165 | 7 | 2 | 2155 | 7.9 | 240 | 250 | 90 | 1540 | 1538 | 1533 | 8.666667 | 26.06483
30011727 | 180 | 2019-07-28 | 2019-08-05 | 30.07.2019 | 2019-07-30 14:30 | 2019-07-30 14:40 | 2019-07-30 15:54 | 55 | 166.159 | 25Г2С ГОСТ 5781-82 | 170 | 1579 | 165 | 9 | 2 | 2155 | 8.3 | 260 | 290 | 90 | 1537 | 1541 | 1542 | 9.166667 | 27.69317
30011727 | 180 | 2019-07-28 | 2019-08-05 | 01.08.2019 | 2019-08-01 23:28 | 2019-08-01 23:40 | 2019-08-02 00:23 | 48 | 145.152 | Арм500 ГОСТ 34028-2016 | 153 | 1583 | 165 | 7 | 1.9 | 2155 | 8.3 | 260 | 280 | 90 | 1554 | 1550 | 1556 | 8 | 24.192
30011727 | 180 | 2019-07-28 | 2019-08-05 | 01.08.2019 | 2019-08-02 00:15 | 2019-08-02 00:25 | 2019-08-02 01:15 | 51 | 154.224 | Арм500 ГОСТ 34028-2016 | 159 | 1585 | 165 | 7 | 2 | 2155 | 8.3 | 260 | 280 | 90 | 1543 | 1539 | 1541 | 8.5 | 25.704
30011727 | 180 | 2019-07-28 | 2019-08-05 | 01.08.2019 | 2019-08-02 01:10 | 2019-08-02 01:18 | 2019-08-02 02:10 | 54 | 163.296 | Арм500 ГОСТ 34028-2016 | 164 | 1583 | 165 | 7 | 2 | 2155 | 8.3 | 260 | 280 | 90 | 1547 | 1550 | 1549 | 9 | 27.216
30011727 | 180 | 2019-07-28 | 2019-08-05 | 01.08.2019 | 2019-08-02 02:00 | 2019-08-02 02:12 | 2019-08-02 03:05 | 54 | 163.296 | Арм500 ГОСТ 34028-2016 | 159 | 1583 | 165 | 7 | 2 | 2155 | 8.3 | 260 | 280 | 90 | 1544 | 1547 | 1549 | 9 | 27.216
30011727 | 180 | 2019-07-28 | 2019-08-05 | 02.08.2019 | 2019-08-02 03:00 | 2019-08-02 03:07 | 2019-08-02 04:00 | 52 | 157.248 | Арм500 ГОСТ 34028-2016 | 159 | 1575 | 165 | 7 | 2 | 2155 | 8.3 | 260 | 280 | 90 | 1539 | 1538 | 1537 | 8.666667 | 26.208
30011727 | 180 | 2019-07-28 | 2019-08-05 | 02.08.2019 | 2019-08-02 03:55 | 2019-08-02 04:03 | 2019-08-02 04:57 | 56 | 169.344 | Арм500 ГОСТ 34028-2016 | 179 | 1583 | 165 | 7 | 2 | 2155 | 8.3 | 260 | 280 | 90 | 1555 | 1550 | 1553 | 9.333333 | 28.224
30011727 | 180 | 2019-07-28 | 2019-08-05 | 02.08.2019 | 2019-08-02 04:50 | 2019-08-02 05:00 | 2019-08-02 05:51 | 55 | 166.32 | Арм500 ГОСТ 34028-2016 | 166 | 1579 | 165 | 7 | 2 | 2155 | 7.9 | 260 | 280 | 90 | 1550 | 1552 | 1550 | 9.166667 | 27.72
30011727 | 180 | 2019-07-28 | 2019-08-05 | 02.08.2019 | 2019-08-02 05:45 | 2019-08-02 05:53 | 2019-08-02 06:43 | 54 | 163.296 | Арм500 ГОСТ 34028-2016 | 157 | 1577 | 165 | 7 | 2 | 2155 | 8.3 | 260 | 280 | 90 | 1549 | 1547 | 1547 | 9 | 27.216
30011727 | 180 | 2019-07-28 | 2019-08-05 | 02.08.2019 | 2019-08-02 06:35 | 2019-08-02 06:45 | 2019-08-02 07:33 | 51 | 154.224 | Арм500 ГОСТ 34028-2016 | 158.3 | 1577 | 165 | 7 | 2 | 2155 | 8.3 | 260 | 290 | 90 | 1553 | 1550 | 1552 | 8.5 | 25.704
30011727 | 180 | 2019-07-28 | 2019-08-05 | 02.08.2019 | 2019-08-02 07:25 | 2019-08-02 07:36 | 2019-08-02 08:26 | 56 | 169.344 | Арм500 ГОСТ 34028-2016 | 162 | 1574 | 165 | 7 | 2 | 2155 | 8.3 | 260 | 290 | 90 | 1544 | 1546 | 1543 | 9.333333 | 28.224
30011727 | 180 | 2019-07-28 | 2019-08-05 | 02.08.2019 | 2019-08-02 08:20 | 2019-08-02 08:28 | 2019-08-02 09:17 | 51 | 154.224 | Арм500 ГОСТ 34028-2016 | 161 | 1572 | 165 | 7 | 2 | 2155 | 8.3 | 260 | 290 | 90 | 1550 | 1552 | 1549 | 8.5 | 25.704
30011727 | 180 | 2019-07-28 | 2019-08-05 | 02.08.2019 | 2019-08-02 09:10 | 2019-08-02 09:21 | 2019-08-02 10:09 | 53 | 160.272 | Арм500 ГОСТ 34028-2016 | 159 | 1571 | 165 | 7 | 2 | 2155 | 8.3 | 260 | 290 | 90 | 1548 | 1549 | 1547 | 8.833333 | 26.712
30011727 | 180 | 2019-07-28 | 2019-08-05 | 02.08.2019 | 2019-08-02 10:00 | 2019-08-02 10:11 | 2019-08-02 11:01 | 54 | 163.296 | Арм500 ГОСТ 34028-2016 | 166.6 | 1581 | 165 | 7 | 2.1 | 2155 | 8.3 | 260 | 290 | 90 | 1546 | 1548 | 1546 | 9 | 27.216
30011727 | 180 | 2019-07-28 | 2019-08-05 | 02.08.2019 | 2019-08-02 10:55 | 2019-08-02 11:04 | 2019-08-02 11:52 | 54 | 163.296 | Арм500 ГОСТ 34028-2016 | 179 | 1571 | 165 | 7 | 2.1 | 2155 | 8.3 | 260 | 290 | 90 | 1547 | 1550 | 1549 | 9 | 27.216
30011727 | 180 | 2019-07-28 | 2019-08-05 | 02.08.2019 | 2019-08-02 11:45 | 2019-08-02 11:54 | 2019-08-02 12:45 | 52 | 157.248 | Арм500 ГОСТ 34028-2016 | 157 | 1573 | 165 | 7 | 2.1 | 2155 | 8.3 | 260 | 290 | 90 | 1548 | 1545 | 1548 | 8.666667 | 26.208
30011727 | 180 | 2019-07-28 | 2019-08-05 | 02.08.2019 | 2019-08-02 12:40 | 2019-08-02 12:47 | 2019-08-02 13:36 | 54 | 163.296 | Арм500 ГОСТ 34028-2016 | 164 | 1573 | 165 | 7 | 2.1 | 2155 | 8.3 | 260 | 290 | 90 | 1554 | 1556 | 1554 | 9 | 27.216
30011727 | 180 | 2019-07-28 | 2019-08-05 | 02.08.2019 | 2019-08-02 13:30 | 2019-08-02 13:40 | 2019-08-02 14:29 | 53 | 160.272 | Арм500 ГОСТ 34028-2016 | 159.2 | 1574 | 165 | 7 | 2.1 | 2155 | 8.3 | 260 | 290 | 90 | 1549 | 1550 | 1551 | 8.833333 | 26.712
30011727 | 180 | 2019-07-28 | 2019-08-05 | 02.08.2019 | 2019-08-02 14:20 | 2019-08-02 14:31 | 2019-08-02 15:17 | 51 | 154.224 | Арм500 ГОСТ 34028-2016 | 157 | 1572 | 165 | 7 | 2.1 | 2155 | 8.3 | 260 | 290 | 90 | 1552 | 1550 | 1549 | 8.5 | 25.704
30011727 | 180 | 2019-07-28 | 2019-08-05 | 02.08.2019 | 2019-08-02 15:10 | 2019-08-02 15:20 | 2019-08-02 16:10 | 55 | 166.32 | Арм500 ГОСТ 34028-2016 | 168.8 | 1570 | 165 | 7 | 2.1 | 2155 | 8.3 | 260 | 290 | 90 | 1550 | 1546 | 1548 | 9.166667 | 27.72
30011727 | 180 | 2019-07-28 | 2019-08-05 | 02.08.2019 | 2019-08-02 16:05 | 2019-08-02 16:13 | 2019-08-02 17:03 | 55 | 166.32 | Арм500 ГОСТ 34028-2016 | 169 | 1571 | 165 | 7 | 2.1 | 2155 | 8.3 | 260 | 290 | 90 | 1546 | 1549 | 1547 | 9.166667 | 27.72
30011727 | 180 | 2019-07-28 | 2019-08-05 | 02.08.2019 | 2019-08-02 17:00 | 2019-08-02 17:07 | 2019-08-02 17:52 | 48 | 145.152 | Арм500 ГОСТ 34028-2016 | 147 | 1570 | 165 | 7 | 2.1 | 2155 | 8.3 | 260 | 290 | 90 | 1550 | 1549 | 1551 | 8 | 24.192
30011727 | 180 | 2019-07-28 | 2019-08-05 | 02.08.2019 | 2019-08-02 17:45 | 2019-08-02 17:55 | 2019-08-02 18:46 | 56 | 169.344 | Арм500 ГОСТ 34028-2016 | 157.6 | 1569 | 165 | 7 | 2.1 | 2155 | 8.3 | 260 | 290 | 90 | 1548 | 1547 | 1543 | 9.333333 | 28.224
30011727 | 180 | 2019-07-28 | 2019-08-05 | 02.08.2019 | 2019-08-02 18:40 | 2019-08-02 18:48 | 2019-08-02 19:37 | 53 | 160.272 | Арм500 ГОСТ 34028-2016 | 161.4 | 1576 | 165 | 7 | 2.1 | 2155 | 8.3 | 260 | 290 | 90 | 1547 | 1546 | 1547 | 8.833333 | 26.712
30011727 | 180 | 2019-07-28 | 2019-08-05 | 02.08.2019 | 2019-08-02 19:29 | 2019-08-02 19:39 | 2019-08-02 20:26 | 51 | 154.224 | Арм500 ГОСТ 34028-2016 | 156 | 1570 | 165 | 7 | 2.1 | 2155 | 8.5 | 260 | 290 | 90 | 1548 | 1552 | 1549 | 8.5 | 25.704
30011727 | 180 | 2019-07-28 | 2019-08-05 | 02.08.2019 | 2019-08-02 20:19 | 2019-08-02 20:29 | 2019-08-02 21:16 | 54 | 163.296 | Арм500 ГОСТ 34028-2016 | 160 | 1579 | 165 | 7 | 2.1 | 2155 | 8.5 | 260 | 290 | 100 | 1553 | 1555 |  | 9 | 27.216
30011727 | 180 | 2019-07-28 | 2019-08-05 | 02.08.2019 | 2019-08-02 21:08 | 2019-08-02 21:18 | 2019-08-02 22:05 | 52 | 155.484 | Арм500 ГОСТ 34028-2016 | 155 | 1570 | 165 | 7 | 2.1 | 2155 | 8.5 | 260 | 290 | 100 | 1552 | 1549 |  | 8.666667 | 25.914
30011727 | 180 | 2019-07-28 | 2019-08-05 | 02.08.2019 | 2019-08-02 22:00 | 2019-08-02 22:08 | 2019-08-02 23:00 | 50 | 151.2 | Арм500 ГОСТ 34028-2016 | 142 | 1569 | 165 | 7 | 2.1 | 2155 | 8.5 | 260 | 290 | 100 | 1550 | 1549 | 1546 | 8.333333 | 25.2
30011727 | 180 | 2019-07-28 | 2019-08-05 | 02.08.2019 | 2019-08-02 22:50 | 2019-08-02 23:02 | 2019-08-02 23:56 | 49 | 148.176 | Арм500 ГОСТ 34028-2016 | 137 | 1576 | 165 | 7 | 2.1 | 2155 | 8.5 | 260 | 290 | 100 | 1548 | 1550 | 1547 | 8.166667 | 24.696
30011727 | 180 | 2019-07-28 | 2019-08-05 | 02.08.2019 | 2019-08-02 23:49 | 2019-08-02 23:59 | 2019-08-03 00:53 | 52 | 157.248 | Арм500 ГОСТ 34028-2016 | 166 | 1575 | 165 | 7 | 2.1 | 2155 | 8.5 | 260 | 290 | 100 | 1548 | 1552 | 1553 | 8.666667 | 26.208
30011727 | 180 | 2019-07-28 | 2019-08-05 | 02.08.2019 | 2019-08-03 00:46 | 2019-08-03 00:56 | 2019-08-03 01:51 | 52 | 157.248 | Арм500 ГОСТ 34028-2016 | 136 | 1594 | 165 | 7 | 2.1 | 2155 | 8.5 | 260 | 290 | 100 | 1545 | 1547 |  | 8.666667 | 26.208
30011727 | 180 | 2019-07-28 | 2019-08-05 | 02.08.2019 | 2019-08-03 01:41 | 2019-08-03 01:53 | 2019-08-03 02:49 | 52 | 157.248 | Арм500 ГОСТ 34028-2016 | 149.5 | 1574 | 165 | 7 | 2.1 | 2155 | 8.5 | 260 | 290 | 100 | 1546 | 1545 |  | 8.666667 | 26.208
30011727 | 180 | 2019-07-28 | 2019-08-05 | 03.08.2019 | 2019-08-03 02:40 | 2019-08-03 02:51 | 2019-08-03 03:50 | 55 | 166.32 | Арм500 ГОСТ 34028-2016 | 159 | 1571 | 165 | 7 | 2.1 | 2155 | 8.5 | 260 | 290 | 100 | 1549 | 1548 | 1549 | 9.166667 | 27.72
30011727 | 180 | 2019-07-28 | 2019-08-05 | 03.08.2019 | 2019-08-03 03:43 | 2019-08-03 03:53 | 2019-08-03 04:50 | 54 | 163.296 | Арм500 ГОСТ 34028-2016 | 164.3 | 1573 | 165 | 7 | 2.1 | 2155 | 8.5 | 260 | 290 | 100 | 1547 | 1547 | 1548 | 9 | 27.216
30011727 | 180 | 2019-07-28 | 2019-08-05 | 03.08.2019 | 2019-08-03 04:43 | 2019-08-03 04:53 | 2019-08-03 05:48 | 53 | 160.272 | Арм500 ГОСТ 34028-2016 | 147 | 1572 | 165 | 7 | 2.1 | 2155 | 8.5 | 260 | 290 | 100 | 1547 | 1547 | 1548 | 8.833333 | 26.712
30011727 | 180 | 2019-07-28 | 2019-08-05 | 03.08.2019 | 2019-08-03 05:40 | 2019-08-03 05:51 | 2019-08-03 06:45 | 50 | 151.2 | Арм500 ГОСТ 34028-2016 | 155.5 | 1575 | 165 | 7 | 2.1 | 2155 | 8.3 | 260 | 290 | 90 | 1547 | 1545 | 1550 | 8.333333 | 25.2
30011727 | 180 | 2019-07-28 | 2019-08-05 | 03.08.2019 | 2019-08-03 06:35 | 2019-08-03 06:48 | 2019-08-03 07:45 | 55 | 166.32 | Арм500 ГОСТ 34028-2016 | 156.6 | 1573 | 165 | 7 | 2.1 | 2155 | 8.3 | 260 | 290 | 90 | 1549 | 1547 | 1549 | 9.166667 | 27.72
30011727 | 180 | 2019-07-28 | 2019-08-05 | 03.08.2019 | 2019-08-03 07:35 | 2019-08-03 07:47 | 2019-08-03 08:43 | 50 | 151.2 | Арм500 ГОСТ 34028-2016 | 155.5 | 1571 | 165 | 7 | 2.1 | 2155 | 8.3 | 260 | 290 | 90 | 1544 | 1543 | 1542 | 8.333333 | 25.2
30011727 | 180 | 2019-07-28 | 2019-08-05 | 03.08.2019 | 2019-08-03 08:35 | 2019-08-03 08:47 | 2019-08-03 09:48 | 54 | 163.258 | Арм500 ГОСТ 34028-2016 | 151 | 1572 | 165 | 7 | 2.1 | 2155 | 8.3 | 260 | 290 | 90 | 1545 | 1546 | 1545 | 9 | 27.20967
30011727 | 180 | 2019-07-28 | 2019-08-05 | 03.08.2019 | 2019-08-03 09:40 | 2019-08-03 09:51 | 2019-08-03 10:46 | 51 | 154.224 | Арм500 ГОСТ 34028-2016 | 150 | 1575 | 165 | 7 | 2.1 | 2155 | 8.3 | 260 | 290 | 90 | 1543 | 1540 | 1546 | 8.5 | 25.704
30011727 | 180 | 2019-07-28 | 2019-08-05 | 03.08.2019 | 2019-08-03 10:40 | 2019-08-03 10:49 | 2019-08-03 11:47 | 52 | 157.248 | Арм500 ГОСТ 34028-2016 | 152.3 | 1573 | 165 | 7 | 2.1 | 2155 | 8.3 | 260 | 290 | 90 | 1544 | 1547 | 1544 | 8.666667 | 26.208
30011727 | 180 | 2019-07-28 | 2019-08-05 | 03.08.2019 | 2019-08-03 11:40 | 2019-08-03 11:50 | 2019-08-03 12:48 | 55 | 166.32 | Арм500 ГОСТ 34028-2016 | 159 | 1572 | 165 | 7 | 2.1 | 2155 | 8.3 | 260 | 290 | 90 | 1541 | 1543 | 1544 | 9.166667 | 27.72
30011727 | 180 | 2019-07-28 | 2019-08-05 | 03.08.2019 | 2019-08-03 12:40 | 2019-08-03 12:50 | 2019-08-03 13:46 | 50 | 151.2 | Арм500 ГОСТ 34028-2016 | 161 | 1575 | 165 | 7 | 2.1 | 2155 | 8.3 | 260 | 290 | 90 | 1542 | 1544 | 1540 | 8.333333 | 25.2
30011727 | 180 | 2019-07-28 | 2019-08-05 | 03.08.2019 | 2019-08-03 13:40 | 2019-08-03 13:48 | 2019-08-03 14:44 | 51 | 154.224 | Арм500 ГОСТ 34028-2016 | 156.5 | 1575 | 165 | 7 | 2.1 | 2155 | 8.3 | 260 | 290 | 90 | 1543 | 1541 | 1539 | 8.5 | 25.704
30011727 | 180 | 2019-07-28 | 2019-08-05 | 03.08.2019 | 2019-08-03 14:35 | 2019-08-03 14:46 | 2019-08-03 15:47 | 56 | 169.344 | Арм500 ГОСТ 34028-2016 | 168.4 | 1574 | 165 | 7 | 2.1 | 2155 | 8.3 | 260 | 290 | 90 | 1548 | 1545 | 1544 | 9.333333 | 28.224
30011727 | 180 | 2019-07-28 | 2019-08-05 | 03.08.2019 | 2019-08-03 15:40 | 2019-08-03 15:50 | 2019-08-03 16:37 | 53 | 160.272 | Арм500 ГОСТ 34028-2016 | 163.4 | 1574 | 165 | 7 | 2.1 | 2155 | 8.3 | 260 | 290 | 90 | 1547 | 1545 | 1550 | 8.833333 | 26.712
30011727 | 180 | 2019-07-28 | 2019-08-05 | 03.08.2019 | 2019-08-03 16:30 | 2019-08-03 16:41 | 2019-08-03 17:29 | 56 | 169.344 | Арм500 ГОСТ 34028-2016 | 157 | 1572 | 165 | 7 | 2.1 | 2155 | 8.3 | 260 | 290 | 90 | 1549 | 1547 | 1550 | 9.333333 | 28.224
30011727 | 180 | 2019-07-28 | 2019-08-05 | 03.08.2019 | 2019-08-03 17:20 | 2019-08-03 17:31 | 2019-08-03 18:19 | 53 | 160.272 | Арм500 ГОСТ 34028-2016 | 162.5 | 1569 | 165 | 7 | 2.1 | 2155 | 8.3 | 260 | 290 | 90 | 1546 | 1542 | 1546 | 8.833333 | 26.712
30011727 | 180 | 2019-07-28 | 2019-08-05 | 03.08.2019 | 2019-08-03 18:10 | 2019-08-03 18:21 | 2019-08-03 19:09 | 55 | 166.32 | Арм500 ГОСТ 34028-2016 | 149.2 | 1570 | 165 | 7 | 2.1 | 2155 | 8.3 | 260 | 290 | 90 | 1541 | 1536 | 1542 | 9.166667 | 27.72
30011727 | 180 | 2019-07-28 | 2019-08-05 | 03.08.2019 | 2019-08-03 19:00 | 2019-08-03 19:12 | 2019-08-03 19:59 | 55 | 166.32 | Арм500 ГОСТ 34028-2016 | 166.6 | 1571 | 165 | 7 | 2.1 | 2155 | 8.5 | 260 | 290 | 100 | 1548 | 1547 | 1536 | 9.166667 | 27.72
30011727 | 180 | 2019-07-28 | 2019-08-05 | 03.08.2019 | 2019-08-03 19:50 | 2019-08-03 20:01 | 2019-08-03 20:52 | 56 | 169.344 | Арм500 ГОСТ 34028-2016 | 164 | 1571 | 165 | 7 | 2.1 | 2155 | 8.5 | 260 | 290 | 100 | 1549 | 1548 | 1551 | 9.333333 | 28.224
30011727 | 180 | 2019-07-28 | 2019-08-05 | 03.08.2019 | 2019-08-03 20:44 | 2019-08-03 20:54 | 2019-08-03 21:40 | 51 | 154.224 | Арм500 ГОСТ 34028-2016 | 156.2 | 1569 | 165 | 7 | 2.1 | 2155 | 8.5 | 260 | 290 | 100 | 1549 | 1551 | 1550 | 8.5 | 25.704
30011727 | 180 | 2019-07-28 | 2019-08-05 | 03.08.2019 | 2019-08-03 21:33 | 2019-08-03 21:43 | 2019-08-03 22:30 | 55 | 166.32 | Арм500 ГОСТ 34028-2016 | 163.2 | 1568 | 165 | 7 | 2.1 | 2155 | 8.5 | 260 | 290 | 100 | 1548 | 1546 | 1549 | 9.166667 | 27.72
30011727 | 180 | 2019-07-28 | 2019-08-05 | 03.08.2019 | 2019-08-03 22:20 | 2019-08-03 22:32 | 2019-08-03 23:19 | 52 | 157.248 | Арм500 ГОСТ 34028-2016 | 156.7 | 1569 | 165 | 7 | 2.1 | 2155 | 8.5 | 260 | 290 | 100 | 1546 | 1548 | 1544 | 8.666667 | 26.208
30011727 | 180 | 2019-07-28 | 2019-08-05 | 03.08.2019 | 2019-08-03 23:10 | 2019-08-03 23:21 | 2019-08-04 00:10 | 55 | 166.181 | Арм500 ГОСТ 34028-2016 | 146 | 1571 | 165 | 7 | 2.1 | 2155 | 8.5 | 260 | 290 | 100 | 1550 | 1547 | 1548 | 9.166667 | 27.69683
30011727 | 180 | 2019-08-19 | 2019-08-21 | 19.08.2019 | 2019-08-19 18:45 | 2019-08-19 18:53 | 2019-08-19 19:37 | 50 | 151.2 | Арм500 ГОСТ 34028-2016 | 150.1 | 1588 | 145 | 7 | 2 | 2150 | 8 | 250 | 270 | 90 | 1549 | 1552 | 1555 | 8.333333 | 25.2
30011727 | 180 | 2019-08-19 | 2019-08-21 | 19.08.2019 | 2019-08-19 19:28 | 2019-08-19 19:40 | 2019-08-19 20:30 | 51 | 154.224 | Арм500 ГОСТ 34028-2016 | 152.4 | 1579 | 145 | 7 | 2 | 2150 | 8.5 | 280 | 270 | 90 | 1542 | 1537 | 1539 | 8.5 | 25.704
30011727 | 180 | 2019-08-19 | 2019-08-21 | 19.08.2019 | 2019-08-19 20:23 | 2019-08-19 20:32 | 2019-08-19 21:30 | 57 | 172.368 | Арм500 ГОСТ 34028-2016 | 170.5 | 1583 | 145 | 7 | 2.1 | 2150 | 8.5 | 270 | 260 | 90 | 1543 | 1546 | 1545 | 9.5 | 28.728
30011727 | 180 | 2019-08-19 | 2019-08-21 | 19.08.2019 | 2019-08-19 21:22 | 2019-08-19 21:31 | 2019-08-19 22:21 | 54 | 163.296 | Арм500 ГОСТ 34028-2016 | 161.5 | 1583 | 145 | 7 | 2.2 | 2150 | 8.5 | 260 | 270 | 90 | 1540 | 1543 | 1542 | 9 | 27.216
30011727 | 180 | 2019-08-19 | 2019-08-21 | 19.08.2019 | 2019-08-19 22:17 | 2019-08-19 22:23 | 2019-08-19 23:12 | 56 | 169.344 | Арм500 ГОСТ 34028-2016 | 167.5 | 1582 | 145 | 7 | 2.2 | 2150 | 8.5 | 280 | 320 | 100 | 1545 | 1543 | 1547 | 9.333333 | 28.224
30011727 | 180 | 2019-08-19 | 2019-08-21 | 19.08.2019 | 2019-08-19 23:05 | 2019-08-19 23:15 | 2019-08-20 00:03 | 54 | 163.296 | Арм500 ГОСТ 34028-2016 | 161.5 | 1580 | 145 | 7 | 2.2 | 2150 | 8.5 | 280 | 320 | 100 | 1544 | 1548 | 1549 | 9 | 27.216
30011727 | 180 | 2019-08-19 | 2019-08-21 | 19.08.2019 | 2019-08-19 23:55 | 2019-08-20 00:05 | 2019-08-20 00:55 | 55 | 166.32 | Арм500 ГОСТ 34028-2016 | 164.5 | 1591 | 145 | 7 | 2.2 | 2150 | 8.5 | 280 | 320 | 100 | 1550 | 1550 | 1545 | 9.166667 | 27.72
30011727 | 180 | 2019-08-19 | 2019-08-21 | 19.08.2019 | 2019-08-20 00:50 | 2019-08-20 00:57 | 2019-08-20 01:44 | 51 | 154.224 | Арм500 ГОСТ 34028-2016 | 152.4 | 1576 | 145 | 7 | 2.2 | 2150 | 8.5 | 280 | 320 | 100 | 1553 | 1549 | 1550 | 8.5 | 25.704
30011727 | 180 | 2019-08-19 | 2019-08-21 | 19.08.2019 | 2019-08-20 01:35 | 2019-08-20 01:46 | 2019-08-20 02:33 | 53 | 160.272 | Арм500 ГОСТ 34028-2016 | 158.4 | 1572 | 145 | 7 | 2.1 | 2150 | 8.5 | 280 | 330 | 100 | 1549 | 1543 | 1550 | 8.833333 | 26.712
30011727 | 180 | 2019-08-19 | 2019-08-21 | 19.08.2019 | 2019-08-20 02:25 | 2019-08-20 02:35 | 2019-08-20 03:23 | 54 | 163.296 | Арм500 ГОСТ 34028-2016 | 161.5 | 1575 | 145 | 7 | 2.1 | 2150 | 8.5 | 280 | 320 | 110 | 1545 | 1541 | 1550 | 9 | 27.216
30011727 | 180 | 2019-08-19 | 2019-08-21 | 20.08.2019 | 2019-08-20 03:16 | 2019-08-20 03:25 | 2019-08-20 04:11 | 53 | 160.272 | Арм500 ГОСТ 34028-2016 | 158.5 | 1576 | 145 | 7 | 2.2 | 2150 | 8.5 | 280 | 320 | 100 | 1550 | 1551 | 1546 | 8.833333 | 26.712
30011727 | 180 | 2019-08-19 | 2019-08-21 | 20.08.2019 | 2019-08-20 04:05 | 2019-08-20 04:14 | 2019-08-20 04:58 | 54 | 163.296 | Арм500 ГОСТ 34028-2016 | 161.5 | 1575 | 145 | 7 | 2.2 | 2150 | 8.5 | 280 | 350 | 100 | 1550 | 1549 | 1547 | 9 | 27.216
30011727 | 180 | 2019-08-19 | 2019-08-21 | 20.08.2019 | 2019-08-20 04:53 | 2019-08-20 05:00 | 2019-08-20 05:48 | 54 | 163.296 | Арм500 ГОСТ 34028-2016 | 161.5 | 1573 | 145 | 7 | 2.2 | 2150 | 8.5 | 280 | 320 | 100 | 1550 | 1548 | 1549 | 9 | 27.216
30011727 | 180 | 2019-08-19 | 2019-08-21 | 20.08.2019 | 2019-08-20 05:41 | 2019-08-20 05:51 | 2019-08-20 06:40 | 54 | 163.296 | Арм500 ГОСТ 34028-2016 | 161.5 | 1570 | 145 | 7 | 2 | 2150 | 8.5 | 280 | 300 | 90 | 1544 | 1545 | 1544 | 9 | 27.216
30011727 | 180 | 2019-08-19 | 2019-08-21 | 20.08.2019 | 2019-08-20 06:35 | 2019-08-20 06:42 | 2019-08-20 07:28 | 52 | 157.248 | Арм500 ГОСТ 34028-2016 | 155.4 | 1571 | 180 | 13 | 2.2 | 2155 | 8.3 | 260 | 280 | 100 | 1546 | 1549 | 1548 | 8.666667 | 26.208
30011727 | 180 | 2019-08-19 | 2019-08-21 | 20.08.2019 | 2019-08-20 07:20 | 2019-08-20 07:30 | 2019-08-20 08:17 | 53 | 160.272 | Арм500 ГОСТ 34028-2016 | 158.4 | 1571 | 165 | 13 | 2.2 | 2155 | 8.3 | 260 | 280 | 100 | 1550 | 1549 | 1548 | 8.833333 | 26.712
30011727 | 180 | 2019-08-19 | 2019-08-21 | 20.08.2019 | 2019-08-20 08:05 | 2019-08-20 08:19 | 2019-08-20 09:08 | 55 | 166.32 | Арм500 ГОСТ 34028-2016 | 164.5 | 1571 | 165 | 13 | 2.2 | 2155 | 8.3 | 260 | 280 | 100 | 1550 | 1551 | 1554 | 9.166667 | 27.72
30011727 | 180 | 2019-08-19 | 2019-08-21 | 20.08.2019 | 2019-08-20 09:00 | 2019-08-20 09:10 | 2019-08-20 09:53 | 54 | 163.296 | Арм500 ГОСТ 34028-2016 | 161.4 | 1571 | 165 | 13 | 2.2 | 2155 | 8.3 | 260 | 280 | 100 | 1553 | 1551 | 1550 | 9 | 27.216
30011727 | 180 | 2019-08-19 | 2019-08-21 | 20.08.2019 | 2019-08-20 09:50 | 2019-08-20 10:01 | 2019-08-20 10:44 | 51 | 154.224 | Арм500 ГОСТ 34028-2016 | 152.4 | 1568 | 165 | 13 | 2 | 2155 | 8.3 | 260 | 280 | 100 | 1549 | 1548 | 1546 | 8.5 | 25.704
30011727 | 180 | 2019-08-19 | 2019-08-21 | 20.08.2019 | 2019-08-20 10:35 | 2019-08-20 10:48 | 2019-08-20 11:33 | 56 | 169.344 | Арм500 ГОСТ 34028-2016 | 167.5 | 1566 | 165 | 13 | 2.2 | 2155 | 8.3 | 260 | 280 | 100 | 1544 | 1545 | 1546 | 9.333333 | 28.224
30011727 | 180 | 2019-08-19 | 2019-08-21 | 20.08.2019 | 2019-08-20 11:25 | 2019-08-20 11:36 | 2019-08-20 12:19 | 50 | 151.2 | Арм500 ГОСТ 34028-2016 | 149.4 | 1566 | 165 | 13 | 2.2 | 2155 | 8.3 | 260 | 280 | 100 | 1544 | 1546 | 1547 | 8.333333 | 25.2
30011727 | 180 | 2019-08-19 | 2019-08-21 | 20.08.2019 | 2019-08-20 12:10 | 2019-08-20 12:22 | 2019-08-20 13:07 | 54 | 163.296 | Арм500 ГОСТ 34028-2016 | 161.4 | 1566 | 165 | 13 | 2.2 | 2155 | 8.3 | 260 | 280 | 100 | 1546 | 1545 | 1549 | 9 | 27.216
30011727 | 180 | 2019-08-19 | 2019-08-21 | 20.08.2019 | 2019-08-20 13:00 | 2019-08-20 13:10 | 2019-08-20 13:51 | 50 | 151.2 | Арм500 ГОСТ 34028-2016 | 149.4 | 1566 | 165 | 13 | 2.2 | 2155 | 8.3 | 260 | 280 | 100 | 1547 | 1548 | 1545 | 8.333333 | 25.2
30011727 | 180 | 2019-08-19 | 2019-08-21 | 20.08.2019 | 2019-08-20 13:45 | 2019-08-20 13:57 | 2019-08-20 14:43 | 57 | 172.368 | Арм500 ГОСТ 34028-2016 | 170.5 | 1567 | 165 | 13 | 2.2 | 2155 | 8.3 | 260 | 280 | 100 | 1543 | 1540 | 1541 | 9.5 | 28.728
30011727 | 180 | 2019-08-19 | 2019-08-21 | 20.08.2019 | 2019-08-20 14:35 | 2019-08-20 14:45 | 2019-08-20 15:33 | 54 | 163.296 | Арм500 ГОСТ 34028-2016 | 161.4 | 1567 | 165 | 13 | 2.2 | 2155 | 8.3 | 260 | 280 | 100 | 1538 | 1537 | 1538 | 9 | 27.216
30011727 | 180 | 2019-08-19 | 2019-08-21 | 20.08.2019 | 2019-08-20 15:25 | 2019-08-20 15:35 | 2019-08-20 16:24 | 54 | 163.296 | Арм500 ГОСТ 34028-2016 | 161.5 | 1572 | 165 | 13 | 2.2 | 2155 | 8.3 | 260 | 280 | 100 | 1542 | 1539 | 1540 | 9 | 27.216
30011727 | 180 | 2019-08-19 | 2019-08-21 | 20.08.2019 | 2019-08-20 16:15 | 2019-08-20 16:26 | 2019-08-20 17:13 | 52 | 157.248 | Арм500 ГОСТ 34028-2016 | 155.4 | 1570 | 165 | 13 | 2.2 | 2155 | 8.3 | 260 | 280 | 100 | 1543 | 1544 | 1543 | 8.666667 | 26.208
30011727 | 180 | 2019-08-19 | 2019-08-21 | 20.08.2019 | 2019-08-20 17:05 | 2019-08-20 17:15 | 2019-08-20 18:02 | 53 | 160.272 | Арм500 ГОСТ 34028-2016 | 158.4 | 1571 | 165 | 13 | 2.2 | 2155 | 8.3 | 260 | 280 | 100 | 1546 | 1547 | 1545 | 8.833333 | 26.712
30011727 | 180 | 2019-08-19 | 2019-08-21 | 20.08.2019 | 2019-08-20 17:55 | 2019-08-20 18:05 | 2019-08-20 18:51 | 52 | 157.248 | Арм500 ГОСТ 34028-2016 | 155.4 | 1571 | 165 | 13 | 2.2 | 2155 | 8.3 | 260 | 280 | 100 | 1547 | 1544 | 1546 | 8.666667 | 26.208
30011727 | 180 | 2019-08-19 | 2019-08-21 | 20.08.2019 | 2019-08-20 18:44 | 2019-08-20 18:54 | 2019-08-20 19:42 | 56 | 169.344 | Арм500 ГОСТ 34028-2016 | 167.5 | 1571 | 170 | 7 | 2.15 | 2150 | 8.6 | 270 | 260 | 100 | 1544 | 1541 | 1542 | 9.333333 | 28.224
30011727 | 180 | 2019-08-19 | 2019-08-21 | 20.08.2019 | 2019-08-20 19:35 | 2019-08-20 19:45 | 2019-08-20 20:33 | 54 | 163.296 | Арм500 ГОСТ 34028-2016 | 161.5 | 1571 | 170 | 7 | 2.1 | 2150 | 8.6 | 270 | 260 | 100 | 1546 | 1544 | 1541 | 9 | 27.216
30011727 | 180 | 2019-08-19 | 2019-08-21 | 20.08.2019 | 2019-08-20 20:26 | 2019-08-20 20:36 | 2019-08-20 21:24 | 55 | 166.32 | Арм500 ГОСТ 34028-2016 | 164.5 | 1571 | 170 | 7 | 2.1 | 2150 | 8.6 | 270 | 260 | 100 | 1544 | 1547 | 1544 | 9.166667 | 27.72
30011727 | 180 | 2019-08-19 | 2019-08-21 | 20.08.2019 | 2019-08-20 21:16 | 2019-08-20 21:26 | 2019-08-20 22:24 | 54 | 163.296 | Арм500 ГОСТ 34028-2016 | 162.4 | 1571 | 170 | 7 | 2.1 | 2150 | 8.6 | 270 | 260 | 100 | 1549 | 1546 | 1545 | 9 | 27.216
30011727 | 180 | 2019-08-19 | 2019-08-21 | 20.08.2019 | 2019-08-20 22:16 | 2019-08-20 22:26 | 2019-08-20 23:22 | 54 | 163.296 | Арм500 ГОСТ 34028-2016 | 161.5 | 1576 | 170 | 7 | 2.2 | 2150 | 8.6 | 270 | 260 | 100 | 1543 | 1545 | 1542 | 9 | 27.216
30011727 | 180 | 2019-08-19 | 2019-08-21 | 20.08.2019 | 2019-08-20 23:16 | 2019-08-20 23:26 | 2019-08-21 00:22 | 51 | 154.224 | Арм500 ГОСТ 34028-2016 | 152.4 | 1576 | 170 | 7 | 2.2 | 2150 | 8.6 | 270 | 260 | 100 | 1544 | 1549 | 1550 | 8.5 | 25.704
30011727 | 180 | 2019-08-19 | 2019-08-21 | 20.08.2019 | 2019-08-21 00:16 | 2019-08-21 00:26 | 2019-08-21 01:28 | 58 | 175.392 | Арм500 ГОСТ 34028-2016 | 173.6 | 1577 | 170 | 7 | 2.2 | 2150 | 8.6 | 270 | 260 | 100 | 1552 | 1554 | 1553 | 9.666667 | 29.232
30011727 | 180 | 2019-08-19 | 2019-08-21 | 20.08.2019 | 2019-08-21 01:21 | 2019-08-21 01:31 | 2019-08-21 02:29 | 53 | 160.272 | Арм500 ГОСТ 34028-2016 | 158.5 | 1578 | 170 | 7 | 2.1 | 2150 | 8.6 | 270 | 260 | 100 | 1551 | 1549 | 1547 | 8.833333 | 26.712
30011727 | 180 | 2019-08-19 | 2019-08-21 | 20.08.2019 | 2019-08-21 02:22 | 2019-08-21 02:32 | 2019-08-21 03:29 | 52 | 157.248 | Арм500 ГОСТ 34028-2016 | 155.4 | 1581 | 170 | 7 | 2.1 | 2150 | 8.6 | 270 | 260 | 100 | 1544 | 1543 | 1542 | 8.666667 | 26.208
30011727 | 180 | 2019-08-19 | 2019-08-21 | 21.08.2019 | 2019-08-21 03:23 | 2019-08-21 03:33 | 2019-08-21 04:33 | 56 | 169.344 | Арм500 ГОСТ 34028-2016 | 167.5 | 1577 | 170 | 7 | 2.1 | 2150 | 8.6 | 270 | 260 | 100 | 1549 | 1546 | 1548 | 9.333333 | 28.224
30011727 | 180 | 2019-08-19 | 2019-08-21 | 21.08.2019 | 2019-08-21 04:26 | 2019-08-21 04:36 | 2019-08-21 05:40 | 59 | 178.373 | Арм500 ГОСТ 34028-2016 | 181.4 | 1582 | 170 | 7 | 2.1 | 2150 | 8.6 | 270 | 260 | 100 | 1553 | 1554 | 1552 | 9.833333 | 29.72883
30012282 | 180 | 2019-08-29 | 2019-08-30 | 29.08.2019 | 2019-08-29 08:30 | 2019-08-29 08:37 | 2019-08-29 09:17 | 48 | 145.152 | 25Г2С ГОСТ 5781-82 | 143.4 | 1576 | 165 | 7 | 2.1 | 2155 | 8.3 | 200 | 220 | 80 | 1545 | 1543 | 1540 | 8 | 24.192
30012282 | 180 | 2019-08-29 | 2019-08-30 | 29.08.2019 | 2019-08-29 09:10 | 2019-08-29 09:18 | 2019-08-29 10:01 | 53 | 160.272 | 25Г2С ГОСТ 5781-82 | 158.5 | 1564 | 165 | 7 | 2.1 | 2155 | 8.3 | 200 | 220 | 80 | 1540 | 1538 | 1537 | 8.833333 | 26.712
30012282 | 180 | 2019-08-29 | 2019-08-30 | 29.08.2019 | 2019-08-29 09:55 | 2019-08-29 10:03 | 2019-08-29 10:47 | 54 | 163.296 | 25Г2С ГОСТ 5781-82 | 161.5 | 1566 | 165 | 7 | 2.1 | 2155 | 8.3 | 200 | 220 | 90 | 1534 | 1533 | 1530 | 9 | 27.216
30012282 | 180 | 2019-08-29 | 2019-08-30 | 29.08.2019 | 2019-08-29 10:39 | 2019-08-29 10:50 | 2019-08-29 11:35 | 51 | 154.224 | 25Г2С ГОСТ 5781-82 | 152.4 | 1567 | 165 | 7 | 2.1 | 2155 | 8.3 | 200 | 220 | 80 | 1532 | 1534 | 1531 | 8.5 | 25.704
30012282 | 180 | 2019-08-29 | 2019-08-30 | 29.08.2019 | 2019-08-29 11:30 | 2019-08-29 11:37 | 2019-08-29 12:25 | 54 | 163.296 | 25Г2С ГОСТ 5781-82 | 161.5 | 1566 | 165 | 7 | 2.1 | 2155 | 8.3 | 200 | 220 | 100 | 1542 | 1538 | 1535 | 9 | 27.216
30012282 | 180 | 2019-08-29 | 2019-08-30 | 29.08.2019 | 2019-08-29 12:20 | 2019-08-29 12:27 | 2019-08-29 13:12 | 52 | 157.248 | 25Г2С ГОСТ 5781-82 | 155.4 | 1563 | 165 | 7 | 2.1 | 2155 | 8.3 | 200 | 220 | 90 | 1530 | 1530 | 1527 | 8.666667 | 26.208
30012282 | 180 | 2019-08-29 | 2019-08-30 | 29.08.2019 | 2019-08-29 13:05 | 2019-08-29 13:14 | 2019-08-29 14:08 | 58 | 175.165 | 25Г2С ГОСТ 5781-82 | 173.9 | 1569 | 165 | 7 | 2.1 | 2155 | 8.3 | 200 | 220 | 90 | 1532 | 1534 | 1528 | 9.666667 | 29.19417
30012282 | 180 | 2019-08-29 | 2019-08-30 | 29.08.2019 | 2019-08-29 14:00 | 2019-08-29 14:10 | 2019-08-29 15:10 | 59 | 178.416 | 25Г2С ГОСТ 5781-82 | 176.6 | 1567 | 165 | 7 | 2.1 | 2155 | 8.3 | 200 | 220 | 90 | 1535 | 1534 | 1533 | 9.833333 | 29.736
30012282 | 180 | 2019-08-29 | 2019-08-30 | 29.08.2019 | 2019-08-29 15:02 | 2019-08-29 15:12 | 2019-08-29 16:06 | 51 | 154.224 | 25Г2С ГОСТ 5781-82 | 152.4 | 1567 | 165 | 7 | 2.1 | 2155 | 8.3 | 200 | 220 | 90 | 1534 | 1535 | 1532 | 8.5 | 25.704
30012282 | 180 | 2019-08-29 | 2019-08-30 | 29.08.2019 | 2019-08-29 16:00 | 2019-08-29 16:08 | 2019-08-29 17:03 | 55 | 166.32 | 25Г2С ГОСТ 5781-82 | 164.5 | 1567 | 165 | 7 | 2.1 | 2155 | 8.3 | 200 | 220 | 90 | 1531 | 1532 | 1533 | 9.166667 | 27.72
30012282 | 180 | 2019-08-29 | 2019-08-30 | 29.08.2019 | 2019-08-29 17:00 | 2019-08-29 17:05 | 2019-08-29 18:04 | 55 | 166.018 | 25Г2С ГОСТ 5781-82 | 168.5 | 1569 | 165 | 13 | 2.1 | 2155 | 8.3 | 200 | 220 | 90 | 1540 | 1539 | 1536 | 9.166667 | 27.66967
30012282 | 180 | 2019-08-31 | 2019-09-03 | 01.09.2019 | 2019-09-01 09:15 | 2019-09-01 09:22 | 2019-09-01 10:02 | 47 | 142.128 | Арм500 ГОСТ 34028-2016 | 141.2 | 1589 | 165 | 7 | 2.1 | 2155 | 8.3 | 250 | 280 | 90 | 1553 | 1557 | 1555 | 7.833333 | 23.688
30012282 | 180 | 2019-08-31 | 2019-09-03 | 01.09.2019 | 2019-09-01 10:00 | 2019-09-01 10:04 | 2019-09-01 10:55 | 56 | 169.142 | Арм500 ГОСТ 34028-2016 | 167.3 | 1581 | 165 | 7 | 2 | 2155 | 8.3 | 250 | 280 | 90 | 1544 | 1541 | 1543 | 9.333333 | 28.19033
30012282 | 180 | 2019-08-31 | 2019-09-03 | 01.09.2019 | 2019-09-01 10:55 | 2019-09-01 10:59 | 2019-09-01 11:48 | 54 | 163.296 | Арм500 ГОСТ 34028-2016 | 161.5 | 1579 | 165 | 7 | 2 | 2155 | 8.3 | 250 | 280 | 90 | 1544 | 1545 | 1546 | 9 | 27.216
30012282 | 180 | 2019-08-31 | 2019-09-03 | 01.09.2019 | 2019-09-01 11:45 | 2019-09-01 11:50 | 2019-09-01 12:36 | 52 | 157.248 | Арм500 ГОСТ 34028-2016 | 155.4 | 1579 | 165 | 7 | 2.1 | 2155 | 8.3 | 250 | 280 | 90 | 1540 | 1538 | 1540 | 8.666667 | 26.208
30012282 | 180 | 2019-08-31 | 2019-09-03 | 01.09.2019 | 2019-09-01 12:30 | 2019-09-01 12:38 | 2019-09-01 13:25 | 53 | 160.272 | Арм500 ГОСТ 34028-2016 | 158.5 | 1582 | 165 | 7 | 2.1 | 2155 | 8.3 | 250 | 280 | 90 | 1543 | 1545 | 1547 | 8.833333 | 26.712
30012282 | 180 | 2019-08-31 | 2019-09-03 | 01.09.2019 | 2019-09-01 13:20 | 2019-09-01 13:27 | 2019-09-01 14:15 | 53 | 160.272 | Арм500 ГОСТ 34028-2016 | 158.5 | 1575 | 165 | 7 | 2.1 | 2155 | 8.3 | 250 | 280 | 90 | 1546 | 1544 | 1546 | 8.833333 | 26.712
30012282 | 180 | 2019-08-31 | 2019-09-03 | 01.09.2019 | 2019-09-01 14:10 | 2019-09-01 14:16 | 2019-09-01 15:02 | 50 | 151.2 | Арм500 ГОСТ 34028-2016 | 148.4 | 1574 | 165 | 7 | 2.1 | 2155 | 8.3 | 250 | 280 | 90 | 1545 | 1546 | 1545 | 8.333333 | 25.2
30012282 | 180 | 2019-08-31 | 2019-09-03 | 01.09.2019 | 2019-09-01 15:00 | 2019-09-01 15:05 | 2019-09-01 15:49 | 54 | 163.296 | Арм500 ГОСТ 34028-2016 | 161.5 | 1576 | 165 | 7 | 2.2 | 2155 | 8.3 | 250 | 280 | 90 | 1548 | 1552 | 1551 | 9 | 27.216
30012282 | 180 | 2019-08-31 | 2019-09-03 | 01.09.2019 | 2019-09-01 15:45 | 2019-09-01 15:51 | 2019-09-01 16:33 | 50 | 151.2 | Арм500 ГОСТ 34028-2016 | 149.4 | 1568 | 165 | 7 | 2.2 | 2155 | 8.3 | 250 | 280 | 90 | 1548 | 1545 | 1544 | 8.333333 | 25.2
30012282 | 180 | 2019-08-31 | 2019-09-03 | 01.09.2019 | 2019-09-01 16:30 | 2019-09-01 16:36 | 2019-09-01 17:21 | 55 | 166.32 | Арм500 ГОСТ 34028-2016 | 164.5 | 1569 | 165 | 7 | 2.2 | 2155 | 8.3 | 250 | 280 | 90 | 1547 | 1545 | 1544 | 9.166667 | 27.72
30012282 | 180 | 2019-08-31 | 2019-09-03 | 01.09.2019 | 2019-09-01 17:20 | 2019-09-01 17:24 | 2019-09-01 18:10 | 54 | 163.296 | Арм500 ГОСТ 34028-2016 | 161.5 | 1568 | 165 | 7 | 2.2 | 2155 | 8.3 | 250 | 280 | 90 | 1541 | 1542 | 1544 | 9 | 27.216
30012282 | 180 | 2019-08-31 | 2019-09-03 | 01.09.2019 | 2019-09-01 18:05 | 2019-09-01 18:12 | 2019-09-01 19:00 | 55 | 166.32 | Арм500 ГОСТ 34028-2016 | 164.5 | 1569 | 165 | 7 | 2.1 | 2155 | 8.3 | 250 | 280 | 90 | 1543 | 1540 | 1541 | 9.166667 | 27.72
30012282 | 180 | 2019-08-31 | 2019-09-03 | 01.09.2019 | 2019-09-01 18:55 | 2019-09-01 19:02 | 2019-09-01 19:44 | 50 | 151.2 | Арм500 ГОСТ 34028-2016 | 149.4 | 1570 | 165 | 7 | 2.1 | 2155 | 8.3 | 250 | 280 | 90 | 1543 | 1541 | 1543 | 8.333333 | 25.2
30012282 | 180 | 2019-08-31 | 2019-09-03 | 01.09.2019 | 2019-09-01 19:36 | 2019-09-01 19:46 | 2019-09-01 20:32 | 53 | 160.272 | Арм500 ГОСТ 34028-2016 | 158.5 | 1570 | 180 | 7 | 2.2 | 2150 | 8.3 | 260 | 280 | 90 | 1546 | 1544 | 1543 | 8.833333 | 26.712
30012282 | 180 | 2019-08-31 | 2019-09-03 | 01.09.2019 | 2019-09-01 20:25 | 2019-09-01 20:35 | 2019-09-01 21:16 | 49 | 148.176 | Арм500 ГОСТ 34028-2016 | 146.4 | 1570 | 180 | 7 | 2.2 | 2150 | 8.3 | 280 | 260 | 90 | 1542 | 1540 | 1542 | 8.166667 | 24.696
30012282 | 180 | 2019-08-31 | 2019-09-03 | 01.09.2019 | 2019-09-01 21:08 | 2019-09-01 21:18 | 2019-09-01 22:10 | 54 | 162.742 | Арм500 ГОСТ 34028-2016 | 161.6 | 1570 | 180 | 7 | 2.2 | 2150 | 8.3 | 260 | 280 | 90 | 1544 | 1542 | 1539 | 9 | 27.12367
30012282 | 180 | 2019-08-31 | 2019-09-03 | 01.09.2019 | 2019-09-01 22:02 | 2019-09-01 22:12 | 2019-09-01 23:09 | 54 | 163.296 | Арм500 ГОСТ 34028-2016 | 161.5 | 1574 | 180 | 7 | 2.2 | 2150 | 8.3 | 260 | 280 | 90 | 1535 | 1538 | 1536 | 9 | 27.216
30012282 | 180 | 2019-08-31 | 2019-09-03 | 01.09.2019 | 2019-09-01 23:00 | 2019-09-01 23:11 | 2019-09-02 00:06 | 54 | 163.296 | Арм500 ГОСТ 34028-2016 | 161.5 | 1579 | 180 | 7 | 2.2 | 2150 | 8.3 | 260 | 280 | 90 | 1540 | 1541 | 1538 | 9 | 27.216
30012282 | 180 | 2019-08-31 | 2019-09-03 | 01.09.2019 | 2019-09-02 | 2019-09-02 00:08 | 2019-09-02 00:58 | 48 | 145.152 | Арм500 ГОСТ 34028-2016 | 143.3 | 1580 | 180 | 7 | 2.2 | 2150 | 8.3 | 260 | 280 | 90 | 1547 | 1549 | 1550 | 8 | 24.192
30012282 | 180 | 2019-08-31 | 2019-09-03 | 01.09.2019 | 2019-09-02 00:50 | 2019-09-02 01:00 | 2019-09-02 01:55 | 55 | 166.32 | Арм500 ГОСТ 34028-2016 | 164.5 | 1579 | 180 | 7 | 2.2 | 2150 | 8.3 | 260 | 280 | 90 | 1554 | 1555 | 1552 | 9.166667 | 27.72
30012282 | 180 | 2019-08-31 | 2019-09-03 | 01.09.2019 | 2019-09-02 01:48 | 2019-09-02 01:58 | 2019-09-02 02:50 | 51 | 154.224 | Арм500 ГОСТ 34028-2016 | 152.4 | 1576 | 180 | 7 | 2.3 | 2150 | 8.3 | 260 | 280 | 90 | 1555 | 1550 | 1549 | 8.5 | 25.704
30012282 | 180 | 2019-08-31 | 2019-09-03 | 02.09.2019 | 2019-09-02 02:42 | 2019-09-02 02:52 | 2019-09-02 03:48 | 56 | 169.344 | Арм500 ГОСТ 34028-2016 | 167.5 | 1576 | 180 | 7 | 2.3 | 2150 | 8.3 | 260 | 280 | 90 | 1551 | 1548 | 1547 | 9.333333 | 28.224
30012282 | 180 | 2019-08-31 | 2019-09-03 | 02.09.2019 | 2019-09-02 03:42 | 2019-09-02 03:52 | 2019-09-02 04:42 | 52 | 157.248 | Арм500 ГОСТ 34028-2016 | 155.4 | 1576 | 180 | 7 | 2.3 | 2150 | 8.3 | 260 | 280 | 90 | 1545 | 1546 | 1547 | 8.666667 | 26.208
30012282 | 180 | 2019-08-31 | 2019-09-03 | 02.09.2019 | 2019-09-02 04:35 | 2019-09-02 04:45 | 2019-09-02 05:41 | 56 | 169.344 | Арм500 ГОСТ 34028-2016 | 167.5 | 1575 | 180 | 7 | 2.3 | 2150 | 8.3 | 260 | 280 | 90 | 1552 | 1551 | 1550 | 9.333333 | 28.224
30012282 | 180 | 2019-08-31 | 2019-09-03 | 02.09.2019 | 2019-09-02 05:33 | 2019-09-02 05:43 | 2019-09-02 06:41 | 58 | 175.392 | Арм500 ГОСТ 34028-2016 | 173.6 | 1576 | 180 | 7 | 2.3 | 2150 | 8.3 | 260 | 280 | 90 | 1543 | 1542 | 1540 | 9.666667 | 29.232
30012282 | 180 | 2019-08-31 | 2019-09-03 | 02.09.2019 | 2019-09-02 06:33 | 2019-09-02 06:43 | 2019-09-02 07:36 | 52 | 157.248 | Арм500 ГОСТ 34028-2016 | 155.4 | 1575 | 175 | 13 | 2.3 | 2155 | 8.5 | 290 | 310 | 105 | 1547 | 1548 | 1547 | 8.666667 | 26.208
30012282 | 180 | 2019-08-31 | 2019-09-03 | 02.09.2019 | 2019-09-02 07:26 | 2019-09-02 07:38 | 2019-09-02 08:32 | 53 | 160.272 | Арм500 ГОСТ 34028-2016 | 158.4 | 1575 | 175 | 13 | 2.3 | 2150 | 8.5 | 290 | 320 | 95 | 1550 | 1551 | 1548 | 8.833333 | 26.712
30012282 | 180 | 2019-08-31 | 2019-09-03 | 02.09.2019 | 2019-09-02 08:26 | 2019-09-02 08:35 | 2019-09-02 09:30 | 54 | 163.296 | Арм500 ГОСТ 34028-2016 | 161.5 | 1574 | 180 | 13 | 2.2 | 2155 | 8.3 | 290 | 320 | 95 | 1549 | 1548 | 1547 | 9 | 27.216
30012282 | 180 | 2019-08-31 | 2019-09-03 | 02.09.2019 | 2019-09-02 09:29 | 2019-09-02 09:37 | 2019-09-02 10:27 | 53 | 160.272 | Арм500 ГОСТ 34028-2016 | 158.5 | 1574 | 180 | 13 | 2.3 | 2155 | 8.5 | 290 | 320 | 95 | 1549 | 1550 | 1551 | 8.833333 | 26.712
30012282 | 180 | 2019-08-31 | 2019-09-03 | 02.09.2019 | 2019-09-02 10:19 | 2019-09-02 10:30 | 2019-09-02 11:25 | 56 | 169.143 | Арм500 ГОСТ 34028-2016 | 171.8 | 1576 | 175 | 13 | 2.3 | 2155 | 8.3 | 290 | 320 | 95 | 1552 | 1553 | 1550 | 9.333333 | 28.1905
30012282 | 180 | 2019-08-31 | 2019-09-03 | 02.09.2019 | 2019-09-02 12:40 | 2019-09-02 12:43 | 2019-09-02 13:22 | 48 | 145.152 | Арм500 ГОСТ 34028-2016 | 144.3 | 1584 | 165 | 7 | 2.1 | 2155 | 8.3 | 270 | 290 | 95 | 1557 | 1561 | 1563 | 8 | 24.192
30012282 | 180 | 2019-08-31 | 2019-09-03 | 02.09.2019 | 2019-09-02 13:20 | 2019-09-02 13:25 | 2019-09-02 14:12 | 56 | 169.344 | Арм500 ГОСТ 34028-2016 | 167.5 | 1571 | 165 | 7 | 2.1 | 2155 | 8.3 | 270 | 290 | 95 | 1555 | 1552 | 1551 | 9.333333 | 28.224
30012282 | 180 | 2019-08-31 | 2019-09-03 | 02.09.2019 | 2019-09-02 14:10 | 2019-09-02 14:14 | 2019-09-02 15:00 | 56 | 169.344 | Арм500 ГОСТ 34028-2016 | 167.5 | 1567 | 165 | 7 | 2.1 | 2155 | 8.3 | 270 | 290 | 95 | 1549 | 1546 | 1544 | 9.333333 | 28.224
30012282 | 180 | 2019-08-31 | 2019-09-03 | 02.09.2019 | 2019-09-02 15:00 | 2019-09-02 15:05 | 2019-09-02 15:50 | 54 | 162.49 | Арм500 ГОСТ 34028-2016 | 161.2 | 1565 | 165 | 7 | 2.1 | 2155 | 8.3 | 290 | 320 | 100 | 1540 | 1538 | 1544 | 9 | 27.08167
30012282 | 180 | 2019-08-31 | 2019-09-03 | 02.09.2019 | 2019-09-02 15:55 | 2019-09-02 15:58 | 2019-09-02 16:53 | 55 | 166.32 | Арм500 ГОСТ 34028-2016 | 164.5 | 1568 | 165 | 7 | 2.1 | 2155 | 8.3 | 290 | 320 | 100 | 1543 | 1538 | 1537 | 9.166667 | 27.72
30012282 | 180 | 2019-08-31 | 2019-09-03 | 02.09.2019 | 2019-09-02 16:55 | 2019-09-02 16:58 | 2019-09-02 17:47 | 52 | 157.248 | Арм500 ГОСТ 34028-2016 | 155.6 | 1568 | 165 | 7 | 2.1 | 2155 | 8.3 | 290 | 320 | 100 | 1543 | 1544 | 1545 | 8.666667 | 26.208
30012282 | 180 | 2019-08-31 | 2019-09-03 | 02.09.2019 | 2019-09-02 17:45 | 2019-09-02 17:49 | 2019-09-02 18:36 | 54 | 163.296 | Арм500 ГОСТ 34028-2016 | 161.5 | 1568 | 165 | 7 | 2.1 | 2155 | 8.3 | 290 | 320 | 100 | 1546 | 1545 | 1544 | 9 | 27.216
30012282 | 180 | 2019-08-31 | 2019-09-03 | 02.09.2019 | 2019-09-02 18:30 | 2019-09-02 18:38 | 2019-09-02 19:28 | 55 | 166.32 | Арм500 ГОСТ 34028-2016 | 164.5 | 1565 | 165 | 7 | 1.9 | 2155 | 8.3 | 290 | 320 | 100 | 1545 | 1544 | 1541 | 9.166667 | 27.72
30012282 | 180 | 2019-08-31 | 2019-09-03 | 02.09.2019 | 2019-09-02 19:20 | 2019-09-02 19:30 | 2019-09-02 20:19 | 55 | 166.32 | Арм500 ГОСТ 34028-2016 | 164.5 | 1567 | 180 | 7 | 2.1 | 2150 | 8.3 | 260 | 280 | 90 | 1542 | 1541 | 1543 | 9.166667 | 27.72
30012282 | 180 | 2019-08-31 | 2019-09-03 | 02.09.2019 | 2019-09-02 20:12 | 2019-09-02 20:22 | 2019-09-02 21:09 | 54 | 163.296 | Арм500 ГОСТ 34028-2016 | 161.5 | 1564 | 180 | 7 | 2.1 | 2150 | 8.3 | 260 | 280 | 90 | 1538 | 1536 | 1537 | 9 | 27.216
30012282 | 180 | 2019-08-31 | 2019-09-03 | 02.09.2019 | 2019-09-02 21:00 | 2019-09-02 21:10 | 2019-09-02 22:01 | 55 | 166.32 | Арм500 ГОСТ 34028-2016 | 164.5 | 1568 | 180 | 7 | 2.1 | 2150 | 8.3 | 260 | 280 | 90 | 1542 | 1543 | 1544 | 9.166667 | 27.72
30012282 | 180 | 2019-08-31 | 2019-09-03 | 02.09.2019 | 2019-09-02 21:53 | 2019-09-02 22:03 | 2019-09-02 22:51 | 53 | 160.272 | Арм500 ГОСТ 34028-2016 | 158.5 | 1567 | 180 | 7 | 2.2 | 2150 | 8.3 | 260 | 280 | 90 | 1541 | 1540 | 1539 | 8.833333 | 26.712
30012282 | 180 | 2019-08-31 | 2019-09-03 | 02.09.2019 | 2019-09-02 22:44 | 2019-09-02 22:54 | 2019-09-02 23:44 | 57 | 172.368 | Арм500 ГОСТ 34028-2016 | 170.5 | 1568 | 180 | 7 | 2.2 | 2150 | 8.3 | 260 | 280 | 90 | 1545 | 1544 | 1545 | 9.5 | 28.728
30012282 | 180 | 2019-08-31 | 2019-09-03 | 02.09.2019 | 2019-09-02 23:38 | 2019-09-02 23:48 | 2019-09-03 00:36 | 54 | 163.296 | Арм500 ГОСТ 34028-2016 | 161.5 | 1568 | 180 | 7 | 2.2 | 2150 | 8.3 | 260 | 280 | 90 | 1544 | 1543 | 1546 | 9 | 27.216
30012282 | 180 | 2019-08-31 | 2019-09-03 | 02.09.2019 | 2019-09-03 00:29 | 2019-09-03 00:39 | 2019-09-03 01:26 | 51 | 154.224 | Арм500 ГОСТ 34028-2016 | 152.4 | 1580 | 180 | 7 | 2.2 | 2150 | 8.3 | 260 | 280 | 90 | 1545 | 1543 | 1540 | 8.5 | 25.704
30012282 | 180 | 2019-08-31 | 2019-09-03 | 02.09.2019 | 2019-09-03 01:19 | 2019-09-03 01:29 | 2019-09-03 02:16 | 51 | 154.224 | Арм500 ГОСТ 34028-2016 | 152.4 | 1588 | 180 | 7 | 2.2 | 2150 | 8.3 | 260 | 280 | 90 | 1541 | 1540 | 1541 | 8.5 | 25.704
30012282 | 180 | 2019-08-31 | 2019-09-03 | 02.09.2019 | 2019-09-03 02:10 | 2019-09-03 02:20 | 2019-09-03 03:08 | 54 | 162.893 | Арм500 ГОСТ 34028-2016 | 161 | 1567 | 180 | 7 | 2.2 | 2150 | 8.3 | 260 | 280 | 90 | 1540 | 1547 | 1539 | 9 | 27.14883
30012282 | 180 | 2019-08-31 | 2019-09-03 | 03.09.2019 | 2019-09-03 03:03 | 2019-09-03 03:13 | 2019-09-03 04:02 | 54 | 163.296 | Арм500 ГОСТ 34028-2016 | 161.5 | 1570 | 180 | 7 | 2.2 | 2150 | 8.3 | 260 | 280 | 90 | 1541 | 1543 | 1542 | 9 | 27.216
30012282 | 180 | 2019-08-31 | 2019-09-03 | 03.09.2019 | 2019-09-03 03:54 | 2019-09-03 04:04 | 2019-09-03 04:51 | 52 | 157.248 | Арм500 ГОСТ 34028-2016 | 155.4 | 1570 | 180 | 7 | 2.2 | 2150 | 8.3 | 260 | 280 | 90 | 1544 | 1546 | 1545 | 8.666667 | 26.208
30012282 | 180 | 2019-08-31 | 2019-09-03 | 03.09.2019 | 2019-09-03 04:44 | 2019-09-03 04:54 | 2019-09-03 05:44 | 55 | 166.32 | Арм500 ГОСТ 34028-2016 | 164.5 | 1569 | 180 | 7 | 2.2 | 2150 | 8.3 | 260 | 280 | 90 | 1546 |  |  | 9.166667 | 27.72
30012282 | 180 | 2019-08-31 | 2019-09-03 | 03.09.2019 | 2019-09-03 05:35 | 2019-09-03 05:46 | 2019-09-03 06:33 | 53 | 160.272 | Арм500 ГОСТ 34028-2016 | 158.5 | 1567 | 165 | 7 | 2.1 | 2155 | 8.3 | 290 | 320 | 100 | 1540 | 1539 | 1542 | 8.833333 | 26.712
30012282 | 180 | 2019-08-31 | 2019-09-03 | 03.09.2019 | 2019-09-03 06:25 | 2019-09-03 06:35 | 2019-09-03 07:25 | 53 | 157.953 | Арм500 ГОСТ 34028-2016 | 156.1 | 1573 | 165 | 7 | 2.1 | 2155 | 8.3 | 290 | 320 | 100 | 1543 | 1542 | 1541 | 8.833333 | 26.3255
30012282 | 180 | 2019-08-31 | 2019-09-03 | 03.09.2019 | 2019-09-03 09:20 | 2019-09-03 09:30 | 2019-09-03 10:15 | 49 | 148.176 | Арм500 ГОСТ 34028-2016 | 146.3 | 1582 | 165 | 7 | 2.1 | 2155 | 8.3 | 290 | 320 | 100 | 1553 | 1550 | 1550 | 8.166667 | 24.696
30012282 | 180 | 2019-08-31 | 2019-09-03 | 03.09.2019 | 2019-09-03 10:05 | 2019-09-03 10:16 | 2019-09-03 11:10 | 52 | 157.248 | Арм500 ГОСТ 34028-2016 | 155.4 | 1580 | 165 | 7 | 2.1 | 2155 | 8.3 | 290 | 320 | 100 | 1550 | 1549 | 1549 | 8.666667 | 26.208
30012282 | 180 | 2019-08-31 | 2019-09-03 | 03.09.2019 | 2019-09-03 11:00 | 2019-09-03 11:12 | 2019-09-03 11:58 | 50 | 151.2 | Арм500 ГОСТ 34028-2016 | 149.4 | 1572 | 165 | 7 | 2.1 | 2155 | 8.3 | 290 | 320 | 100 | 1543 | 1541 | 1542 | 8.333333 | 25.2
30012282 | 180 | 2019-08-31 | 2019-09-03 | 03.09.2019 | 2019-09-03 11:50 | 2019-09-03 11:59 | 2019-09-03 12:45 | 55 | 166.32 | Арм500 ГОСТ 34028-2016 | 164.5 | 1576 | 165 | 7 | 2.1 | 2155 | 8.3 | 290 | 320 | 100 | 1545 | 1544 | 1544 | 9.166667 | 27.72
30012282 | 180 | 2019-08-31 | 2019-09-03 | 03.09.2019 | 2019-09-03 12:35 | 2019-09-03 12:47 | 2019-09-03 13:30 | 48 | 145.152 | Арм500 ГОСТ 34028-2016 | 143.3 | 1577 | 165 | 7 | 2.1 | 2155 | 8.3 | 290 | 320 | 100 | 1538 | 1536 | 1540 | 8 | 24.192
30012282 | 180 | 2019-08-31 | 2019-09-03 | 03.09.2019 | 2019-09-03 13:25 | 2019-09-03 13:34 | 2019-09-03 14:18 | 54 | 163.296 | Арм500 ГОСТ 34028-2016 | 161.5 | 1576 | 165 | 7 | 2.1 | 2155 | 8.3 | 290 | 320 | 100 | 1550 | 1549 | 1549 | 9 | 27.216
30012282 | 180 | 2019-08-31 | 2019-09-03 | 03.09.2019 | 2019-09-03 14:10 | 2019-09-03 14:20 | 2019-09-03 15:08 | 53 | 160.272 | Арм500 ГОСТ 34028-2016 | 158.5 | 1574 | 165 | 7 | 2.1 | 2155 | 8.3 | 290 | 320 | 100 | 1550 | 1549 | 1547 | 8.833333 | 26.712
30012282 | 180 | 2019-08-31 | 2019-09-03 | 03.09.2019 | 2019-09-03 15:00 | 2019-09-03 15:09 | 2019-09-03 15:57 | 56 | 169.344 | Арм500 ГОСТ 34028-2016 | 167.5 | 1574 | 165 | 7 | 2.1 | 2155 | 8.3 | 290 | 320 | 100 | 1547 | 1544 | 1542 | 9.333333 | 28.224
30012282 | 180 | 2019-08-31 | 2019-09-03 | 03.09.2019 | 2019-09-03 15:50 | 2019-09-03 16:00 | 2019-09-03 16:45 | 52 | 157.248 | Арм500 ГОСТ 34028-2016 | 155.4 | 1572 | 165 | 7 | 2.1 | 2155 | 8.3 | 290 | 320 | 100 | 1544 | 1545 | 1545 | 8.666667 | 26.208
30012282 | 180 | 2019-08-31 | 2019-09-03 | 03.09.2019 | 2019-09-03 16:40 | 2019-09-03 16:48 | 2019-09-03 17:30 | 53 | 160.272 | Арм500 ГОСТ 34028-2016 | 158.5 | 1574 | 165 | 7 | 2.1 | 2155 | 8.3 | 290 | 320 | 100 | 1542 | 1540 | 1542 | 8.833333 | 26.712
30012282 | 180 | 2019-08-31 | 2019-09-03 | 03.09.2019 | 2019-09-03 17:25 | 2019-09-03 17:33 | 2019-09-03 18:22 | 54 | 163.296 | Арм500 ГОСТ 34028-2016 | 161.5 | 1572 | 165 | 7 | 2.1 | 2155 | 8.3 | 290 | 320 | 100 | 1544 | 1542 | 1542 | 9 | 27.216
30012282 | 180 | 2019-08-31 | 2019-09-03 | 03.09.2019 | 2019-09-03 18:20 | 2019-09-03 18:24 | 2019-09-03 19:13 | 57 | 172.368 | Арм500 ГОСТ 34028-2016 | 170.6 | 1573 | 165 | 7 | 2.2 | 2155 | 8.6 | 290 | 320 | 105 | 1544 | 1544 | 1546 | 9.5 | 28.728
30012282 | 180 | 2019-08-31 | 2019-09-03 | 03.09.2019 | 2019-09-03 19:10 | 2019-09-03 19:15 | 2019-09-03 20:01 | 54 | 163.296 | Арм500 ГОСТ 34028-2016 | 161.5 | 1573 | 165 | 7 | 2.2 | 2155 | 8.6 | 290 | 320 | 105 | 1545 | 1545 | 1545 | 9 | 27.216
30012282 | 180 | 2019-08-31 | 2019-09-03 | 03.09.2019 | 2019-09-03 20:00 | 2019-09-03 20:04 | 2019-09-03 20:49 | 54 | 163.296 | Арм500 ГОСТ 34028-2016 | 161.5 | 1572 | 165 | 7 | 2.2 | 2155 | 8.6 | 290 | 320 | 105 | 1546 | 1550 | 1549 | 9 | 27.216
30012282 | 180 | 2019-08-31 | 2019-09-03 | 03.09.2019 | 2019-09-03 20:45 | 2019-09-03 20:52 | 2019-09-03 21:37 | 51 | 154.224 | Арм500 ГОСТ 34028-2016 | 152.4 | 1568 | 165 | 7 | 2.2 | 2155 | 8.6 | 290 | 320 | 105 | 1547 | 1544 | 1542 | 8.5 | 25.704
30012282 | 180 | 2019-08-31 | 2019-09-03 | 03.09.2019 | 2019-09-03 21:35 | 2019-09-03 21:41 | 2019-09-03 22:24 | 54 | 163.296 | Арм500 ГОСТ 34028-2016 | 161.5 | 1570 | 165 | 7 | 2.2 | 2155 | 8.6 | 290 | 320 | 105 | 1546 | 1549 | 1547 | 9 | 27.216
30012282 | 180 | 2019-08-31 | 2019-09-03 | 03.09.2019 | 2019-09-03 22:25 | 2019-09-03 22:28 | 2019-09-03 23:12 | 54 | 163.296 | Арм500 ГОСТ 34028-2016 | 161.5 | 1571 | 165 | 7 | 2.2 | 2155 | 8.6 | 290 | 320 | 105 | 1548 | 1546 | 1546 | 9 | 27.216
30012282 | 180 | 2019-08-31 | 2019-09-03 | 03.09.2019 | 2019-09-03 23:10 | 2019-09-03 23:15 | 2019-09-03 23:58 | 53 | 157.507 | Арм500 ГОСТ 34028-2016 | 161 | 1572 | 165 | 7 | 2.2 | 2155 | 8.6 | 290 | 320 | 105 | 1547 | 1545 | 1546 | 8.833333 | 26.25117
30012282 | 180 | 2019-09-04 | 2019-09-09 | 06.09.2019 | 2019-09-06 07:44 | 2019-09-06 07:54 | 2019-09-06 08:35 | 49 | 148.176 | Арм500 ГОСТ 34028-2016 | 147.3 | 1588 | 165 | 7 | 2 | 2150 | 8.5 | 260 | 280 | 95 | 1556 | 1557 | 1558 | 8.166667 | 24.696
30012282 | 180 | 2019-09-04 | 2019-09-09 | 06.09.2019 | 2019-09-06 08:27 | 2019-09-06 08:37 | 2019-09-06 09:25 | 56 | 169.344 | Арм500 ГОСТ 34028-2016 | 167.5 | 1580 | 165 | 7 | 2 | 2150 | 8.5 | 260 | 280 | 95 | 1545 | 1543 | 1539 | 9.333333 | 28.224
30012282 | 180 | 2019-09-04 | 2019-09-09 | 06.09.2019 | 2019-09-06 09:18 | 2019-09-06 09:28 | 2019-09-06 10:20 | 53 | 160.272 | Арм500 ГОСТ 34028-2016 | 158.5 | 1578 | 165 | 7 | 1.8 | 2150 | 8.5 | 260 | 280 | 90 | 1537 | 1539 | 1538 | 8.833333 | 26.712
30012282 | 180 | 2019-09-04 | 2019-09-09 | 06.09.2019 | 2019-09-06 10:13 | 2019-09-06 10:23 | 2019-09-06 11:21 | 59 | 178.416 | Арм500 ГОСТ 34028-2016 | 176.6 | 1583 | 165 | 7 | 1.9 | 2150 | 8.5 | 260 | 280 | 90 | 1546 | 1548 | 1549 | 9.833333 | 29.736
30012282 | 180 | 2019-09-04 | 2019-09-09 | 06.09.2019 | 2019-09-06 11:13 | 2019-09-06 11:23 | 2019-09-06 12:17 | 55 | 166.32 | Арм500 ГОСТ 34028-2016 | 164.5 | 1580 | 165 | 7 | 2.1 | 2150 | 8.5 | 260 | 280 | 90 | 1545 | 1536 | 1536 | 9.166667 | 27.72
30012282 | 180 | 2019-09-04 | 2019-09-09 | 06.09.2019 | 2019-09-06 12:09 | 2019-09-06 12:19 | 2019-09-06 13:03 | 52 | 157.248 | Арм500 ГОСТ 34028-2016 | 155.5 | 1581 | 165 | 7 | 2.2 | 2150 | 8.5 | 260 | 280 | 90 | 1544 | 1547 | 1551 | 8.666667 | 26.208
30012282 | 180 | 2019-09-04 | 2019-09-09 | 06.09.2019 | 2019-09-06 12:56 | 2019-09-06 13:06 | 2019-09-06 13:54 | 52 | 157.248 | Арм500 ГОСТ 34028-2016 | 155.5 | 1580 | 165 | 7 | 2.2 | 2150 | 8.5 | 260 | 280 | 90 | 1553 | 1550 | 1549 | 8.666667 | 26.208
30012282 | 180 | 2019-09-04 | 2019-09-09 | 06.09.2019 | 2019-09-06 13:47 | 2019-09-06 13:57 | 2019-09-06 14:46 | 55 | 166.32 | Арм500 ГОСТ 34028-2016 | 164.5 | 1580 | 165 | 7 | 2.2 | 2150 | 8.3 | 260 | 280 | 90 | 1545 | 1549 | 1551 | 9.166667 | 27.72
30012282 | 180 | 2019-09-04 | 2019-09-09 | 06.09.2019 | 2019-09-06 14:41 | 2019-09-06 14:51 | 2019-09-06 15:40 | 55 | 166.32 | Арм500 ГОСТ 34028-2016 | 164.5 | 1580 | 165 | 7 | 2.2 | 2150 | 8.5 | 260 | 280 | 90 | 1560 | 1556 | 1560 | 9.166667 | 27.72
30012282 | 180 | 2019-09-04 | 2019-09-09 | 06.09.2019 | 2019-09-06 15:33 | 2019-09-06 15:43 | 2019-09-06 16:34 | 55 | 166.32 | Арм500 ГОСТ 34028-2016 | 164.5 | 1582 | 165 | 7 | 2.2 | 2150 | 8.5 | 260 | 280 | 90 | 1551 | 1548 | 1549 | 9.166667 | 27.72
30012282 | 180 | 2019-09-04 | 2019-09-09 | 06.09.2019 | 2019-09-06 16:27 | 2019-09-06 16:37 | 2019-09-06 17:25 | 55 | 166.32 | Арм500 ГОСТ 34028-2016 | 164.5 | 1575 | 165 | 7 | 2.2 | 2150 | 8.5 | 260 | 280 | 90 | 1551 | 1552 | 1550 | 9.166667 | 27.72
30012282 | 180 | 2019-09-04 | 2019-09-09 | 06.09.2019 | 2019-09-06 17:18 | 2019-09-06 17:28 | 2019-09-06 18:16 | 54 | 163.296 | Арм500 ГОСТ 34028-2016 | 161.5 | 1576 | 165 | 7 | 2.2 | 2150 | 8.5 | 260 | 280 | 90 | 1549 | 1545 | 1549 | 9 | 27.216
30012282 | 180 | 2019-09-04 | 2019-09-09 | 06.09.2019 | 2019-09-06 18:15 | 2019-09-06 18:19 | 2019-09-06 19:13 | 55 | 166.32 | Арм500 ГОСТ 34028-2016 | 164.9 | 1582 | 165 | 7 | 2.1 | 2155 | 8.3 | 260 | 300 | 100 | 1541 | 1537 | 1536 | 9.166667 | 27.72
30012282 | 180 | 2019-09-04 | 2019-09-09 | 06.09.2019 | 2019-09-06 19:10 | 2019-09-06 19:15 | 2019-09-06 20:17 | 58 | 175.392 | Арм500 ГОСТ 34028-2016 | 173.6 | 1580 | 165 | 7 | 2.1 | 2155 | 8.3 | 260 | 300 | 100 | 1544 | 1545 | 1546 | 9.666667 | 29.232
30012282 | 180 | 2019-09-04 | 2019-09-09 | 06.09.2019 | 2019-09-06 20:10 | 2019-09-06 20:20 | 2019-09-06 21:19 | 54 | 163.296 | Арм500 ГОСТ 34028-2016 | 161.5 | 1581 | 165 | 7 | 2.1 | 2155 | 8.3 | 260 | 300 | 100 | 1542 | 1539 | 1537 | 9 | 27.216
30012282 | 180 | 2019-09-04 | 2019-09-09 | 06.09.2019 | 2019-09-06 21:15 | 2019-09-06 21:22 | 2019-09-06 22:24 | 55 | 166.32 | Арм500 ГОСТ 34028-2016 | 164.5 | 1581 | 165 | 7 | 2.1 | 2155 | 8.3 | 290 | 300 | 100 | 1540 | 1543 | 1543 | 9.166667 | 27.72
30012282 | 180 | 2019-09-04 | 2019-09-09 | 06.09.2019 | 2019-09-06 22:20 | 2019-09-06 22:26 | 2019-09-06 23:24 | 56 | 169.344 | Арм500 ГОСТ 34028-2016 | 167.5 | 1582 | 165 | 7 | 2.2 | 2155 | 8.3 | 290 | 300 | 100 | 1545 | 1544 | 1544 | 9.333333 | 28.224
30012282 | 180 | 2019-09-04 | 2019-09-09 | 06.09.2019 | 2019-09-06 23:20 | 2019-09-06 23:26 | 2019-09-07 00:26 | 54 | 163.296 | Арм500 ГОСТ 34028-2016 | 166.3 | 1582 | 165 | 7 | 2.2 | 2155 | 8.3 | 290 | 300 | 100 | 1544 | 1543 | 1543 | 9 | 27.216
30012282 | 180 | 2019-09-04 | 2019-09-09 | 08.09.2019 | 2019-09-08 20:30 | 2019-09-08 20:40 | 2019-09-08 21:21 | 51 | 154.224 | Арм500 ГОСТ 34028-2016 | 153.3 | 1586 | 170 | 7 | 2.1 | 2150 | 8.8 | 270 | 290 | 95 | 1554 | 1550 | 1553 | 8.5 | 25.704
30012282 | 180 | 2019-09-04 | 2019-09-09 | 08.09.2019 | 2019-09-08 21:13 | 2019-09-08 21:23 | 2019-09-08 22:10 | 51 | 154.224 | Арм500 ГОСТ 34028-2016 | 150.4 | 1586 | 170 | 7 | 2.2 | 2150 | 8.8 | 270 | 290 | 95 | 1550 | 1551 | 1549 | 8.5 | 25.704
30012282 | 180 | 2019-09-04 | 2019-09-09 | 08.09.2019 | 2019-09-08 22:02 | 2019-09-08 22:12 | 2019-09-08 22:58 | 54 | 163.296 | Арм500 ГОСТ 34028-2016 | 161.5 | 1579 | 170 | 7 | 2.2 | 2150 | 8.8 | 270 | 290 | 95 | 1543 | 1544 | 1545 | 9 | 27.216
30012282 | 180 | 2019-09-04 | 2019-09-09 | 08.09.2019 | 2019-09-08 22:50 | 2019-09-08 23:00 | 2019-09-08 23:48 | 53 | 160.272 | Арм500 ГОСТ 34028-2016 | 158.5 | 1581 | 170 | 7 | 2.2 | 2150 | 8.8 | 270 | 290 | 95 | 1546 | 1547 | 1548 | 8.833333 | 26.712
30012282 | 180 | 2019-09-04 | 2019-09-09 | 08.09.2019 | 2019-09-08 23:41 | 2019-09-08 23:51 | 2019-09-09 00:36 | 50 | 151.2 | Арм500 ГОСТ 34028-2016 | 149.4 | 1582 | 170 | 7 | 2.2 | 2150 | 8.8 | 270 | 290 | 95 | 1540 | 1539 | 1541 | 8.333333 | 25.2
30012282 | 180 | 2019-09-04 | 2019-09-09 | 08.09.2019 | 2019-09-09 00:29 | 2019-09-09 00:39 | 2019-09-09 01:26 | 48 | 145.152 | Арм500 ГОСТ 34028-2016 | 143.3 | 1580 | 170 | 7 | 2.2 | 2150 | 8.8 | 2710 | 290 | 95 | 1547 | 1550 | 1549 | 8 | 24.192
30012282 | 180 | 2019-09-04 | 2019-09-09 | 08.09.2019 | 2019-09-09 01:18 | 2019-09-09 01:28 | 2019-09-09 02:20 | 57 | 172.368 | Арм500 ГОСТ 34028-2016 | 170.5 | 1579 | 170 | 7 | 2.1 | 2150 | 8.8 | 270 | 290 | 95 | 1546 | 1545 | 1546 | 9.5 | 28.728
30012282 | 180 | 2019-09-04 | 2019-09-09 | 08.09.2019 | 2019-09-09 02:13 | 2019-09-09 02:23 | 2019-09-09 03:10 | 54 | 163.296 | Арм500 ГОСТ 34028-2016 | 161.5 | 1580 | 170 | 7 | 2.2 | 2150 | 8.8 | 270 | 290 | 95 | 1543 | 1549 | 1552 | 9 | 27.216
30012282 | 180 | 2019-09-04 | 2019-09-09 | 09.09.2019 | 2019-09-09 03:03 | 2019-09-09 03:13 | 2019-09-09 03:59 | 55 | 166.32 | Арм500 ГОСТ 34028-2016 | 164.5 | 1581 | 170 | 7 | 2.2 | 2150 | 8.8 | 270 | 290 | 95 | 1555 | 1559 | 1557 | 9.166667 | 27.72
30012282 | 180 | 2019-09-04 | 2019-09-09 | 09.09.2019 | 2019-09-09 03:52 | 2019-09-09 04:02 | 2019-09-09 04:49 | 55 | 166.32 | Арм500 ГОСТ 34028-2016 | 164.5 | 1579 | 170 | 7 | 2.2 | 2150 | 8.8 | 270 | 290 | 95 | 1551 | 1545 | 1551 | 9.166667 | 27.72
30012282 | 180 | 2019-09-04 | 2019-09-09 | 09.09.2019 | 2019-09-09 04:41 | 2019-09-09 04:51 | 2019-09-09 05:32 | 50 | 151.2 | Арм500 ГОСТ 34028-2016 | 149.4 | 1575 | 170 | 7 | 2.2 | 2150 | 8.8 | 270 | 290 | 95 | 1552 | 1550 | 1552 | 8.333333 | 25.2
30012282 | 180 | 2019-09-04 | 2019-09-09 | 09.09.2019 | 2019-09-09 05:30 | 2019-09-09 05:36 | 2019-09-09 06:12 | 44 | 133.056 | Арм500 ГОСТ 34028-2016 | 131.3 | 1577 | 170 | 7 | 2.2 | 2150 | 8.8 | 270 | 290 | 95 | 1559 | 1558 | 1562 | 7.333333 | 22.176
30012282 | 180 | 2019-09-04 | 2019-09-09 | 09.09.2019 | 2019-09-09 06:10 | 2019-09-09 06:15 | 2019-09-09 06:56 | 50 | 151.2 | Арм500 ГОСТ 34028-2016 | 149.4 | 1574 | 165 | 7 | 2.2 | 2155 | 8.8 | 270 | 290 | 95 | 1550 | 1546 | 1553 | 8.333333 | 25.2
30012282 | 180 | 2019-09-04 | 2019-09-09 | 09.09.2019 | 2019-09-09 06:55 | 2019-09-09 07:00 | 2019-09-09 07:47 | 56 | 169.344 | Арм500 ГОСТ 34028-2016 | 167.5 | 1573 | 165 | 7 | 2.2 | 2155 | 8.8 | 270 | 290 | 95 | 1551 | 1547 | 1545 | 9.333333 | 28.224
30012282 | 180 | 2019-09-04 | 2019-09-09 | 09.09.2019 | 2019-09-09 07:45 | 2019-09-09 07:49 | 2019-09-09 08:35 | 52 | 157.248 | Арм500 ГОСТ 34028-2016 | 155.4 | 1573 | 165 | 7 | 2.2 | 2155 | 8.8 | 270 | 290 | 95 | 1547 | 1548 | 1546 | 8.666667 | 26.208
30012282 | 180 | 2019-09-04 | 2019-09-09 | 09.09.2019 | 2019-09-09 08:33 | 2019-09-09 08:37 | 2019-09-09 09:23 | 41 | 123.984 | Арм500 ГОСТ 34028-2016 | 121.2 | 1572 | 165 | 7 | 2.2 | 2155 | 8.8 | 270 | 290 | 95 | 1547 | 1541 | 1539 | 6.833333 | 20.664
30012282 | 180 | 2019-09-04 | 2019-09-09 | 09.09.2019 | 2019-09-09 09:20 | 2019-09-09 09:26 | 2019-09-09 10:18 | 59 | 178.34 | Арм500 ГОСТ 34028-2016 | 177.8 | 1572 | 165 | 7 | 2.2 | 2155 | 8.8 | 270 | 290 | 95 | 1543 | 1539 | 1536 | 9.833333 | 29.72333
30012282 | 180 | 2019-09-04 | 2019-09-09 | 09.09.2019 | 2019-09-09 10:15 | 2019-09-09 10:19 | 2019-09-09 11:07 | 46 | 139.104 | Арм500 ГОСТ 34028-2016 | 167.3 | 1577 | 165 | 7 | 2.2 | 2155 | 8.8 | 270 | 290 | 95 | 1550 | 1549 | 1549 | 7.666667 | 23.184
30012282 | 180 | 2019-09-04 | 2019-09-09 | 09.09.2019 | 2019-09-09 11:05 | 2019-09-09 11:09 | 2019-09-09 12:01 | 48 | 145.152 | Арм500 ГОСТ 34028-2016 | 143.4 | 1574 | 165 | 7 | 2.2 | 2155 | 8.8 | 270 | 290 | 95 | 1545 | 1539 | 1540 | 8 | 24.192
30012282 | 180 | 2019-09-04 | 2019-09-09 | 09.09.2019 | 2019-09-09 12:00 | 2019-09-09 12:03 | 2019-09-09 13:02 | 55 | 166.32 | Арм500 ГОСТ 34028-2016 | 164.5 | 1575 | 165 | 7 | 2.2 | 2155 | 8.8 | 270 | 290 | 95 | 1541 | 1538 | 1537 | 9.166667 | 27.72
30012282 | 180 | 2019-09-04 | 2019-09-09 | 09.09.2019 | 2019-09-09 13:00 | 2019-09-09 13:06 | 2019-09-09 14:00 | 51 | 153.846 | Арм500 ГОСТ 34028-2016 | 153.1 | 1575 | 165 | 7 | 2.2 | 2155 | 8.8 | 270 | 290 | 95 | 1534 | 1535 | 1533 | 8.5 | 25.641
30012282 | 180 | 2019-09-04 | 2019-09-09 | 09.09.2019 | 2019-09-09 14:00 | 2019-09-09 14:02 | 2019-09-09 14:57 | 52 | 157.248 | Арм500 ГОСТ 34028-2016 | 155.4 | 1581 | 165 | 7 | 2.2 | 2155 | 8.8 | 270 | 290 | 95 | 1544 | 1548 | 1548 | 8.666667 | 26.208
30012282 | 180 | 2019-09-04 | 2019-09-09 | 09.09.2019 | 2019-09-09 14:55 | 2019-09-09 15:00 | 2019-09-09 15:56 | 59 | 178.416 | Арм500 ГОСТ 34028-2016 | 184 | 1581 | 165 | 7 | 2.2 | 2155 | 8.8 | 270 | 290 | 95 | 1544 | 1542 | 1543 | 9.833333 | 29.736
30012282 | 180 | 2019-09-04 | 2019-09-09 | 09.09.2019 | 2019-09-09 17:20 | 2019-09-09 17:30 | 2019-09-09 18:11 | 51 | 154.224 | Арм500 ГОСТ 34028-2016 | 153.4 | 1584 | 165 | 7 | 2.2 | 2155 | 8.8 | 270 | 290 | 95 | 1555 | 1553 | 1552 | 8.5 | 25.704
30012282 | 180 | 2019-09-04 | 2019-09-09 | 09.09.2019 | 2019-09-09 18:10 | 2019-09-09 18:12 | 2019-09-09 19:01 | 42 | 127.008 | Арм500 ГОСТ 34028-2016 | 125.2 | 1572 | 165 | 7 | 2.2 | 2155 | 8.8 | 270 | 290 | 95 | 1551 | 1548 | 1544 | 7 | 21.168
30012282 | 180 | 2019-09-04 | 2019-09-09 | 09.09.2019 | 2019-09-09 18:53 | 2019-09-09 19:04 | 2019-09-09 19:48 | 52 | 157.248 | Арм500 ГОСТ 34028-2016 | 155.4 | 1572 | 165 | 13 | 2.2 | 2155 | 8.5 | 280 | 300 | 100 | 1539 | 1541 | 1541 | 8.666667 | 26.208
30012282 | 180 | 2019-09-04 | 2019-09-09 | 09.09.2019 | 2019-09-09 19:41 | 2019-09-09 19:50 | 2019-09-09 20:37 | 54 | 163.296 | Арм500 ГОСТ 34028-2016 | 161.5 | 1586 | 165 | 13 | 2.2 | 2155 | 8.5 | 280 | 300 | 100 | 1550 | 1552 | 1550 | 9 | 27.216
30012282 | 180 | 2019-09-04 | 2019-09-09 | 09.09.2019 | 2019-09-09 20:35 | 2019-09-09 20:41 | 2019-09-09 21:26 | 52 | 157.248 | Арм500 ГОСТ 34028-2016 | 155.4 | 1573 | 165 | 13 | 2.2 | 2155 | 8.5 | 280 | 300 | 100 | 1547 | 1546 | 1547 | 8.666667 | 26.208
30012282 | 180 | 2019-09-04 | 2019-09-09 | 09.09.2019 | 2019-09-09 21:20 | 2019-09-09 21:29 | 2019-09-09 22:16 | 54 | 163.296 | Арм500 ГОСТ 34028-2016 | 161.5 | 1571 | 165 | 13 | 2.2 | 2155 | 8.5 | 280 | 300 | 100 | 1551 | 1552 | 1549 | 9 | 27.216
30012282 | 180 | 2019-09-04 | 2019-09-09 | 09.09.2019 | 2019-09-09 22:09 | 2019-09-09 22:18 | 2019-09-09 23:03 | 53 | 160.272 | Арм500 ГОСТ 34028-2016 | 158.5 | 1571 | 165 | 13 | 2.2 | 2155 | 8.5 | 280 | 300 | 100 | 1547 | 1545 | 1543 | 8.833333 | 26.712
30012282 | 180 | 2019-09-04 | 2019-09-09 | 09.09.2019 | 2019-09-09 22:54 | 2019-09-09 23:05 | 2019-09-09 23:50 | 51 | 154.224 | Арм500 ГОСТ 34028-2016 | 152.4 | 1573 | 165 | 13 | 2.2 | 2155 | 8.5 | 280 | 300 | 100 | 1548 | 1549 | 1548 | 8.5 | 25.704
30012282 | 180 | 2019-09-04 | 2019-09-09 | 09.09.2019 | 2019-09-09 23:42 | 2019-09-09 23:53 | 2019-09-10 00:42 | 58 | 175.392 | Арм500 ГОСТ 34028-2016 | 173.6 | 1578 | 165 | 13 | 2.2 | 2155 | 8.5 | 280 | 300 | 100 | 1549 | 1550 | 1547 | 9.666667 | 29.232
30012282 | 180 | 2019-09-04 | 2019-09-09 | 09.09.2019 | 2019-09-10 00:35 | 2019-09-10 00:45 | 2019-09-10 01:35 | 58 | 175.392 | Арм500 ГОСТ 34028-2016 | 173.6 | 1571 | 165 | 13 | 2.2 | 2155 | 8.5 | 280 | 300 | 100 | 1546 | 1545 | 1538 | 9.666667 | 29.232
30012282 | 180 | 2019-09-11 | 2019-09-14 | 13.09.2019 | 2019-09-13 02:40 | 2019-09-13 02:45 | 2019-09-13 03:35 | 48 | 145.152 | Арм500 ГОСТ 34028-2016 | 144.3 | 1590 | 165 | 7 | 1 | 2155 | 8.3 | 280 | 300 | 100 | 1552 | 1555 | 1550 | 8 | 24.192
30012282 | 180 | 2019-09-11 | 2019-09-14 | 13.09.2019 | 2019-09-13 03:30 | 2019-09-13 03:37 | 2019-09-13 04:21 | 47 | 141.775 | Арм500 ГОСТ 34028-2016 | 140.4 | 1586 | 165 | 7 | 2.1 | 2155 | 8.3 | 280 | 300 | 100 | 1545 | 1548 | 1548 | 7.833333 | 23.62917
30012282 | 180 | 2019-09-11 | 2019-09-14 | 13.09.2019 | 2019-09-13 04:20 | 2019-09-13 04:25 | 2019-09-13 05:14 | 44 | 132.905 | Арм500 ГОСТ 34028-2016 | 132 | 1585 | 165 | 7 | 2.1 | 2155 | 8.3 | 280 | 300 | 100 | 1542 | 1545 | 1539 | 7.333333 | 22.15083
30012282 | 180 | 2019-09-11 | 2019-09-14 | 13.09.2019 | 2019-09-13 05:10 | 2019-09-13 05:16 | 2019-09-13 06:26 | 55 | 166.32 | Арм500 ГОСТ 34028-2016 | 164.5 | 1593 | 165 | 7 | 2.1 | 2155 | 8.3 | 280 | 300 | 100 | 1547 | 1550 | 1553 | 9.166667 | 27.72
30012282 | 180 | 2019-09-11 | 2019-09-14 | 13.09.2019 | 2019-09-13 06:19 | 2019-09-13 06:27 | 2019-09-13 07:35 | 50 | 151.2 | Арм500 ГОСТ 34028-2016 | 149.4 | 1601 | 165 | 13 | 2.1 | 2155 | 8.5 | 280 | 300 | 95 | 1550 | 1544 | 1547 | 8.333333 | 25.2
30012282 | 180 | 2019-09-11 | 2019-09-14 | 13.09.2019 | 2019-09-13 07:30 | 2019-09-13 07:37 | 2019-09-13 08:46 | 55 | 166.32 | Арм500 ГОСТ 34028-2016 | 164.7 | 1592 | 165 | 13 | 2.2 | 2155 | 8.5 | 280 | 300 | 95 | 1548 | 1546 | 1541 | 9.166667 | 27.72
30012282 | 180 | 2019-09-11 | 2019-09-14 | 13.09.2019 | 2019-09-13 08:37 | 2019-09-13 08:48 | 2019-09-13 09:41 | 52 | 157.248 | Арм500 ГОСТ 34028-2016 | 155.6 | 1586 | 165 | 13 | 2.2 | 2155 | 8.5 | 280 | 300 | 95 | 1552 | 1556 | 1555 | 8.666667 | 26.208
30012282 | 180 | 2019-09-11 | 2019-09-14 | 13.09.2019 | 2019-09-13 09:38 | 2019-09-13 09:45 | 2019-09-13 10:31 | 57 | 172.368 | Арм500 ГОСТ 34028-2016 | 170.6 | 1579 | 165 | 13 | 2.2 | 2155 | 8.7 | 280 | 300 | 95 | 1547 | 1549 | 1552 | 9.5 | 28.728
30012282 | 180 | 2019-09-11 | 2019-09-14 | 13.09.2019 | 2019-09-13 10:27 | 2019-09-13 10:34 | 2019-09-13 11:19 | 50 | 151.2 | Арм500 ГОСТ 34028-2016 | 149.4 | 1578 | 165 | 13 | 2.2 | 2155 | 8.7 | 280 | 300 | 95 | 1546 | 1545 | 1546 | 8.333333 | 25.2
30012282 | 180 | 2019-09-11 | 2019-09-14 | 13.09.2019 | 2019-09-13 11:03 | 2019-09-13 11:22 | 2019-09-13 12:08 | 54 | 163.296 | Арм500 ГОСТ 34028-2016 | 161.5 | 1578 | 165 | 13 | 2.2 | 2155 | 8.7 | 280 | 300 | 95 | 1548 | 1547 | 1548 | 9 | 27.216
30012282 | 180 | 2019-09-11 | 2019-09-14 | 13.09.2019 | 2019-09-13 12:03 | 2019-09-13 12:12 | 2019-09-13 12:58 | 54 | 163.296 | Арм500 ГОСТ 34028-2016 | 161.5 | 1576 | 165 | 13 | 2.2 | 2155 | 8.7 | 280 | 300 | 95 | 1555 | 1554 | 1553 | 9 | 27.216
30012282 | 180 | 2019-09-11 | 2019-09-14 | 13.09.2019 | 2019-09-13 12:49 | 2019-09-13 13:00 | 2019-09-13 13:50 | 55 | 166.32 | Арм500 ГОСТ 34028-2016 | 164.5 | 1574 | 165 | 13 | 2.1 | 2155 | 8.7 | 280 | 300 | 95 | 1547 | 1541 | 1542 | 9.166667 | 27.72
30012282 | 180 | 2019-09-11 | 2019-09-14 | 13.09.2019 | 2019-09-13 13:40 | 2019-09-13 13:52 | 2019-09-13 14:42 | 52 | 157.248 | Арм500 ГОСТ 34028-2016 | 155.4 | 1575 | 165 | 13 | 2.1 | 2155 | 8.7 | 260 | 280 | 90 | 1537 | 1538 | 1539 | 8.666667 | 26.208
30012282 | 180 | 2019-09-11 | 2019-09-14 | 13.09.2019 | 2019-09-13 14:35 | 2019-09-13 14:44 | 2019-09-13 15:32 | 53 | 160.272 | Арм500 ГОСТ 34028-2016 | 158.5 | 1576 | 165 | 13 | 2.1 | 2155 | 8.7 | 260 | 280 | 90 | 1541 | 1543 | 1541 | 8.833333 | 26.712
30012282 | 180 | 2019-09-11 | 2019-09-14 | 13.09.2019 | 2019-09-13 15:25 | 2019-09-13 15:36 | 2019-09-13 16:24 | 53 | 160.272 | Арм500 ГОСТ 34028-2016 | 158.5 | 1577 | 165 | 13 | 2.1 | 2155 | 8.7 | 260 | 280 | 90 | 1548 | 1549 | 1548 | 8.833333 | 26.712
30012282 | 180 | 2019-09-11 | 2019-09-14 | 13.09.2019 | 2019-09-13 16:19 | 2019-09-13 16:28 | 2019-09-13 17:14 | 53 | 160.272 | Арм500 ГОСТ 34028-2016 | 158.5 | 1574 | 165 | 13 | 2.1 | 2155 | 8.7 | 260 | 280 | 90 | 1543 | 1542 | 1541 | 8.833333 | 26.712
30012282 | 180 | 2019-09-11 | 2019-09-14 | 13.09.2019 | 2019-09-13 17:10 | 2019-09-13 17:17 | 2019-09-13 18:02 | 55 | 166.32 | Арм500 ГОСТ 34028-2016 | 164.5 | 1576 | 185 | 13 | 2.2 | 2155 | 8.7 | 290 | 310 | 100 | 1550 | 1547 | 1546 | 9.166667 | 27.72
30012282 | 180 | 2019-09-11 | 2019-09-14 | 13.09.2019 | 2019-09-13 17:56 | 2019-09-13 18:05 | 2019-09-13 18:50 | 51 | 154.224 | Арм500 ГОСТ 34028-2016 | 152.4 | 1571 | 185 | 13 | 2.2 | 2155 | 8.7 | 280 | 300 | 100 | 1549 | 1547 | 1545 | 8.5 | 25.704
30012282 | 180 | 2019-09-11 | 2019-09-14 | 13.09.2019 | 2019-09-13 18:42 | 2019-09-13 18:52 | 2019-09-13 19:36 | 52 | 157.248 | Арм500 ГОСТ 34028-2016 | 155.4 | 1573 | 170 | 7 | 2.1 | 2150 | 8.5 | 280 | 290 | 100 | 1547 | 1545 | 1544 | 8.666667 | 26.208
30012282 | 180 | 2019-09-11 | 2019-09-14 | 13.09.2019 | 2019-09-13 19:28 | 2019-09-13 19:38 | 2019-09-13 20:26 | 54 | 163.296 | Арм500 ГОСТ 34028-2016 | 161.5 | 1572 | 170 | 7 | 2.1 | 2150 | 8.5 | 280 | 290 | 100 | 1543 | 1545 | 1543 | 9 | 27.216
30012282 | 180 | 2019-09-11 | 2019-09-14 | 13.09.2019 | 2019-09-13 20:18 | 2019-09-13 20:28 | 2019-09-13 21:19 | 56 | 169.344 | Арм500 ГОСТ 34028-2016 | 167.5 | 1572 | 170 | 7 | 2.1 | 2150 | 8.5 | 280 | 290 | 100 | 1546 | 1552 | 1544 | 9.333333 | 28.224
30012282 | 180 | 2019-09-11 | 2019-09-14 | 13.09.2019 | 2019-09-13 21:11 | 2019-09-13 21:21 | 2019-09-13 22:07 | 54 | 163.296 | Арм500 ГОСТ 34028-2016 | 161.5 | 1572 | 170 | 7 | 2.1 | 2150 | 8.5 | 280 | 290 | 100 | 1539 | 1537 | 1540 | 9 | 27.216
30012282 | 180 | 2019-09-11 | 2019-09-14 | 13.09.2019 | 2019-09-13 22:00 | 2019-09-13 22:10 | 2019-09-13 22:56 | 51 | 154.224 | Арм500 ГОСТ 34028-2016 | 152.4 | 1573 | 170 | 7 | 2.1 | 2150 | 8.5 | 280 | 290 | 100 | 1541 | 1543 | 1546 | 8.5 | 25.704
30012282 | 180 | 2019-09-11 | 2019-09-14 | 13.09.2019 | 2019-09-13 22:49 | 2019-09-13 22:59 | 2019-09-13 23:46 | 54 | 163.296 | Арм500 ГОСТ 34028-2016 | 161.5 | 1576 | 170 | 7 | 2.1 | 2150 | 8.5 | 280 | 290 | 100 | 1545 | 1547 | 1544 | 9 | 27.216
30012282 | 180 | 2019-09-11 | 2019-09-14 | 13.09.2019 | 2019-09-13 23:39 | 2019-09-13 23:49 | 2019-09-14 00:55 | 51 | 154.199 | Арм500 ГОСТ 34028-2016 | 153.2 | 1576 | 170 | 7 | 2.1 | 2150 | 8.5 | 280 | 290 | 100 | 1547 | 1542 | 1540 | 8.5 | 25.69983
30012282 | 180 | 2019-09-11 | 2019-09-14 | 13.09.2019 | 2019-09-14 00:47 | 2019-09-14 00:57 | 2019-09-14 02:11 | 51 | 154.224 | Арм500 ГОСТ 34028-2016 | 152.5 | 1583 | 170 | 7 | 2.1 | 2150 | 8.5 | 280 | 290 | 100 | 1544 | 1543 | 1541 | 8.5 | 25.704
30012282 | 180 | 2019-09-11 | 2019-09-14 | 14.09.2019 | 2019-09-14 02:04 | 2019-09-14 02:14 | 2019-09-14 03:10 | 52 | 157.248 | Арм500 ГОСТ 34028-2016 | 155.4 | 1576 | 170 | 7 | 2.1 | 2150 | 8.5 | 280 | 290 | 100 | 1539 | 1538 | 1539 | 8.666667 | 26.208
30012282 | 180 | 2019-09-11 | 2019-09-14 | 13.09.2019 | 2019-09-14 03:04 | 2019-09-14 03:14 | 2019-09-14 04:01 | 48 | 145.152 | Арм500 ГОСТ 34028-2016 | 143.4 | 1580 | 170 | 7 | 2.1 | 2150 | 8.5 | 280 | 290 | 100 | 1541 | 1550 | 1551 | 8 | 24.192
30012282 | 180 | 2019-09-11 | 2019-09-14 | 14.09.2019 | 2019-09-14 03:57 | 2019-09-14 04:04 | 2019-09-14 04:50 | 52 | 157.248 | Арм500 ГОСТ 34028-2016 | 155.4 | 1575 | 170 | 7 | 2.2 | 2150 | 8.5 | 280 | 290 | 100 | 1548 | 1546 | 1541 | 8.666667 | 26.208
30012282 | 180 | 2019-09-11 | 2019-09-14 | 14.09.2019 | 2019-09-14 04:43 | 2019-09-14 04:53 | 2019-09-14 05:39 | 53 | 160.272 | Арм500 ГОСТ 34028-2016 | 158.5 | 1574 | 170 | 7 | 2.1 | 2150 | 8.5 | 280 | 290 | 100 | 1543 | 1540 | 1544 | 8.833333 | 26.712
30012282 | 180 | 2019-09-11 | 2019-09-14 | 14.09.2019 | 2019-09-14 05:35 | 2019-09-14 05:45 | 2019-09-14 06:29 | 50 | 151.2 | Арм500 ГОСТ 34028-2016 | 149.4 | 1572 | 165 | 13 | 2.1 | 2155 | 8.5 | 280 | 300 | 95 | 1545 | 1544 | 1545 | 8.333333 | 25.2
30012282 | 180 | 2019-09-11 | 2019-09-14 | 14.09.2019 | 2019-09-14 06:23 | 2019-09-14 06:32 | 2019-09-14 07:22 | 57 | 172.368 | Арм500 ГОСТ 34028-2016 | 171 | 1576 | 165 | 13 | 2.1 | 2155 | 8.7 | 280 | 300 | 95 | 1540 | 1542 | 1544 | 9.5 | 28.728
30012282 | 180 | 2019-09-11 | 2019-09-14 | 14.09.2019 | 2019-09-14 07:20 | 2019-09-14 07:27 | 2019-09-14 08:23 | 52 | 157.248 | Арм500 ГОСТ 34028-2016 | 155.6 | 1577 | 165 | 13 | 2.1 | 2155 | 8.7 | 280 | 300 | 95 | 1541 | 1539 | 1538 | 8.666667 | 26.208
30012282 | 180 | 2019-09-11 | 2019-09-14 | 14.09.2019 | 2019-09-14 08:17 | 2019-09-14 08:26 | 2019-09-14 09:15 | 54 | 163.296 | Арм500 ГОСТ 34028-2016 | 161.5 | 1580 | 165 | 13 | 2.1 | 2155 | 8.5 | 280 | 300 | 100 | 1557 | 1556 | 1554 | 9 | 27.216
30012282 | 180 | 2019-09-11 | 2019-09-14 | 14.09.2019 | 2019-09-14 09:10 | 2019-09-14 09:18 | 2019-09-14 10:06 | 54 | 163.296 | Арм500 ГОСТ 34028-2016 | 161.5 | 1573 | 165 | 13 | 2.1 | 2155 | 8.5 | 280 | 300 | 95 | 1552 | 1549 | 1547 | 9 | 27.216
30012282 | 180 | 2019-09-11 | 2019-09-14 | 14.09.2019 | 2019-09-14 10:00 | 2019-09-14 10:08 | 2019-09-14 10:55 | 56 | 168.714 | Арм500 ГОСТ 34028-2016 | 176.7 | 1576 | 165 | 13 | 2.2 | 2155 | 8.7 | 280 | 300 | 95 | 1552 | 1550 | 1549 | 9.333333 | 28.119
30012282 | 180 | 2019-09-11 | 2019-09-14 | 14.09.2019 | 2019-09-14 12:19 | 2019-09-14 12:30 | 2019-09-14 13:12 | 48 | 145.152 | Арм500 ГОСТ 34028-2016 | 144.3 | 1583 | 165 | 13 | 2.2 | 2155 | 8.7 | 280 | 300 | 95 | 1548 | 1552 | 1553 | 8 | 24.192
30012282 | 180 | 2019-09-11 | 2019-09-14 | 14.09.2019 | 2019-09-14 13:03 | 2019-09-14 13:14 | 2019-09-14 14:00 | 54 | 163.296 | Арм500 ГОСТ 34028-2016 | 161.5 | 1572 | 165 | 9 | 2.2 | 2155 | 8.7 | 280 | 300 | 95 | 1550 | 1548 | 1547 | 9 | 27.216
30012282 | 180 | 2019-09-11 | 2019-09-14 | 14.09.2019 | 2019-09-14 13:58 | 2019-09-14 14:03 | 2019-09-14 14:48 | 53 | 160.272 | Арм500 ГОСТ 34028-2016 | 158.5 | 1570 | 165 | 13 | 2.2 | 2155 | 8.7 | 280 | 300 | 95 | 1545 | 1547 | 1548 | 8.833333 | 26.712
30012282 | 180 | 2019-09-11 | 2019-09-14 | 14.09.2019 | 2019-09-14 14:39 | 2019-09-14 14:50 | 2019-09-14 15:36 | 53 | 160.272 | Арм500 ГОСТ 34028-2016 | 158.5 | 1570 | 165 | 13 | 2.2 | 2155 | 8.7 | 280 | 300 | 95 | 1542 | 1539 | 1537 | 8.833333 | 26.712
30012282 | 180 | 2019-09-11 | 2019-09-14 | 14.09.2019 | 2019-09-14 15:27 | 2019-09-14 15:38 | 2019-09-14 16:24 | 52 | 157.248 | Арм500 ГОСТ 34028-2016 | 155.4 | 1569 | 165 | 13 | 2.2 | 2155 | 8.7 | 280 | 300 | 95 | 1539 | 1543 | 1542 | 8.666667 | 26.208
30012282 | 180 | 2019-09-11 | 2019-09-14 | 14.09.2019 | 2019-09-14 16:19 | 2019-09-14 16:26 | 2019-09-14 17:17 | 58 | 175.392 | Арм500 ГОСТ 34028-2016 | 173.6 | 1576 | 165 | 13 | 2.2 | 2155 | 8.7 | 280 | 300 | 95 | 1544 | 1543 | 1542 | 9.666667 | 29.232
30012282 | 180 | 2019-09-11 | 2019-09-14 | 14.09.2019 | 2019-09-14 17:08 | 2019-09-14 17:19 | 2019-09-14 18:06 | 54 | 163.296 | Арм500 ГОСТ 34028-2016 | 161.5 | 1572 | 165 | 13 | 2.2 | 2155 | 8.7 | 280 | 300 | 95 | 1548 | 1546 | 1547 | 9 | 27.216
30012282 | 180 | 2019-09-11 | 2019-09-14 | 14.09.2019 | 2019-09-14 18:00 | 2019-09-14 18:09 | 2019-09-14 18:55 | 50 | 151.2 | Арм500 ГОСТ 34028-2016 | 149.4 | 1572 | 165 | 13 | 2.2 | 2155 | 8.7 | 280 | 300 | 95 | 1546 | 1542 | 1545 | 8.333333 | 25.2
30012282 | 180 | 2019-09-11 | 2019-09-14 | 14.09.2019 | 2019-09-14 18:48 | 2019-09-14 18:58 | 2019-09-14 19:45 | 55 | 166.32 | Арм500 ГОСТ 34028-2016 | 164.5 | 1572 | 170 | 7 | 2.2 | 2150 | 8.5 | 280 | 290 | 100 | 1551 | 1550 | 1552 | 9.166667 | 27.72
30012282 | 180 | 2019-09-11 | 2019-09-14 | 14.09.2019 | 2019-09-14 19:38 | 2019-09-14 19:48 | 2019-09-14 20:36 | 54 | 163.296 | Арм500 ГОСТ 34028-2016 | 161.5 | 1571 | 170 | 7 | 2.2 | 2150 | 8.5 | 280 | 290 | 100 | 1547 | 1545 | 1543 | 9 | 27.216
30012282 | 180 | 2019-09-11 | 2019-09-14 | 14.09.2019 | 2019-09-14 20:28 | 2019-09-14 20:38 | 2019-09-14 21:26 | 55 | 166.32 | Арм500 ГОСТ 34028-2016 | 164.5 | 1572 | 170 | 7 | 2.2 | 2150 | 8.5 | 280 | 290 | 100 | 1547 | 1546 | 1547 | 9.166667 | 27.72
30012282 | 180 | 2019-09-11 | 2019-09-14 | 14.09.2019 | 2019-09-14 21:18 | 2019-09-14 21:28 | 2019-09-14 22:18 | 57 | 172.368 | Арм500 ГОСТ 34028-2016 | 170.6 | 1573 | 170 | 7 | 2.2 | 2150 | 8.5 | 280 | 290 | 100 | 1540 | 1536 | 1537 | 9.5 | 28.728
30012282 | 180 | 2019-09-11 | 2019-09-14 | 14.09.2019 | 2019-09-14 22:15 | 2019-09-14 22:25 | 2019-09-14 23:11 | 54 | 163.296 | Арм500 ГОСТ 34028-2016 | 161.5 | 1573 | 170 | 7 | 2.2 | 2150 | 8.5 | 280 | 290 | 100 | 1548 | 1552 | 1554 | 9 | 27.216
30012282 | 180 | 2019-09-11 | 2019-09-14 | 14.09.2019 | 2019-09-14 23:04 | 2019-09-14 23:13 | 2019-09-15 00:01 | 53 | 160.272 | Арм500 ГОСТ 34028-2016 | 158.5 | 1580 | 170 | 7 | 2.2 | 2150 | 8.5 | 280 | 290 | 100 | 1553 | 1551 | 1550 | 8.833333 | 26.712
30012284 | 180 | 2019-07-30 | 2019-08-05 | 01.08.2019 | 2019-08-01 23:28 | 2019-08-01 23:40 | 2019-08-02 00:23 | 48 | 145.152 | Арм500 ГОСТ 34028-2016 | 153 | 1583 | 165 | 7 | 1.9 | 2155 | 8.3 | 260 | 280 | 90 | 1554 | 1550 | 1556 | 8 | 24.192
30012284 | 180 | 2019-07-30 | 2019-08-05 | 01.08.2019 | 2019-08-02 00:15 | 2019-08-02 00:25 | 2019-08-02 01:15 | 51 | 154.224 | Арм500 ГОСТ 34028-2016 | 159 | 1585 | 165 | 7 | 2 | 2155 | 8.3 | 260 | 280 | 90 | 1543 | 1539 | 1541 | 8.5 | 25.704
30012284 | 180 | 2019-07-30 | 2019-08-05 | 01.08.2019 | 2019-08-02 01:10 | 2019-08-02 01:18 | 2019-08-02 02:10 | 54 | 163.296 | Арм500 ГОСТ 34028-2016 | 164 | 1583 | 165 | 7 | 2 | 2155 | 8.3 | 260 | 280 | 90 | 1547 | 1550 | 1549 | 9 | 27.216
30012284 | 180 | 2019-07-30 | 2019-08-05 | 01.08.2019 | 2019-08-02 02:00 | 2019-08-02 02:12 | 2019-08-02 03:05 | 54 | 163.296 | Арм500 ГОСТ 34028-2016 | 159 | 1583 | 165 | 7 | 2 | 2155 | 8.3 | 260 | 280 | 90 | 1544 | 1547 | 1549 | 9 | 27.216
30012284 | 180 | 2019-07-30 | 2019-08-05 | 02.08.2019 | 2019-08-02 03:00 | 2019-08-02 03:07 | 2019-08-02 04:00 | 52 | 157.248 | Арм500 ГОСТ 34028-2016 | 159 | 1575 | 165 | 7 | 2 | 2155 | 8.3 | 260 | 280 | 90 | 1539 | 1538 | 1537 | 8.666667 | 26.208
30012284 | 180 | 2019-07-30 | 2019-08-05 | 02.08.2019 | 2019-08-02 03:55 | 2019-08-02 04:03 | 2019-08-02 04:57 | 56 | 169.344 | Арм500 ГОСТ 34028-2016 | 179 | 1583 | 165 | 7 | 2 | 2155 | 8.3 | 260 | 280 | 90 | 1555 | 1550 | 1553 | 9.333333 | 28.224
30012284 | 180 | 2019-07-30 | 2019-08-05 | 02.08.2019 | 2019-08-02 04:50 | 2019-08-02 05:00 | 2019-08-02 05:51 | 55 | 166.32 | Арм500 ГОСТ 34028-2016 | 166 | 1579 | 165 | 7 | 2 | 2155 | 7.9 | 260 | 280 | 90 | 1550 | 1552 | 1550 | 9.166667 | 27.72
30012284 | 180 | 2019-07-30 | 2019-08-05 | 02.08.2019 | 2019-08-02 05:45 | 2019-08-02 05:53 | 2019-08-02 06:43 | 54 | 163.296 | Арм500 ГОСТ 34028-2016 | 157 | 1577 | 165 | 7 | 2 | 2155 | 8.3 | 260 | 280 | 90 | 1549 | 1547 | 1547 | 9 | 27.216
30012284 | 180 | 2019-07-30 | 2019-08-05 | 02.08.2019 | 2019-08-02 06:35 | 2019-08-02 06:45 | 2019-08-02 07:33 | 51 | 154.224 | Арм500 ГОСТ 34028-2016 | 158.3 | 1577 | 165 | 7 | 2 | 2155 | 8.3 | 260 | 290 | 90 | 1553 | 1550 | 1552 | 8.5 | 25.704
30012284 | 180 | 2019-07-30 | 2019-08-05 | 02.08.2019 | 2019-08-02 07:25 | 2019-08-02 07:36 | 2019-08-02 08:26 | 56 | 169.344 | Арм500 ГОСТ 34028-2016 | 162 | 1574 | 165 | 7 | 2 | 2155 | 8.3 | 260 | 290 | 90 | 1544 | 1546 | 1543 | 9.333333 | 28.224
30012284 | 180 | 2019-07-30 | 2019-08-05 | 02.08.2019 | 2019-08-02 08:20 | 2019-08-02 08:28 | 2019-08-02 09:17 | 51 | 154.224 | Арм500 ГОСТ 34028-2016 | 161 | 1572 | 165 | 7 | 2 | 2155 | 8.3 | 260 | 290 | 90 | 1550 | 1552 | 1549 | 8.5 | 25.704
30012284 | 180 | 2019-07-30 | 2019-08-05 | 02.08.2019 | 2019-08-02 09:10 | 2019-08-02 09:21 | 2019-08-02 10:09 | 53 | 160.272 | Арм500 ГОСТ 34028-2016 | 159 | 1571 | 165 | 7 | 2 | 2155 | 8.3 | 260 | 290 | 90 | 1548 | 1549 | 1547 | 8.833333 | 26.712
30012284 | 180 | 2019-07-30 | 2019-08-05 | 02.08.2019 | 2019-08-02 10:00 | 2019-08-02 10:11 | 2019-08-02 11:01 | 54 | 163.296 | Арм500 ГОСТ 34028-2016 | 166.6 | 1581 | 165 | 7 | 2.1 | 2155 | 8.3 | 260 | 290 | 90 | 1546 | 1548 | 1546 | 9 | 27.216
30012284 | 180 | 2019-07-30 | 2019-08-05 | 02.08.2019 | 2019-08-02 10:55 | 2019-08-02 11:04 | 2019-08-02 11:52 | 54 | 163.296 | Арм500 ГОСТ 34028-2016 | 179 | 1571 | 165 | 7 | 2.1 | 2155 | 8.3 | 260 | 290 | 90 | 1547 | 1550 | 1549 | 9 | 27.216
30012284 | 180 | 2019-07-30 | 2019-08-05 | 02.08.2019 | 2019-08-02 11:45 | 2019-08-02 11:54 | 2019-08-02 12:45 | 52 | 157.248 | Арм500 ГОСТ 34028-2016 | 157 | 1573 | 165 | 7 | 2.1 | 2155 | 8.3 | 260 | 290 | 90 | 1548 | 1545 | 1548 | 8.666667 | 26.208
30012284 | 180 | 2019-07-30 | 2019-08-05 | 02.08.2019 | 2019-08-02 12:40 | 2019-08-02 12:47 | 2019-08-02 13:36 | 54 | 163.296 | Арм500 ГОСТ 34028-2016 | 164 | 1573 | 165 | 7 | 2.1 | 2155 | 8.3 | 260 | 290 | 90 | 1554 | 1556 | 1554 | 9 | 27.216
30012284 | 180 | 2019-07-30 | 2019-08-05 | 02.08.2019 | 2019-08-02 13:30 | 2019-08-02 13:40 | 2019-08-02 14:29 | 53 | 160.272 | Арм500 ГОСТ 34028-2016 | 159.2 | 1574 | 165 | 7 | 2.1 | 2155 | 8.3 | 260 | 290 | 90 | 1549 | 1550 | 1551 | 8.833333 | 26.712
30012284 | 180 | 2019-07-30 | 2019-08-05 | 02.08.2019 | 2019-08-02 14:20 | 2019-08-02 14:31 | 2019-08-02 15:17 | 51 | 154.224 | Арм500 ГОСТ 34028-2016 | 157 | 1572 | 165 | 7 | 2.1 | 2155 | 8.3 | 260 | 290 | 90 | 1552 | 1550 | 1549 | 8.5 | 25.704
30012284 | 180 | 2019-07-30 | 2019-08-05 | 02.08.2019 | 2019-08-02 15:10 | 2019-08-02 15:20 | 2019-08-02 16:10 | 55 | 166.32 | Арм500 ГОСТ 34028-2016 | 168.8 | 1570 | 165 | 7 | 2.1 | 2155 | 8.3 | 260 | 290 | 90 | 1550 | 1546 | 1548 | 9.166667 | 27.72
30012284 | 180 | 2019-07-30 | 2019-08-05 | 02.08.2019 | 2019-08-02 16:05 | 2019-08-02 16:13 | 2019-08-02 17:03 | 55 | 166.32 | Арм500 ГОСТ 34028-2016 | 169 | 1571 | 165 | 7 | 2.1 | 2155 | 8.3 | 260 | 290 | 90 | 1546 | 1549 | 1547 | 9.166667 | 27.72
30012284 | 180 | 2019-07-30 | 2019-08-05 | 02.08.2019 | 2019-08-02 17:00 | 2019-08-02 17:07 | 2019-08-02 17:52 | 48 | 145.152 | Арм500 ГОСТ 34028-2016 | 147 | 1570 | 165 | 7 | 2.1 | 2155 | 8.3 | 260 | 290 | 90 | 1550 | 1549 | 1551 | 8 | 24.192
30012284 | 180 | 2019-07-30 | 2019-08-05 | 02.08.2019 | 2019-08-02 17:45 | 2019-08-02 17:55 | 2019-08-02 18:46 | 56 | 169.344 | Арм500 ГОСТ 34028-2016 | 157.6 | 1569 | 165 | 7 | 2.1 | 2155 | 8.3 | 260 | 290 | 90 | 1548 | 1547 | 1543 | 9.333333 | 28.224
30012284 | 180 | 2019-07-30 | 2019-08-05 | 02.08.2019 | 2019-08-02 18:40 | 2019-08-02 18:48 | 2019-08-02 19:37 | 53 | 160.272 | Арм500 ГОСТ 34028-2016 | 161.4 | 1576 | 165 | 7 | 2.1 | 2155 | 8.3 | 260 | 290 | 90 | 1547 | 1546 | 1547 | 8.833333 | 26.712
30012284 | 180 | 2019-07-30 | 2019-08-05 | 02.08.2019 | 2019-08-02 19:29 | 2019-08-02 19:39 | 2019-08-02 20:26 | 51 | 154.224 | Арм500 ГОСТ 34028-2016 | 156 | 1570 | 165 | 7 | 2.1 | 2155 | 8.5 | 260 | 290 | 90 | 1548 | 1552 | 1549 | 8.5 | 25.704
30012284 | 180 | 2019-07-30 | 2019-08-05 | 02.08.2019 | 2019-08-02 20:19 | 2019-08-02 20:29 | 2019-08-02 21:16 | 54 | 163.296 | Арм500 ГОСТ 34028-2016 | 160 | 1579 | 165 | 7 | 2.1 | 2155 | 8.5 | 260 | 290 | 100 | 1553 | 1555 |  | 9 | 27.216
30012284 | 180 | 2019-07-30 | 2019-08-05 | 02.08.2019 | 2019-08-02 21:08 | 2019-08-02 21:18 | 2019-08-02 22:05 | 52 | 155.484 | Арм500 ГОСТ 34028-2016 | 155 | 1570 | 165 | 7 | 2.1 | 2155 | 8.5 | 260 | 290 | 100 | 1552 | 1549 |  | 8.666667 | 25.914
30012284 | 180 | 2019-07-30 | 2019-08-05 | 02.08.2019 | 2019-08-02 22:00 | 2019-08-02 22:08 | 2019-08-02 23:00 | 50 | 151.2 | Арм500 ГОСТ 34028-2016 | 142 | 1569 | 165 | 7 | 2.1 | 2155 | 8.5 | 260 | 290 | 100 | 1550 | 1549 | 1546 | 8.333333 | 25.2
30012284 | 180 | 2019-07-30 | 2019-08-05 | 02.08.2019 | 2019-08-02 22:50 | 2019-08-02 23:02 | 2019-08-02 23:56 | 49 | 148.176 | Арм500 ГОСТ 34028-2016 | 137 | 1576 | 165 | 7 | 2.1 | 2155 | 8.5 | 260 | 290 | 100 | 1548 | 1550 | 1547 | 8.166667 | 24.696
30012284 | 180 | 2019-07-30 | 2019-08-05 | 02.08.2019 | 2019-08-02 23:49 | 2019-08-02 23:59 | 2019-08-03 00:53 | 52 | 157.248 | Арм500 ГОСТ 34028-2016 | 166 | 1575 | 165 | 7 | 2.1 | 2155 | 8.5 | 260 | 290 | 100 | 1548 | 1552 | 1553 | 8.666667 | 26.208
30012284 | 180 | 2019-07-30 | 2019-08-05 | 02.08.2019 | 2019-08-03 00:46 | 2019-08-03 00:56 | 2019-08-03 01:51 | 52 | 157.248 | Арм500 ГОСТ 34028-2016 | 136 | 1594 | 165 | 7 | 2.1 | 2155 | 8.5 | 260 | 290 | 100 | 1545 | 1547 |  | 8.666667 | 26.208
30012284 | 180 | 2019-07-30 | 2019-08-05 | 02.08.2019 | 2019-08-03 01:41 | 2019-08-03 01:53 | 2019-08-03 02:49 | 52 | 157.248 | Арм500 ГОСТ 34028-2016 | 149.5 | 1574 | 165 | 7 | 2.1 | 2155 | 8.5 | 260 | 290 | 100 | 1546 | 1545 |  | 8.666667 | 26.208
30012284 | 180 | 2019-07-30 | 2019-08-05 | 03.08.2019 | 2019-08-03 02:40 | 2019-08-03 02:51 | 2019-08-03 03:50 | 55 | 166.32 | Арм500 ГОСТ 34028-2016 | 159 | 1571 | 165 | 7 | 2.1 | 2155 | 8.5 | 260 | 290 | 100 | 1549 | 1548 | 1549 | 9.166667 | 27.72
30012284 | 180 | 2019-07-30 | 2019-08-05 | 03.08.2019 | 2019-08-03 03:43 | 2019-08-03 03:53 | 2019-08-03 04:50 | 54 | 163.296 | Арм500 ГОСТ 34028-2016 | 164.3 | 1573 | 165 | 7 | 2.1 | 2155 | 8.5 | 260 | 290 | 100 | 1547 | 1547 | 1548 | 9 | 27.216
30012284 | 180 | 2019-07-30 | 2019-08-05 | 03.08.2019 | 2019-08-03 04:43 | 2019-08-03 04:53 | 2019-08-03 05:48 | 53 | 160.272 | Арм500 ГОСТ 34028-2016 | 147 | 1572 | 165 | 7 | 2.1 | 2155 | 8.5 | 260 | 290 | 100 | 1547 | 1547 | 1548 | 8.833333 | 26.712
30012284 | 180 | 2019-07-30 | 2019-08-05 | 03.08.2019 | 2019-08-03 05:40 | 2019-08-03 05:51 | 2019-08-03 06:45 | 50 | 151.2 | Арм500 ГОСТ 34028-2016 | 155.5 | 1575 | 165 | 7 | 2.1 | 2155 | 8.3 | 260 | 290 | 90 | 1547 | 1545 | 1550 | 8.333333 | 25.2
30012284 | 180 | 2019-07-30 | 2019-08-05 | 03.08.2019 | 2019-08-03 06:35 | 2019-08-03 06:48 | 2019-08-03 07:45 | 55 | 166.32 | Арм500 ГОСТ 34028-2016 | 156.6 | 1573 | 165 | 7 | 2.1 | 2155 | 8.3 | 260 | 290 | 90 | 1549 | 1547 | 1549 | 9.166667 | 27.72
30012284 | 180 | 2019-07-30 | 2019-08-05 | 03.08.2019 | 2019-08-03 07:35 | 2019-08-03 07:47 | 2019-08-03 08:43 | 50 | 151.2 | Арм500 ГОСТ 34028-2016 | 155.5 | 1571 | 165 | 7 | 2.1 | 2155 | 8.3 | 260 | 290 | 90 | 1544 | 1543 | 1542 | 8.333333 | 25.2
30012284 | 180 | 2019-07-30 | 2019-08-05 | 03.08.2019 | 2019-08-03 08:35 | 2019-08-03 08:47 | 2019-08-03 09:48 | 54 | 163.258 | Арм500 ГОСТ 34028-2016 | 151 | 1572 | 165 | 7 | 2.1 | 2155 | 8.3 | 260 | 290 | 90 | 1545 | 1546 | 1545 | 9 | 27.20967
30012284 | 180 | 2019-07-30 | 2019-08-05 | 03.08.2019 | 2019-08-03 09:40 | 2019-08-03 09:51 | 2019-08-03 10:46 | 51 | 154.224 | Арм500 ГОСТ 34028-2016 | 150 | 1575 | 165 | 7 | 2.1 | 2155 | 8.3 | 260 | 290 | 90 | 1543 | 1540 | 1546 | 8.5 | 25.704
30012284 | 180 | 2019-07-30 | 2019-08-05 | 03.08.2019 | 2019-08-03 10:40 | 2019-08-03 10:49 | 2019-08-03 11:47 | 52 | 157.248 | Арм500 ГОСТ 34028-2016 | 152.3 | 1573 | 165 | 7 | 2.1 | 2155 | 8.3 | 260 | 290 | 90 | 1544 | 1547 | 1544 | 8.666667 | 26.208
30012284 | 180 | 2019-07-30 | 2019-08-05 | 03.08.2019 | 2019-08-03 11:40 | 2019-08-03 11:50 | 2019-08-03 12:48 | 55 | 166.32 | Арм500 ГОСТ 34028-2016 | 159 | 1572 | 165 | 7 | 2.1 | 2155 | 8.3 | 260 | 290 | 90 | 1541 | 1543 | 1544 | 9.166667 | 27.72
30012284 | 180 | 2019-07-30 | 2019-08-05 | 03.08.2019 | 2019-08-03 12:40 | 2019-08-03 12:50 | 2019-08-03 13:46 | 50 | 151.2 | Арм500 ГОСТ 34028-2016 | 161 | 1575 | 165 | 7 | 2.1 | 2155 | 8.3 | 260 | 290 | 90 | 1542 | 1544 | 1540 | 8.333333 | 25.2
30012284 | 180 | 2019-07-30 | 2019-08-05 | 03.08.2019 | 2019-08-03 13:40 | 2019-08-03 13:48 | 2019-08-03 14:44 | 51 | 154.224 | Арм500 ГОСТ 34028-2016 | 156.5 | 1575 | 165 | 7 | 2.1 | 2155 | 8.3 | 260 | 290 | 90 | 1543 | 1541 | 1539 | 8.5 | 25.704
30012284 | 180 | 2019-07-30 | 2019-08-05 | 03.08.2019 | 2019-08-03 14:35 | 2019-08-03 14:46 | 2019-08-03 15:47 | 56 | 169.344 | Арм500 ГОСТ 34028-2016 | 168.4 | 1574 | 165 | 7 | 2.1 | 2155 | 8.3 | 260 | 290 | 90 | 1548 | 1545 | 1544 | 9.333333 | 28.224
30012284 | 180 | 2019-07-30 | 2019-08-05 | 03.08.2019 | 2019-08-03 15:40 | 2019-08-03 15:50 | 2019-08-03 16:37 | 53 | 160.272 | Арм500 ГОСТ 34028-2016 | 163.4 | 1574 | 165 | 7 | 2.1 | 2155 | 8.3 | 260 | 290 | 90 | 1547 | 1545 | 1550 | 8.833333 | 26.712
30012284 | 180 | 2019-07-30 | 2019-08-05 | 03.08.2019 | 2019-08-03 16:30 | 2019-08-03 16:41 | 2019-08-03 17:29 | 56 | 169.344 | Арм500 ГОСТ 34028-2016 | 157 | 1572 | 165 | 7 | 2.1 | 2155 | 8.3 | 260 | 290 | 90 | 1549 | 1547 | 1550 | 9.333333 | 28.224
30012284 | 180 | 2019-07-30 | 2019-08-05 | 03.08.2019 | 2019-08-03 17:20 | 2019-08-03 17:31 | 2019-08-03 18:19 | 53 | 160.272 | Арм500 ГОСТ 34028-2016 | 162.5 | 1569 | 165 | 7 | 2.1 | 2155 | 8.3 | 260 | 290 | 90 | 1546 | 1542 | 1546 | 8.833333 | 26.712
30012284 | 180 | 2019-07-30 | 2019-08-05 | 03.08.2019 | 2019-08-03 18:10 | 2019-08-03 18:21 | 2019-08-03 19:09 | 55 | 166.32 | Арм500 ГОСТ 34028-2016 | 149.2 | 1570 | 165 | 7 | 2.1 | 2155 | 8.3 | 260 | 290 | 90 | 1541 | 1536 | 1542 | 9.166667 | 27.72
30012284 | 180 | 2019-07-30 | 2019-08-05 | 03.08.2019 | 2019-08-03 19:00 | 2019-08-03 19:12 | 2019-08-03 19:59 | 55 | 166.32 | Арм500 ГОСТ 34028-2016 | 166.6 | 1571 | 165 | 7 | 2.1 | 2155 | 8.5 | 260 | 290 | 100 | 1548 | 1547 | 1536 | 9.166667 | 27.72
30012284 | 180 | 2019-07-30 | 2019-08-05 | 03.08.2019 | 2019-08-03 19:50 | 2019-08-03 20:01 | 2019-08-03 20:52 | 56 | 169.344 | Арм500 ГОСТ 34028-2016 | 164 | 1571 | 165 | 7 | 2.1 | 2155 | 8.5 | 260 | 290 | 100 | 1549 | 1548 | 1551 | 9.333333 | 28.224
30012284 | 180 | 2019-07-30 | 2019-08-05 | 03.08.2019 | 2019-08-03 20:44 | 2019-08-03 20:54 | 2019-08-03 21:40 | 51 | 154.224 | Арм500 ГОСТ 34028-2016 | 156.2 | 1569 | 165 | 7 | 2.1 | 2155 | 8.5 | 260 | 290 | 100 | 1549 | 1551 | 1550 | 8.5 | 25.704
30012284 | 180 | 2019-07-30 | 2019-08-05 | 03.08.2019 | 2019-08-03 21:33 | 2019-08-03 21:43 | 2019-08-03 22:30 | 55 | 166.32 | Арм500 ГОСТ 34028-2016 | 163.2 | 1568 | 165 | 7 | 2.1 | 2155 | 8.5 | 260 | 290 | 100 | 1548 | 1546 | 1549 | 9.166667 | 27.72
30012284 | 180 | 2019-07-30 | 2019-08-05 | 03.08.2019 | 2019-08-03 22:20 | 2019-08-03 22:32 | 2019-08-03 23:19 | 52 | 157.248 | Арм500 ГОСТ 34028-2016 | 156.7 | 1569 | 165 | 7 | 2.1 | 2155 | 8.5 | 260 | 290 | 100 | 1546 | 1548 | 1544 | 8.666667 | 26.208
30012284 | 180 | 2019-07-30 | 2019-08-05 | 03.08.2019 | 2019-08-03 23:10 | 2019-08-03 23:21 | 2019-08-04 00:10 | 55 | 166.181 | Арм500 ГОСТ 34028-2016 | 146 | 1571 | 165 | 7 | 2.1 | 2155 | 8.5 | 260 | 290 | 100 | 1550 | 1547 | 1548 | 9.166667 | 27.69683
30012284 | 180 | 2019-08-19 | 2019-08-21 | 19.08.2019 | 2019-08-19 18:45 | 2019-08-19 18:53 | 2019-08-19 19:37 | 50 | 151.2 | Арм500 ГОСТ 34028-2016 | 150.1 | 1588 | 145 | 7 | 2 | 2150 | 8 | 250 | 270 | 90 | 1549 | 1552 | 1555 | 8.333333 | 25.2
30012284 | 180 | 2019-08-19 | 2019-08-21 | 19.08.2019 | 2019-08-19 19:28 | 2019-08-19 19:40 | 2019-08-19 20:30 | 51 | 154.224 | Арм500 ГОСТ 34028-2016 | 152.4 | 1579 | 145 | 7 | 2 | 2150 | 8.5 | 280 | 270 | 90 | 1542 | 1537 | 1539 | 8.5 | 25.704
30012284 | 180 | 2019-08-19 | 2019-08-21 | 19.08.2019 | 2019-08-19 20:23 | 2019-08-19 20:32 | 2019-08-19 21:30 | 57 | 172.368 | Арм500 ГОСТ 34028-2016 | 170.5 | 1583 | 145 | 7 | 2.1 | 2150 | 8.5 | 270 | 260 | 90 | 1543 | 1546 | 1545 | 9.5 | 28.728
30012284 | 180 | 2019-08-19 | 2019-08-21 | 19.08.2019 | 2019-08-19 21:22 | 2019-08-19 21:31 | 2019-08-19 22:21 | 54 | 163.296 | Арм500 ГОСТ 34028-2016 | 161.5 | 1583 | 145 | 7 | 2.2 | 2150 | 8.5 | 260 | 270 | 90 | 1540 | 1543 | 1542 | 9 | 27.216
30012284 | 180 | 2019-08-19 | 2019-08-21 | 19.08.2019 | 2019-08-19 22:17 | 2019-08-19 22:23 | 2019-08-19 23:12 | 56 | 169.344 | Арм500 ГОСТ 34028-2016 | 167.5 | 1582 | 145 | 7 | 2.2 | 2150 | 8.5 | 280 | 320 | 100 | 1545 | 1543 | 1547 | 9.333333 | 28.224
30012284 | 180 | 2019-08-19 | 2019-08-21 | 19.08.2019 | 2019-08-19 23:05 | 2019-08-19 23:15 | 2019-08-20 00:03 | 54 | 163.296 | Арм500 ГОСТ 34028-2016 | 161.5 | 1580 | 145 | 7 | 2.2 | 2150 | 8.5 | 280 | 320 | 100 | 1544 | 1548 | 1549 | 9 | 27.216
30012284 | 180 | 2019-08-19 | 2019-08-21 | 19.08.2019 | 2019-08-19 23:55 | 2019-08-20 00:05 | 2019-08-20 00:55 | 55 | 166.32 | Арм500 ГОСТ 34028-2016 | 164.5 | 1591 | 145 | 7 | 2.2 | 2150 | 8.5 | 280 | 320 | 100 | 1550 | 1550 | 1545 | 9.166667 | 27.72
30012284 | 180 | 2019-08-19 | 2019-08-21 | 19.08.2019 | 2019-08-20 00:50 | 2019-08-20 00:57 | 2019-08-20 01:44 | 51 | 154.224 | Арм500 ГОСТ 34028-2016 | 152.4 | 1576 | 145 | 7 | 2.2 | 2150 | 8.5 | 280 | 320 | 100 | 1553 | 1549 | 1550 | 8.5 | 25.704
30012284 | 180 | 2019-08-19 | 2019-08-21 | 19.08.2019 | 2019-08-20 01:35 | 2019-08-20 01:46 | 2019-08-20 02:33 | 53 | 160.272 | Арм500 ГОСТ 34028-2016 | 158.4 | 1572 | 145 | 7 | 2.1 | 2150 | 8.5 | 280 | 330 | 100 | 1549 | 1543 | 1550 | 8.833333 | 26.712
30012284 | 180 | 2019-08-19 | 2019-08-21 | 19.08.2019 | 2019-08-20 02:25 | 2019-08-20 02:35 | 2019-08-20 03:23 | 54 | 163.296 | Арм500 ГОСТ 34028-2016 | 161.5 | 1575 | 145 | 7 | 2.1 | 2150 | 8.5 | 280 | 320 | 110 | 1545 | 1541 | 1550 | 9 | 27.216
30012284 | 180 | 2019-08-19 | 2019-08-21 | 20.08.2019 | 2019-08-20 03:16 | 2019-08-20 03:25 | 2019-08-20 04:11 | 53 | 160.272 | Арм500 ГОСТ 34028-2016 | 158.5 | 1576 | 145 | 7 | 2.2 | 2150 | 8.5 | 280 | 320 | 100 | 1550 | 1551 | 1546 | 8.833333 | 26.712
30012284 | 180 | 2019-08-19 | 2019-08-21 | 20.08.2019 | 2019-08-20 04:05 | 2019-08-20 04:14 | 2019-08-20 04:58 | 54 | 163.296 | Арм500 ГОСТ 34028-2016 | 161.5 | 1575 | 145 | 7 | 2.2 | 2150 | 8.5 | 280 | 350 | 100 | 1550 | 1549 | 1547 | 9 | 27.216
30012284 | 180 | 2019-08-19 | 2019-08-21 | 20.08.2019 | 2019-08-20 04:53 | 2019-08-20 05:00 | 2019-08-20 05:48 | 54 | 163.296 | Арм500 ГОСТ 34028-2016 | 161.5 | 1573 | 145 | 7 | 2.2 | 2150 | 8.5 | 280 | 320 | 100 | 1550 | 1548 | 1549 | 9 | 27.216
30012284 | 180 | 2019-08-19 | 2019-08-21 | 20.08.2019 | 2019-08-20 05:41 | 2019-08-20 05:51 | 2019-08-20 06:40 | 54 | 163.296 | Арм500 ГОСТ 34028-2016 | 161.5 | 1570 | 145 | 7 | 2 | 2150 | 8.5 | 280 | 300 | 90 | 1544 | 1545 | 1544 | 9 | 27.216
30012284 | 180 | 2019-08-19 | 2019-08-21 | 20.08.2019 | 2019-08-20 06:35 | 2019-08-20 06:42 | 2019-08-20 07:28 | 52 | 157.248 | Арм500 ГОСТ 34028-2016 | 155.4 | 1571 | 180 | 13 | 2.2 | 2155 | 8.3 | 260 | 280 | 100 | 1546 | 1549 | 1548 | 8.666667 | 26.208
30012284 | 180 | 2019-08-19 | 2019-08-21 | 20.08.2019 | 2019-08-20 07:20 | 2019-08-20 07:30 | 2019-08-20 08:17 | 53 | 160.272 | Арм500 ГОСТ 34028-2016 | 158.4 | 1571 | 165 | 13 | 2.2 | 2155 | 8.3 | 260 | 280 | 100 | 1550 | 1549 | 1548 | 8.833333 | 26.712
30012284 | 180 | 2019-08-19 | 2019-08-21 | 20.08.2019 | 2019-08-20 08:05 | 2019-08-20 08:19 | 2019-08-20 09:08 | 55 | 166.32 | Арм500 ГОСТ 34028-2016 | 164.5 | 1571 | 165 | 13 | 2.2 | 2155 | 8.3 | 260 | 280 | 100 | 1550 | 1551 | 1554 | 9.166667 | 27.72
30012284 | 180 | 2019-08-19 | 2019-08-21 | 20.08.2019 | 2019-08-20 09:00 | 2019-08-20 09:10 | 2019-08-20 09:53 | 54 | 163.296 | Арм500 ГОСТ 34028-2016 | 161.4 | 1571 | 165 | 13 | 2.2 | 2155 | 8.3 | 260 | 280 | 100 | 1553 | 1551 | 1550 | 9 | 27.216
30012284 | 180 | 2019-08-19 | 2019-08-21 | 20.08.2019 | 2019-08-20 09:50 | 2019-08-20 10:01 | 2019-08-20 10:44 | 51 | 154.224 | Арм500 ГОСТ 34028-2016 | 152.4 | 1568 | 165 | 13 | 2 | 2155 | 8.3 | 260 | 280 | 100 | 1549 | 1548 | 1546 | 8.5 | 25.704
30012284 | 180 | 2019-08-19 | 2019-08-21 | 20.08.2019 | 2019-08-20 10:35 | 2019-08-20 10:48 | 2019-08-20 11:33 | 56 | 169.344 | Арм500 ГОСТ 34028-2016 | 167.5 | 1566 | 165 | 13 | 2.2 | 2155 | 8.3 | 260 | 280 | 100 | 1544 | 1545 | 1546 | 9.333333 | 28.224
30012284 | 180 | 2019-08-19 | 2019-08-21 | 20.08.2019 | 2019-08-20 11:25 | 2019-08-20 11:36 | 2019-08-20 12:19 | 50 | 151.2 | Арм500 ГОСТ 34028-2016 | 149.4 | 1566 | 165 | 13 | 2.2 | 2155 | 8.3 | 260 | 280 | 100 | 1544 | 1546 | 1547 | 8.333333 | 25.2
30012284 | 180 | 2019-08-19 | 2019-08-21 | 20.08.2019 | 2019-08-20 12:10 | 2019-08-20 12:22 | 2019-08-20 13:07 | 54 | 163.296 | Арм500 ГОСТ 34028-2016 | 161.4 | 1566 | 165 | 13 | 2.2 | 2155 | 8.3 | 260 | 280 | 100 | 1546 | 1545 | 1549 | 9 | 27.216
30012284 | 180 | 2019-08-19 | 2019-08-21 | 20.08.2019 | 2019-08-20 13:00 | 2019-08-20 13:10 | 2019-08-20 13:51 | 50 | 151.2 | Арм500 ГОСТ 34028-2016 | 149.4 | 1566 | 165 | 13 | 2.2 | 2155 | 8.3 | 260 | 280 | 100 | 1547 | 1548 | 1545 | 8.333333 | 25.2
30012284 | 180 | 2019-08-19 | 2019-08-21 | 20.08.2019 | 2019-08-20 13:45 | 2019-08-20 13:57 | 2019-08-20 14:43 | 57 | 172.368 | Арм500 ГОСТ 34028-2016 | 170.5 | 1567 | 165 | 13 | 2.2 | 2155 | 8.3 | 260 | 280 | 100 | 1543 | 1540 | 1541 | 9.5 | 28.728
30012284 | 180 | 2019-08-19 | 2019-08-21 | 20.08.2019 | 2019-08-20 14:35 | 2019-08-20 14:45 | 2019-08-20 15:33 | 54 | 163.296 | Арм500 ГОСТ 34028-2016 | 161.4 | 1567 | 165 | 13 | 2.2 | 2155 | 8.3 | 260 | 280 | 100 | 1538 | 1537 | 1538 | 9 | 27.216
30012284 | 180 | 2019-08-19 | 2019-08-21 | 20.08.2019 | 2019-08-20 15:25 | 2019-08-20 15:35 | 2019-08-20 16:24 | 54 | 163.296 | Арм500 ГОСТ 34028-2016 | 161.5 | 1572 | 165 | 13 | 2.2 | 2155 | 8.3 | 260 | 280 | 100 | 1542 | 1539 | 1540 | 9 | 27.216
30012284 | 180 | 2019-08-19 | 2019-08-21 | 20.08.2019 | 2019-08-20 16:15 | 2019-08-20 16:26 | 2019-08-20 17:13 | 52 | 157.248 | Арм500 ГОСТ 34028-2016 | 155.4 | 1570 | 165 | 13 | 2.2 | 2155 | 8.3 | 260 | 280 | 100 | 1543 | 1544 | 1543 | 8.666667 | 26.208
30012284 | 180 | 2019-08-19 | 2019-08-21 | 20.08.2019 | 2019-08-20 17:05 | 2019-08-20 17:15 | 2019-08-20 18:02 | 53 | 160.272 | Арм500 ГОСТ 34028-2016 | 158.4 | 1571 | 165 | 13 | 2.2 | 2155 | 8.3 | 260 | 280 | 100 | 1546 | 1547 | 1545 | 8.833333 | 26.712
30012284 | 180 | 2019-08-19 | 2019-08-21 | 20.08.2019 | 2019-08-20 17:55 | 2019-08-20 18:05 | 2019-08-20 18:51 | 52 | 157.248 | Арм500 ГОСТ 34028-2016 | 155.4 | 1571 | 165 | 13 | 2.2 | 2155 | 8.3 | 260 | 280 | 100 | 1547 | 1544 | 1546 | 8.666667 | 26.208
30012284 | 180 | 2019-08-19 | 2019-08-21 | 20.08.2019 | 2019-08-20 18:44 | 2019-08-20 18:54 | 2019-08-20 19:42 | 56 | 169.344 | Арм500 ГОСТ 34028-2016 | 167.5 | 1571 | 170 | 7 | 2.15 | 2150 | 8.6 | 270 | 260 | 100 | 1544 | 1541 | 1542 | 9.333333 | 28.224
30012284 | 180 | 2019-08-19 | 2019-08-21 | 20.08.2019 | 2019-08-20 19:35 | 2019-08-20 19:45 | 2019-08-20 20:33 | 54 | 163.296 | Арм500 ГОСТ 34028-2016 | 161.5 | 1571 | 170 | 7 | 2.1 | 2150 | 8.6 | 270 | 260 | 100 | 1546 | 1544 | 1541 | 9 | 27.216
30012284 | 180 | 2019-08-19 | 2019-08-21 | 20.08.2019 | 2019-08-20 20:26 | 2019-08-20 20:36 | 2019-08-20 21:24 | 55 | 166.32 | Арм500 ГОСТ 34028-2016 | 164.5 | 1571 | 170 | 7 | 2.1 | 2150 | 8.6 | 270 | 260 | 100 | 1544 | 1547 | 1544 | 9.166667 | 27.72
30012284 | 180 | 2019-08-19 | 2019-08-21 | 20.08.2019 | 2019-08-20 21:16 | 2019-08-20 21:26 | 2019-08-20 22:24 | 54 | 163.296 | Арм500 ГОСТ 34028-2016 | 162.4 | 1571 | 170 | 7 | 2.1 | 2150 | 8.6 | 270 | 260 | 100 | 1549 | 1546 | 1545 | 9 | 27.216
30012284 | 180 | 2019-08-19 | 2019-08-21 | 20.08.2019 | 2019-08-20 22:16 | 2019-08-20 22:26 | 2019-08-20 23:22 | 54 | 163.296 | Арм500 ГОСТ 34028-2016 | 161.5 | 1576 | 170 | 7 | 2.2 | 2150 | 8.6 | 270 | 260 | 100 | 1543 | 1545 | 1542 | 9 | 27.216
30012284 | 180 | 2019-08-19 | 2019-08-21 | 20.08.2019 | 2019-08-20 23:16 | 2019-08-20 23:26 | 2019-08-21 00:22 | 51 | 154.224 | Арм500 ГОСТ 34028-2016 | 152.4 | 1576 | 170 | 7 | 2.2 | 2150 | 8.6 | 270 | 260 | 100 | 1544 | 1549 | 1550 | 8.5 | 25.704
30012284 | 180 | 2019-08-19 | 2019-08-21 | 20.08.2019 | 2019-08-21 00:16 | 2019-08-21 00:26 | 2019-08-21 01:28 | 58 | 175.392 | Арм500 ГОСТ 34028-2016 | 173.6 | 1577 | 170 | 7 | 2.2 | 2150 | 8.6 | 270 | 260 | 100 | 1552 | 1554 | 1553 | 9.666667 | 29.232
30012284 | 180 | 2019-08-19 | 2019-08-21 | 20.08.2019 | 2019-08-21 01:21 | 2019-08-21 01:31 | 2019-08-21 02:29 | 53 | 160.272 | Арм500 ГОСТ 34028-2016 | 158.5 | 1578 | 170 | 7 | 2.1 | 2150 | 8.6 | 270 | 260 | 100 | 1551 | 1549 | 1547 | 8.833333 | 26.712
30012284 | 180 | 2019-08-19 | 2019-08-21 | 20.08.2019 | 2019-08-21 02:22 | 2019-08-21 02:32 | 2019-08-21 03:29 | 52 | 157.248 | Арм500 ГОСТ 34028-2016 | 155.4 | 1581 | 170 | 7 | 2.1 | 2150 | 8.6 | 270 | 260 | 100 | 1544 | 1543 | 1542 | 8.666667 | 26.208
30012284 | 180 | 2019-08-19 | 2019-08-21 | 21.08.2019 | 2019-08-21 03:23 | 2019-08-21 03:33 | 2019-08-21 04:33 | 56 | 169.344 | Арм500 ГОСТ 34028-2016 | 167.5 | 1577 | 170 | 7 | 2.1 | 2150 | 8.6 | 270 | 260 | 100 | 1549 | 1546 | 1548 | 9.333333 | 28.224
30012284 | 180 | 2019-08-19 | 2019-08-21 | 21.08.2019 | 2019-08-21 04:26 | 2019-08-21 04:36 | 2019-08-21 05:40 | 59 | 178.373 | Арм500 ГОСТ 34028-2016 | 181.4 | 1582 | 170 | 7 | 2.1 | 2150 | 8.6 | 270 | 260 | 100 | 1553 | 1554 | 1552 | 9.833333 | 29.72883
30012284 | 180 | 2019-08-19 | 2019-08-21 | 21.08.2019 | 2019-08-21 09:15 | 2019-08-21 09:23 | 2019-08-21 10:07 | 52 | 157.248 | 25Г2С ГОСТ 5781-82 | 156.3 | 1580 | 175 | 13 | 2 | 2155 | 9.3 | 180 | 200 | 65 | 1554 | 1550 | 1549 | 8.666667 | 26.208
30012284 | 180 | 2019-08-19 | 2019-08-21 | 21.08.2019 | 2019-08-21 10:00 | 2019-08-21 10:09 | 2019-08-21 11:08 | 56 | 169.344 | 25Г2С ГОСТ 5781-82 | 167.5 | 1563 | 175 | 13 | 1.8 | 2155 | 9.3 | 180 | 200 | 65 | 1534 | 1523 | 1519 | 9.333333 | 28.224
30012284 | 180 | 2019-08-19 | 2019-08-21 | 21.08.2019 | 2019-08-21 11:00 | 2019-08-21 11:10 | 2019-08-21 12:12 | 57 | 172.368 | 25Г2С ГОСТ 5781-82 | 170.5 | 1573 | 175 | 13 | 2.2 | 2155 | 9.3 | 180 | 200 | 65 | 1527 | 1531 | 1526 | 9.5 | 28.728
30012284 | 180 | 2019-08-19 | 2019-08-21 | 21.08.2019 | 2019-08-21 12:00 | 2019-08-21 12:15 | 2019-08-21 13:08 | 55 | 166.32 | 25Г2С ГОСТ 5781-82 | 164.5 | 1574 | 175 | 13 | 2.2 | 2155 | 9.3 | 180 | 200 | 65 | 1535 | 1537 | 1539 | 9.166667 | 27.72
30012284 | 180 | 2019-08-19 | 2019-08-21 | 21.08.2019 | 2019-08-21 13:00 | 2019-08-21 13:10 | 2019-08-21 13:58 | 54 | 163.296 | 25Г2С ГОСТ 5781-82 | 161.2 | 1573 | 175 | 13 | 2.2 | 2155 | 9.3 | 180 | 200 | 65 | 1543 | 1541 | 1540 | 9 | 27.216
30012284 | 180 | 2019-08-19 | 2019-08-21 | 21.08.2019 | 2019-08-21 13:50 | 2019-08-21 14:01 | 2019-08-21 14:49 | 56 | 169.344 | 25Г2С ГОСТ 5781-82 | 164.5 | 1569 | 175 | 13 | 2.2 | 2155 | 9.3 | 180 | 200 | 65 | 1539 | 1532 | 1528 | 9.333333 | 28.224
30012284 | 180 | 2019-08-19 | 2019-08-21 | 21.08.2019 | 2019-08-21 14:40 | 2019-08-21 14:51 | 2019-08-21 15:39 | 54 | 163.296 | 25Г2С ГОСТ 5781-82 | 161.5 | 1563 | 175 | 13 | 2.2 | 2155 | 9.3 | 180 | 200 | 65 | 1526 | 1521 | 1519 | 9 | 27.216
30012284 | 180 | 2019-08-19 | 2019-08-21 | 21.08.2019 | 2019-08-21 15:30 | 2019-08-21 15:41 | 2019-08-21 16:29 | 54 | 163.296 | 25Г2С ГОСТ 5781-82 | 161.5 | 1564 | 175 | 13 | 2.2 | 2155 | 9.3 | 180 | 200 | 65 | 1523 | 1525 | 1522 | 9 | 27.216
30012284 | 180 | 2019-08-19 | 2019-08-21 | 21.08.2019 | 2019-08-21 16:20 | 2019-08-21 16:32 | 2019-08-21 17:21 | 58 | 175.392 | 25Г2С ГОСТ 5781-82 | 173.6 | 1567 | 175 | 13 | 2.2 | 2155 | 9.3 | 180 | 200 | 65 | 1531 | 1535 | 1533 | 9.666667 | 29.232
30012284 | 180 | 2019-08-19 | 2019-08-21 | 21.08.2019 | 2019-08-21 17:10 | 2019-08-21 17:24 | 2019-08-21 18:10 | 52 | 157.248 | 25Г2С ГОСТ 5781-82 | 155.4 | 1567 | 175 | 13 | 2.2 | 2155 | 9.3 | 180 | 200 | 65 | 1537 | 1536 | 1530 | 8.666667 | 26.208
30012284 | 180 | 2019-08-19 | 2019-08-21 | 21.08.2019 | 2019-08-21 18:00 | 2019-08-21 18:13 | 2019-08-21 19:02 | 56 | 169.344 | 25Г2С ГОСТ 5781-82 | 167.5 | 1568 | 175 | 13 | 2.2 | 2155 | 9.3 | 180 | 200 | 65 | 1532 | 1535 | 1531 | 9.333333 | 28.224
30012284 | 180 | 2019-08-19 | 2019-08-21 | 21.08.2019 | 2019-08-21 18:55 | 2019-08-21 19:04 | 2019-08-21 19:52 | 57 | 169.899 | 25Г2С ГОСТ 5781-82 | 172.3 | 1571 | 175 | 13 | 2.2 | 2155 | 9.3 | 180 | 200 | 65 | 1535 | 1534 | 1529 | 9.5 | 28.3165
30012284 | 180 | 2019-08-30 | 2019-09-03 | 01.09.2019 | 2019-09-01 09:15 | 2019-09-01 09:22 | 2019-09-01 10:02 | 47 | 142.128 | Арм500 ГОСТ 34028-2016 | 141.2 | 1589 | 165 | 7 | 2.1 | 2155 | 8.3 | 250 | 280 | 90 | 1553 | 1557 | 1555 | 7.833333 | 23.688
30012284 | 180 | 2019-08-30 | 2019-09-03 | 01.09.2019 | 2019-09-01 10:00 | 2019-09-01 10:04 | 2019-09-01 10:55 | 56 | 169.142 | Арм500 ГОСТ 34028-2016 | 167.3 | 1581 | 165 | 7 | 2 | 2155 | 8.3 | 250 | 280 | 90 | 1544 | 1541 | 1543 | 9.333333 | 28.19033
30012284 | 180 | 2019-08-30 | 2019-09-03 | 01.09.2019 | 2019-09-01 10:55 | 2019-09-01 10:59 | 2019-09-01 11:48 | 54 | 163.296 | Арм500 ГОСТ 34028-2016 | 161.5 | 1579 | 165 | 7 | 2 | 2155 | 8.3 | 250 | 280 | 90 | 1544 | 1545 | 1546 | 9 | 27.216
30012284 | 180 | 2019-08-30 | 2019-09-03 | 01.09.2019 | 2019-09-01 11:45 | 2019-09-01 11:50 | 2019-09-01 12:36 | 52 | 157.248 | Арм500 ГОСТ 34028-2016 | 155.4 | 1579 | 165 | 7 | 2.1 | 2155 | 8.3 | 250 | 280 | 90 | 1540 | 1538 | 1540 | 8.666667 | 26.208
30012284 | 180 | 2019-08-30 | 2019-09-03 | 01.09.2019 | 2019-09-01 12:30 | 2019-09-01 12:38 | 2019-09-01 13:25 | 53 | 160.272 | Арм500 ГОСТ 34028-2016 | 158.5 | 1582 | 165 | 7 | 2.1 | 2155 | 8.3 | 250 | 280 | 90 | 1543 | 1545 | 1547 | 8.833333 | 26.712
30012284 | 180 | 2019-08-30 | 2019-09-03 | 01.09.2019 | 2019-09-01 13:20 | 2019-09-01 13:27 | 2019-09-01 14:15 | 53 | 160.272 | Арм500 ГОСТ 34028-2016 | 158.5 | 1575 | 165 | 7 | 2.1 | 2155 | 8.3 | 250 | 280 | 90 | 1546 | 1544 | 1546 | 8.833333 | 26.712
30012284 | 180 | 2019-08-30 | 2019-09-03 | 01.09.2019 | 2019-09-01 14:10 | 2019-09-01 14:16 | 2019-09-01 15:02 | 50 | 151.2 | Арм500 ГОСТ 34028-2016 | 148.4 | 1574 | 165 | 7 | 2.1 | 2155 | 8.3 | 250 | 280 | 90 | 1545 | 1546 | 1545 | 8.333333 | 25.2
30012284 | 180 | 2019-08-30 | 2019-09-03 | 01.09.2019 | 2019-09-01 15:00 | 2019-09-01 15:05 | 2019-09-01 15:49 | 54 | 163.296 | Арм500 ГОСТ 34028-2016 | 161.5 | 1576 | 165 | 7 | 2.2 | 2155 | 8.3 | 250 | 280 | 90 | 1548 | 1552 | 1551 | 9 | 27.216
30012284 | 180 | 2019-08-30 | 2019-09-03 | 01.09.2019 | 2019-09-01 15:45 | 2019-09-01 15:51 | 2019-09-01 16:33 | 50 | 151.2 | Арм500 ГОСТ 34028-2016 | 149.4 | 1568 | 165 | 7 | 2.2 | 2155 | 8.3 | 250 | 280 | 90 | 1548 | 1545 | 1544 | 8.333333 | 25.2
30012284 | 180 | 2019-08-30 | 2019-09-03 | 01.09.2019 | 2019-09-01 16:30 | 2019-09-01 16:36 | 2019-09-01 17:21 | 55 | 166.32 | Арм500 ГОСТ 34028-2016 | 164.5 | 1569 | 165 | 7 | 2.2 | 2155 | 8.3 | 250 | 280 | 90 | 1547 | 1545 | 1544 | 9.166667 | 27.72
30012284 | 180 | 2019-08-30 | 2019-09-03 | 01.09.2019 | 2019-09-01 17:20 | 2019-09-01 17:24 | 2019-09-01 18:10 | 54 | 163.296 | Арм500 ГОСТ 34028-2016 | 161.5 | 1568 | 165 | 7 | 2.2 | 2155 | 8.3 | 250 | 280 | 90 | 1541 | 1542 | 1544 | 9 | 27.216
30012284 | 180 | 2019-08-30 | 2019-09-03 | 01.09.2019 | 2019-09-01 18:05 | 2019-09-01 18:12 | 2019-09-01 19:00 | 55 | 166.32 | Арм500 ГОСТ 34028-2016 | 164.5 | 1569 | 165 | 7 | 2.1 | 2155 | 8.3 | 250 | 280 | 90 | 1543 | 1540 | 1541 | 9.166667 | 27.72
30012284 | 180 | 2019-08-30 | 2019-09-03 | 01.09.2019 | 2019-09-01 18:55 | 2019-09-01 19:02 | 2019-09-01 19:44 | 50 | 151.2 | Арм500 ГОСТ 34028-2016 | 149.4 | 1570 | 165 | 7 | 2.1 | 2155 | 8.3 | 250 | 280 | 90 | 1543 | 1541 | 1543 | 8.333333 | 25.2
30012284 | 180 | 2019-08-30 | 2019-09-03 | 01.09.2019 | 2019-09-01 19:36 | 2019-09-01 19:46 | 2019-09-01 20:32 | 53 | 160.272 | Арм500 ГОСТ 34028-2016 | 158.5 | 1570 | 180 | 7 | 2.2 | 2150 | 8.3 | 260 | 280 | 90 | 1546 | 1544 | 1543 | 8.833333 | 26.712
30012284 | 180 | 2019-08-30 | 2019-09-03 | 01.09.2019 | 2019-09-01 20:25 | 2019-09-01 20:35 | 2019-09-01 21:16 | 49 | 148.176 | Арм500 ГОСТ 34028-2016 | 146.4 | 1570 | 180 | 7 | 2.2 | 2150 | 8.3 | 280 | 260 | 90 | 1542 | 1540 | 1542 | 8.166667 | 24.696
30012284 | 180 | 2019-08-30 | 2019-09-03 | 01.09.2019 | 2019-09-01 21:08 | 2019-09-01 21:18 | 2019-09-01 22:10 | 54 | 162.742 | Арм500 ГОСТ 34028-2016 | 161.6 | 1570 | 180 | 7 | 2.2 | 2150 | 8.3 | 260 | 280 | 90 | 1544 | 1542 | 1539 | 9 | 27.12367
30012284 | 180 | 2019-08-30 | 2019-09-03 | 01.09.2019 | 2019-09-01 22:02 | 2019-09-01 22:12 | 2019-09-01 23:09 | 54 | 163.296 | Арм500 ГОСТ 34028-2016 | 161.5 | 1574 | 180 | 7 | 2.2 | 2150 | 8.3 | 260 | 280 | 90 | 1535 | 1538 | 1536 | 9 | 27.216
30012284 | 180 | 2019-08-30 | 2019-09-03 | 01.09.2019 | 2019-09-01 23:00 | 2019-09-01 23:11 | 2019-09-02 00:06 | 54 | 163.296 | Арм500 ГОСТ 34028-2016 | 161.5 | 1579 | 180 | 7 | 2.2 | 2150 | 8.3 | 260 | 280 | 90 | 1540 | 1541 | 1538 | 9 | 27.216
30012284 | 180 | 2019-08-30 | 2019-09-03 | 01.09.2019 | 2019-09-02 | 2019-09-02 00:08 | 2019-09-02 00:58 | 48 | 145.152 | Арм500 ГОСТ 34028-2016 | 143.3 | 1580 | 180 | 7 | 2.2 | 2150 | 8.3 | 260 | 280 | 90 | 1547 | 1549 | 1550 | 8 | 24.192
30012284 | 180 | 2019-08-30 | 2019-09-03 | 01.09.2019 | 2019-09-02 00:50 | 2019-09-02 01:00 | 2019-09-02 01:55 | 55 | 166.32 | Арм500 ГОСТ 34028-2016 | 164.5 | 1579 | 180 | 7 | 2.2 | 2150 | 8.3 | 260 | 280 | 90 | 1554 | 1555 | 1552 | 9.166667 | 27.72
30012284 | 180 | 2019-08-30 | 2019-09-03 | 01.09.2019 | 2019-09-02 01:48 | 2019-09-02 01:58 | 2019-09-02 02:50 | 51 | 154.224 | Арм500 ГОСТ 34028-2016 | 152.4 | 1576 | 180 | 7 | 2.3 | 2150 | 8.3 | 260 | 280 | 90 | 1555 | 1550 | 1549 | 8.5 | 25.704
30012284 | 180 | 2019-08-30 | 2019-09-03 | 02.09.2019 | 2019-09-02 02:42 | 2019-09-02 02:52 | 2019-09-02 03:48 | 56 | 169.344 | Арм500 ГОСТ 34028-2016 | 167.5 | 1576 | 180 | 7 | 2.3 | 2150 | 8.3 | 260 | 280 | 90 | 1551 | 1548 | 1547 | 9.333333 | 28.224
30012284 | 180 | 2019-08-30 | 2019-09-03 | 02.09.2019 | 2019-09-02 03:42 | 2019-09-02 03:52 | 2019-09-02 04:42 | 52 | 157.248 | Арм500 ГОСТ 34028-2016 | 155.4 | 1576 | 180 | 7 | 2.3 | 2150 | 8.3 | 260 | 280 | 90 | 1545 | 1546 | 1547 | 8.666667 | 26.208
30012284 | 180 | 2019-08-30 | 2019-09-03 | 02.09.2019 | 2019-09-02 04:35 | 2019-09-02 04:45 | 2019-09-02 05:41 | 56 | 169.344 | Арм500 ГОСТ 34028-2016 | 167.5 | 1575 | 180 | 7 | 2.3 | 2150 | 8.3 | 260 | 280 | 90 | 1552 | 1551 | 1550 | 9.333333 | 28.224
30012284 | 180 | 2019-08-30 | 2019-09-03 | 02.09.2019 | 2019-09-02 05:33 | 2019-09-02 05:43 | 2019-09-02 06:41 | 58 | 175.392 | Арм500 ГОСТ 34028-2016 | 173.6 | 1576 | 180 | 7 | 2.3 | 2150 | 8.3 | 260 | 280 | 90 | 1543 | 1542 | 1540 | 9.666667 | 29.232
30012284 | 180 | 2019-08-30 | 2019-09-03 | 02.09.2019 | 2019-09-02 06:33 | 2019-09-02 06:43 | 2019-09-02 07:36 | 52 | 157.248 | Арм500 ГОСТ 34028-2016 | 155.4 | 1575 | 175 | 13 | 2.3 | 2155 | 8.5 | 290 | 310 | 105 | 1547 | 1548 | 1547 | 8.666667 | 26.208
30012284 | 180 | 2019-08-30 | 2019-09-03 | 02.09.2019 | 2019-09-02 07:26 | 2019-09-02 07:38 | 2019-09-02 08:32 | 53 | 160.272 | Арм500 ГОСТ 34028-2016 | 158.4 | 1575 | 175 | 13 | 2.3 | 2150 | 8.5 | 290 | 320 | 95 | 1550 | 1551 | 1548 | 8.833333 | 26.712
30012284 | 180 | 2019-08-30 | 2019-09-03 | 02.09.2019 | 2019-09-02 08:26 | 2019-09-02 08:35 | 2019-09-02 09:30 | 54 | 163.296 | Арм500 ГОСТ 34028-2016 | 161.5 | 1574 | 180 | 13 | 2.2 | 2155 | 8.3 | 290 | 320 | 95 | 1549 | 1548 | 1547 | 9 | 27.216
30012284 | 180 | 2019-08-30 | 2019-09-03 | 02.09.2019 | 2019-09-02 09:29 | 2019-09-02 09:37 | 2019-09-02 10:27 | 53 | 160.272 | Арм500 ГОСТ 34028-2016 | 158.5 | 1574 | 180 | 13 | 2.3 | 2155 | 8.5 | 290 | 320 | 95 | 1549 | 1550 | 1551 | 8.833333 | 26.712
30012284 | 180 | 2019-08-30 | 2019-09-03 | 02.09.2019 | 2019-09-02 10:19 | 2019-09-02 10:30 | 2019-09-02 11:25 | 56 | 169.143 | Арм500 ГОСТ 34028-2016 | 171.8 | 1576 | 175 | 13 | 2.3 | 2155 | 8.3 | 290 | 320 | 95 | 1552 | 1553 | 1550 | 9.333333 | 28.1905
30012284 | 180 | 2019-08-30 | 2019-09-03 | 02.09.2019 | 2019-09-02 12:40 | 2019-09-02 12:43 | 2019-09-02 13:22 | 48 | 145.152 | Арм500 ГОСТ 34028-2016 | 144.3 | 1584 | 165 | 7 | 2.1 | 2155 | 8.3 | 270 | 290 | 95 | 1557 | 1561 | 1563 | 8 | 24.192
30012284 | 180 | 2019-08-30 | 2019-09-03 | 02.09.2019 | 2019-09-02 13:20 | 2019-09-02 13:25 | 2019-09-02 14:12 | 56 | 169.344 | Арм500 ГОСТ 34028-2016 | 167.5 | 1571 | 165 | 7 | 2.1 | 2155 | 8.3 | 270 | 290 | 95 | 1555 | 1552 | 1551 | 9.333333 | 28.224
30012284 | 180 | 2019-08-30 | 2019-09-03 | 02.09.2019 | 2019-09-02 14:10 | 2019-09-02 14:14 | 2019-09-02 15:00 | 56 | 169.344 | Арм500 ГОСТ 34028-2016 | 167.5 | 1567 | 165 | 7 | 2.1 | 2155 | 8.3 | 270 | 290 | 95 | 1549 | 1546 | 1544 | 9.333333 | 28.224
30012284 | 180 | 2019-08-30 | 2019-09-03 | 02.09.2019 | 2019-09-02 15:00 | 2019-09-02 15:05 | 2019-09-02 15:50 | 54 | 162.49 | Арм500 ГОСТ 34028-2016 | 161.2 | 1565 | 165 | 7 | 2.1 | 2155 | 8.3 | 290 | 320 | 100 | 1540 | 1538 | 1544 | 9 | 27.08167
30012284 | 180 | 2019-08-30 | 2019-09-03 | 02.09.2019 | 2019-09-02 15:55 | 2019-09-02 15:58 | 2019-09-02 16:53 | 55 | 166.32 | Арм500 ГОСТ 34028-2016 | 164.5 | 1568 | 165 | 7 | 2.1 | 2155 | 8.3 | 290 | 320 | 100 | 1543 | 1538 | 1537 | 9.166667 | 27.72
30012284 | 180 | 2019-08-30 | 2019-09-03 | 02.09.2019 | 2019-09-02 16:55 | 2019-09-02 16:58 | 2019-09-02 17:47 | 52 | 157.248 | Арм500 ГОСТ 34028-2016 | 155.6 | 1568 | 165 | 7 | 2.1 | 2155 | 8.3 | 290 | 320 | 100 | 1543 | 1544 | 1545 | 8.666667 | 26.208
30012284 | 180 | 2019-08-30 | 2019-09-03 | 02.09.2019 | 2019-09-02 17:45 | 2019-09-02 17:49 | 2019-09-02 18:36 | 54 | 163.296 | Арм500 ГОСТ 34028-2016 | 161.5 | 1568 | 165 | 7 | 2.1 | 2155 | 8.3 | 290 | 320 | 100 | 1546 | 1545 | 1544 | 9 | 27.216
30012284 | 180 | 2019-08-30 | 2019-09-03 | 02.09.2019 | 2019-09-02 18:30 | 2019-09-02 18:38 | 2019-09-02 19:28 | 55 | 166.32 | Арм500 ГОСТ 34028-2016 | 164.5 | 1565 | 165 | 7 | 1.9 | 2155 | 8.3 | 290 | 320 | 100 | 1545 | 1544 | 1541 | 9.166667 | 27.72
30012284 | 180 | 2019-08-30 | 2019-09-03 | 02.09.2019 | 2019-09-02 19:20 | 2019-09-02 19:30 | 2019-09-02 20:19 | 55 | 166.32 | Арм500 ГОСТ 34028-2016 | 164.5 | 1567 | 180 | 7 | 2.1 | 2150 | 8.3 | 260 | 280 | 90 | 1542 | 1541 | 1543 | 9.166667 | 27.72
30012284 | 180 | 2019-08-30 | 2019-09-03 | 02.09.2019 | 2019-09-02 20:12 | 2019-09-02 20:22 | 2019-09-02 21:09 | 54 | 163.296 | Арм500 ГОСТ 34028-2016 | 161.5 | 1564 | 180 | 7 | 2.1 | 2150 | 8.3 | 260 | 280 | 90 | 1538 | 1536 | 1537 | 9 | 27.216
30012284 | 180 | 2019-08-30 | 2019-09-03 | 02.09.2019 | 2019-09-02 21:00 | 2019-09-02 21:10 | 2019-09-02 22:01 | 55 | 166.32 | Арм500 ГОСТ 34028-2016 | 164.5 | 1568 | 180 | 7 | 2.1 | 2150 | 8.3 | 260 | 280 | 90 | 1542 | 1543 | 1544 | 9.166667 | 27.72
30012284 | 180 | 2019-08-30 | 2019-09-03 | 02.09.2019 | 2019-09-02 21:53 | 2019-09-02 22:03 | 2019-09-02 22:51 | 53 | 160.272 | Арм500 ГОСТ 34028-2016 | 158.5 | 1567 | 180 | 7 | 2.2 | 2150 | 8.3 | 260 | 280 | 90 | 1541 | 1540 | 1539 | 8.833333 | 26.712
30012284 | 180 | 2019-08-30 | 2019-09-03 | 02.09.2019 | 2019-09-02 22:44 | 2019-09-02 22:54 | 2019-09-02 23:44 | 57 | 172.368 | Арм500 ГОСТ 34028-2016 | 170.5 | 1568 | 180 | 7 | 2.2 | 2150 | 8.3 | 260 | 280 | 90 | 1545 | 1544 | 1545 | 9.5 | 28.728
30012284 | 180 | 2019-08-30 | 2019-09-03 | 02.09.2019 | 2019-09-02 23:38 | 2019-09-02 23:48 | 2019-09-03 00:36 | 54 | 163.296 | Арм500 ГОСТ 34028-2016 | 161.5 | 1568 | 180 | 7 | 2.2 | 2150 | 8.3 | 260 | 280 | 90 | 1544 | 1543 | 1546 | 9 | 27.216
30012284 | 180 | 2019-08-30 | 2019-09-03 | 02.09.2019 | 2019-09-03 00:29 | 2019-09-03 00:39 | 2019-09-03 01:26 | 51 | 154.224 | Арм500 ГОСТ 34028-2016 | 152.4 | 1580 | 180 | 7 | 2.2 | 2150 | 8.3 | 260 | 280 | 90 | 1545 | 1543 | 1540 | 8.5 | 25.704
30012284 | 180 | 2019-08-30 | 2019-09-03 | 02.09.2019 | 2019-09-03 01:19 | 2019-09-03 01:29 | 2019-09-03 02:16 | 51 | 154.224 | Арм500 ГОСТ 34028-2016 | 152.4 | 1588 | 180 | 7 | 2.2 | 2150 | 8.3 | 260 | 280 | 90 | 1541 | 1540 | 1541 | 8.5 | 25.704
30012284 | 180 | 2019-08-30 | 2019-09-03 | 02.09.2019 | 2019-09-03 02:10 | 2019-09-03 02:20 | 2019-09-03 03:08 | 54 | 162.893 | Арм500 ГОСТ 34028-2016 | 161 | 1567 | 180 | 7 | 2.2 | 2150 | 8.3 | 260 | 280 | 90 | 1540 | 1547 | 1539 | 9 | 27.14883
30012284 | 180 | 2019-08-30 | 2019-09-03 | 03.09.2019 | 2019-09-03 03:03 | 2019-09-03 03:13 | 2019-09-03 04:02 | 54 | 163.296 | Арм500 ГОСТ 34028-2016 | 161.5 | 1570 | 180 | 7 | 2.2 | 2150 | 8.3 | 260 | 280 | 90 | 1541 | 1543 | 1542 | 9 | 27.216
30012284 | 180 | 2019-08-30 | 2019-09-03 | 03.09.2019 | 2019-09-03 03:54 | 2019-09-03 04:04 | 2019-09-03 04:51 | 52 | 157.248 | Арм500 ГОСТ 34028-2016 | 155.4 | 1570 | 180 | 7 | 2.2 | 2150 | 8.3 | 260 | 280 | 90 | 1544 | 1546 | 1545 | 8.666667 | 26.208
30012284 | 180 | 2019-08-30 | 2019-09-03 | 03.09.2019 | 2019-09-03 04:44 | 2019-09-03 04:54 | 2019-09-03 05:44 | 55 | 166.32 | Арм500 ГОСТ 34028-2016 | 164.5 | 1569 | 180 | 7 | 2.2 | 2150 | 8.3 | 260 | 280 | 90 | 1546 |  |  | 9.166667 | 27.72
30012284 | 180 | 2019-08-30 | 2019-09-03 | 03.09.2019 | 2019-09-03 05:35 | 2019-09-03 05:46 | 2019-09-03 06:33 | 53 | 160.272 | Арм500 ГОСТ 34028-2016 | 158.5 | 1567 | 165 | 7 | 2.1 | 2155 | 8.3 | 290 | 320 | 100 | 1540 | 1539 | 1542 | 8.833333 | 26.712
30012284 | 180 | 2019-08-30 | 2019-09-03 | 03.09.2019 | 2019-09-03 06:25 | 2019-09-03 06:35 | 2019-09-03 07:25 | 53 | 157.953 | Арм500 ГОСТ 34028-2016 | 156.1 | 1573 | 165 | 7 | 2.1 | 2155 | 8.3 | 290 | 320 | 100 | 1543 | 1542 | 1541 | 8.833333 | 26.3255
30012284 | 180 | 2019-08-30 | 2019-09-03 | 03.09.2019 | 2019-09-03 09:20 | 2019-09-03 09:30 | 2019-09-03 10:15 | 49 | 148.176 | Арм500 ГОСТ 34028-2016 | 146.3 | 1582 | 165 | 7 | 2.1 | 2155 | 8.3 | 290 | 320 | 100 | 1553 | 1550 | 1550 | 8.166667 | 24.696
30012284 | 180 | 2019-08-30 | 2019-09-03 | 03.09.2019 | 2019-09-03 10:05 | 2019-09-03 10:16 | 2019-09-03 11:10 | 52 | 157.248 | Арм500 ГОСТ 34028-2016 | 155.4 | 1580 | 165 | 7 | 2.1 | 2155 | 8.3 | 290 | 320 | 100 | 1550 | 1549 | 1549 | 8.666667 | 26.208
30012284 | 180 | 2019-08-30 | 2019-09-03 | 03.09.2019 | 2019-09-03 11:00 | 2019-09-03 11:12 | 2019-09-03 11:58 | 50 | 151.2 | Арм500 ГОСТ 34028-2016 | 149.4 | 1572 | 165 | 7 | 2.1 | 2155 | 8.3 | 290 | 320 | 100 | 1543 | 1541 | 1542 | 8.333333 | 25.2
30012284 | 180 | 2019-08-30 | 2019-09-03 | 03.09.2019 | 2019-09-03 11:50 | 2019-09-03 11:59 | 2019-09-03 12:45 | 55 | 166.32 | Арм500 ГОСТ 34028-2016 | 164.5 | 1576 | 165 | 7 | 2.1 | 2155 | 8.3 | 290 | 320 | 100 | 1545 | 1544 | 1544 | 9.166667 | 27.72
30012284 | 180 | 2019-08-30 | 2019-09-03 | 03.09.2019 | 2019-09-03 12:35 | 2019-09-03 12:47 | 2019-09-03 13:30 | 48 | 145.152 | Арм500 ГОСТ 34028-2016 | 143.3 | 1577 | 165 | 7 | 2.1 | 2155 | 8.3 | 290 | 320 | 100 | 1538 | 1536 | 1540 | 8 | 24.192
30012284 | 180 | 2019-08-30 | 2019-09-03 | 03.09.2019 | 2019-09-03 13:25 | 2019-09-03 13:34 | 2019-09-03 14:18 | 54 | 163.296 | Арм500 ГОСТ 34028-2016 | 161.5 | 1576 | 165 | 7 | 2.1 | 2155 | 8.3 | 290 | 320 | 100 | 1550 | 1549 | 1549 | 9 | 27.216
30012284 | 180 | 2019-08-30 | 2019-09-03 | 03.09.2019 | 2019-09-03 14:10 | 2019-09-03 14:20 | 2019-09-03 15:08 | 53 | 160.272 | Арм500 ГОСТ 34028-2016 | 158.5 | 1574 | 165 | 7 | 2.1 | 2155 | 8.3 | 290 | 320 | 100 | 1550 | 1549 | 1547 | 8.833333 | 26.712
30012284 | 180 | 2019-08-30 | 2019-09-03 | 03.09.2019 | 2019-09-03 15:00 | 2019-09-03 15:09 | 2019-09-03 15:57 | 56 | 169.344 | Арм500 ГОСТ 34028-2016 | 167.5 | 1574 | 165 | 7 | 2.1 | 2155 | 8.3 | 290 | 320 | 100 | 1547 | 1544 | 1542 | 9.333333 | 28.224
30012284 | 180 | 2019-08-30 | 2019-09-03 | 03.09.2019 | 2019-09-03 15:50 | 2019-09-03 16:00 | 2019-09-03 16:45 | 52 | 157.248 | Арм500 ГОСТ 34028-2016 | 155.4 | 1572 | 165 | 7 | 2.1 | 2155 | 8.3 | 290 | 320 | 100 | 1544 | 1545 | 1545 | 8.666667 | 26.208
30012284 | 180 | 2019-08-30 | 2019-09-03 | 03.09.2019 | 2019-09-03 16:40 | 2019-09-03 16:48 | 2019-09-03 17:30 | 53 | 160.272 | Арм500 ГОСТ 34028-2016 | 158.5 | 1574 | 165 | 7 | 2.1 | 2155 | 8.3 | 290 | 320 | 100 | 1542 | 1540 | 1542 | 8.833333 | 26.712
30012284 | 180 | 2019-08-30 | 2019-09-03 | 03.09.2019 | 2019-09-03 17:25 | 2019-09-03 17:33 | 2019-09-03 18:22 | 54 | 163.296 | Арм500 ГОСТ 34028-2016 | 161.5 | 1572 | 165 | 7 | 2.1 | 2155 | 8.3 | 290 | 320 | 100 | 1544 | 1542 | 1542 | 9 | 27.216
30012284 | 180 | 2019-08-30 | 2019-09-03 | 03.09.2019 | 2019-09-03 18:20 | 2019-09-03 18:24 | 2019-09-03 19:13 | 57 | 172.368 | Арм500 ГОСТ 34028-2016 | 170.6 | 1573 | 165 | 7 | 2.2 | 2155 | 8.6 | 290 | 320 | 105 | 1544 | 1544 | 1546 | 9.5 | 28.728
30012284 | 180 | 2019-08-30 | 2019-09-03 | 03.09.2019 | 2019-09-03 19:10 | 2019-09-03 19:15 | 2019-09-03 20:01 | 54 | 163.296 | Арм500 ГОСТ 34028-2016 | 161.5 | 1573 | 165 | 7 | 2.2 | 2155 | 8.6 | 290 | 320 | 105 | 1545 | 1545 | 1545 | 9 | 27.216
30012284 | 180 | 2019-08-30 | 2019-09-03 | 03.09.2019 | 2019-09-03 20:00 | 2019-09-03 20:04 | 2019-09-03 20:49 | 54 | 163.296 | Арм500 ГОСТ 34028-2016 | 161.5 | 1572 | 165 | 7 | 2.2 | 2155 | 8.6 | 290 | 320 | 105 | 1546 | 1550 | 1549 | 9 | 27.216
30012284 | 180 | 2019-08-30 | 2019-09-03 | 03.09.2019 | 2019-09-03 20:45 | 2019-09-03 20:52 | 2019-09-03 21:37 | 51 | 154.224 | Арм500 ГОСТ 34028-2016 | 152.4 | 1568 | 165 | 7 | 2.2 | 2155 | 8.6 | 290 | 320 | 105 | 1547 | 1544 | 1542 | 8.5 | 25.704
30012284 | 180 | 2019-08-30 | 2019-09-03 | 03.09.2019 | 2019-09-03 21:35 | 2019-09-03 21:41 | 2019-09-03 22:24 | 54 | 163.296 | Арм500 ГОСТ 34028-2016 | 161.5 | 1570 | 165 | 7 | 2.2 | 2155 | 8.6 | 290 | 320 | 105 | 1546 | 1549 | 1547 | 9 | 27.216
30012284 | 180 | 2019-08-30 | 2019-09-03 | 03.09.2019 | 2019-09-03 22:25 | 2019-09-03 22:28 | 2019-09-03 23:12 | 54 | 163.296 | Арм500 ГОСТ 34028-2016 | 161.5 | 1571 | 165 | 7 | 2.2 | 2155 | 8.6 | 290 | 320 | 105 | 1548 | 1546 | 1546 | 9 | 27.216
30012284 | 180 | 2019-08-30 | 2019-09-03 | 03.09.2019 | 2019-09-03 23:10 | 2019-09-03 23:15 | 2019-09-03 23:58 | 53 | 157.507 | Арм500 ГОСТ 34028-2016 | 161 | 1572 | 165 | 7 | 2.2 | 2155 | 8.6 | 290 | 320 | 105 | 1547 | 1545 | 1546 | 8.833333 | 26.25117
30012284 | 180 | 2019-09-04 | 2019-09-14 | 06.09.2019 | 2019-09-06 07:44 | 2019-09-06 07:54 | 2019-09-06 08:35 | 49 | 148.176 | Арм500 ГОСТ 34028-2016 | 147.3 | 1588 | 165 | 7 | 2 | 2150 | 8.5 | 260 | 280 | 95 | 1556 | 1557 | 1558 | 8.166667 | 24.696
30012284 | 180 | 2019-09-04 | 2019-09-14 | 06.09.2019 | 2019-09-06 08:27 | 2019-09-06 08:37 | 2019-09-06 09:25 | 56 | 169.344 | Арм500 ГОСТ 34028-2016 | 167.5 | 1580 | 165 | 7 | 2 | 2150 | 8.5 | 260 | 280 | 95 | 1545 | 1543 | 1539 | 9.333333 | 28.224
30012284 | 180 | 2019-09-04 | 2019-09-14 | 06.09.2019 | 2019-09-06 09:18 | 2019-09-06 09:28 | 2019-09-06 10:20 | 53 | 160.272 | Арм500 ГОСТ 34028-2016 | 158.5 | 1578 | 165 | 7 | 1.8 | 2150 | 8.5 | 260 | 280 | 90 | 1537 | 1539 | 1538 | 8.833333 | 26.712
30012284 | 180 | 2019-09-04 | 2019-09-14 | 06.09.2019 | 2019-09-06 10:13 | 2019-09-06 10:23 | 2019-09-06 11:21 | 59 | 178.416 | Арм500 ГОСТ 34028-2016 | 176.6 | 1583 | 165 | 7 | 1.9 | 2150 | 8.5 | 260 | 280 | 90 | 1546 | 1548 | 1549 | 9.833333 | 29.736
30012284 | 180 | 2019-09-04 | 2019-09-14 | 06.09.2019 | 2019-09-06 11:13 | 2019-09-06 11:23 | 2019-09-06 12:17 | 55 | 166.32 | Арм500 ГОСТ 34028-2016 | 164.5 | 1580 | 165 | 7 | 2.1 | 2150 | 8.5 | 260 | 280 | 90 | 1545 | 1536 | 1536 | 9.166667 | 27.72
30012284 | 180 | 2019-09-04 | 2019-09-14 | 06.09.2019 | 2019-09-06 12:09 | 2019-09-06 12:19 | 2019-09-06 13:03 | 52 | 157.248 | Арм500 ГОСТ 34028-2016 | 155.5 | 1581 | 165 | 7 | 2.2 | 2150 | 8.5 | 260 | 280 | 90 | 1544 | 1547 | 1551 | 8.666667 | 26.208
30012284 | 180 | 2019-09-04 | 2019-09-14 | 06.09.2019 | 2019-09-06 12:56 | 2019-09-06 13:06 | 2019-09-06 13:54 | 52 | 157.248 | Арм500 ГОСТ 34028-2016 | 155.5 | 1580 | 165 | 7 | 2.2 | 2150 | 8.5 | 260 | 280 | 90 | 1553 | 1550 | 1549 | 8.666667 | 26.208
30012284 | 180 | 2019-09-04 | 2019-09-14 | 06.09.2019 | 2019-09-06 13:47 | 2019-09-06 13:57 | 2019-09-06 14:46 | 55 | 166.32 | Арм500 ГОСТ 34028-2016 | 164.5 | 1580 | 165 | 7 | 2.2 | 2150 | 8.3 | 260 | 280 | 90 | 1545 | 1549 | 1551 | 9.166667 | 27.72
30012284 | 180 | 2019-09-04 | 2019-09-14 | 06.09.2019 | 2019-09-06 14:41 | 2019-09-06 14:51 | 2019-09-06 15:40 | 55 | 166.32 | Арм500 ГОСТ 34028-2016 | 164.5 | 1580 | 165 | 7 | 2.2 | 2150 | 8.5 | 260 | 280 | 90 | 1560 | 1556 | 1560 | 9.166667 | 27.72
30012284 | 180 | 2019-09-04 | 2019-09-14 | 06.09.2019 | 2019-09-06 15:33 | 2019-09-06 15:43 | 2019-09-06 16:34 | 55 | 166.32 | Арм500 ГОСТ 34028-2016 | 164.5 | 1582 | 165 | 7 | 2.2 | 2150 | 8.5 | 260 | 280 | 90 | 1551 | 1548 | 1549 | 9.166667 | 27.72
30012284 | 180 | 2019-09-04 | 2019-09-14 | 06.09.2019 | 2019-09-06 16:27 | 2019-09-06 16:37 | 2019-09-06 17:25 | 55 | 166.32 | Арм500 ГОСТ 34028-2016 | 164.5 | 1575 | 165 | 7 | 2.2 | 2150 | 8.5 | 260 | 280 | 90 | 1551 | 1552 | 1550 | 9.166667 | 27.72
30012284 | 180 | 2019-09-04 | 2019-09-14 | 06.09.2019 | 2019-09-06 17:18 | 2019-09-06 17:28 | 2019-09-06 18:16 | 54 | 163.296 | Арм500 ГОСТ 34028-2016 | 161.5 | 1576 | 165 | 7 | 2.2 | 2150 | 8.5 | 260 | 280 | 90 | 1549 | 1545 | 1549 | 9 | 27.216
30012284 | 180 | 2019-09-04 | 2019-09-14 | 06.09.2019 | 2019-09-06 18:15 | 2019-09-06 18:19 | 2019-09-06 19:13 | 55 | 166.32 | Арм500 ГОСТ 34028-2016 | 164.9 | 1582 | 165 | 7 | 2.1 | 2155 | 8.3 | 260 | 300 | 100 | 1541 | 1537 | 1536 | 9.166667 | 27.72
30012284 | 180 | 2019-09-04 | 2019-09-14 | 06.09.2019 | 2019-09-06 19:10 | 2019-09-06 19:15 | 2019-09-06 20:17 | 58 | 175.392 | Арм500 ГОСТ 34028-2016 | 173.6 | 1580 | 165 | 7 | 2.1 | 2155 | 8.3 | 260 | 300 | 100 | 1544 | 1545 | 1546 | 9.666667 | 29.232
30012284 | 180 | 2019-09-04 | 2019-09-14 | 06.09.2019 | 2019-09-06 20:10 | 2019-09-06 20:20 | 2019-09-06 21:19 | 54 | 163.296 | Арм500 ГОСТ 34028-2016 | 161.5 | 1581 | 165 | 7 | 2.1 | 2155 | 8.3 | 260 | 300 | 100 | 1542 | 1539 | 1537 | 9 | 27.216
30012284 | 180 | 2019-09-04 | 2019-09-14 | 06.09.2019 | 2019-09-06 21:15 | 2019-09-06 21:22 | 2019-09-06 22:24 | 55 | 166.32 | Арм500 ГОСТ 34028-2016 | 164.5 | 1581 | 165 | 7 | 2.1 | 2155 | 8.3 | 290 | 300 | 100 | 1540 | 1543 | 1543 | 9.166667 | 27.72
30012284 | 180 | 2019-09-04 | 2019-09-14 | 06.09.2019 | 2019-09-06 22:20 | 2019-09-06 22:26 | 2019-09-06 23:24 | 56 | 169.344 | Арм500 ГОСТ 34028-2016 | 167.5 | 1582 | 165 | 7 | 2.2 | 2155 | 8.3 | 290 | 300 | 100 | 1545 | 1544 | 1544 | 9.333333 | 28.224
30012284 | 180 | 2019-09-04 | 2019-09-14 | 06.09.2019 | 2019-09-06 23:20 | 2019-09-06 23:26 | 2019-09-07 00:26 | 54 | 163.296 | Арм500 ГОСТ 34028-2016 | 166.3 | 1582 | 165 | 7 | 2.2 | 2155 | 8.3 | 290 | 300 | 100 | 1544 | 1543 | 1543 | 9 | 27.216
30012284 | 180 | 2019-09-04 | 2019-09-14 | 08.09.2019 | 2019-09-08 20:30 | 2019-09-08 20:40 | 2019-09-08 21:21 | 51 | 154.224 | Арм500 ГОСТ 34028-2016 | 153.3 | 1586 | 170 | 7 | 2.1 | 2150 | 8.8 | 270 | 290 | 95 | 1554 | 1550 | 1553 | 8.5 | 25.704
30012284 | 180 | 2019-09-04 | 2019-09-14 | 08.09.2019 | 2019-09-08 21:13 | 2019-09-08 21:23 | 2019-09-08 22:10 | 51 | 154.224 | Арм500 ГОСТ 34028-2016 | 150.4 | 1586 | 170 | 7 | 2.2 | 2150 | 8.8 | 270 | 290 | 95 | 1550 | 1551 | 1549 | 8.5 | 25.704
30012284 | 180 | 2019-09-04 | 2019-09-14 | 08.09.2019 | 2019-09-08 22:02 | 2019-09-08 22:12 | 2019-09-08 22:58 | 54 | 163.296 | Арм500 ГОСТ 34028-2016 | 161.5 | 1579 | 170 | 7 | 2.2 | 2150 | 8.8 | 270 | 290 | 95 | 1543 | 1544 | 1545 | 9 | 27.216
30012284 | 180 | 2019-09-04 | 2019-09-14 | 08.09.2019 | 2019-09-08 22:50 | 2019-09-08 23:00 | 2019-09-08 23:48 | 53 | 160.272 | Арм500 ГОСТ 34028-2016 | 158.5 | 1581 | 170 | 7 | 2.2 | 2150 | 8.8 | 270 | 290 | 95 | 1546 | 1547 | 1548 | 8.833333 | 26.712
30012284 | 180 | 2019-09-04 | 2019-09-14 | 08.09.2019 | 2019-09-08 23:41 | 2019-09-08 23:51 | 2019-09-09 00:36 | 50 | 151.2 | Арм500 ГОСТ 34028-2016 | 149.4 | 1582 | 170 | 7 | 2.2 | 2150 | 8.8 | 270 | 290 | 95 | 1540 | 1539 | 1541 | 8.333333 | 25.2
30012284 | 180 | 2019-09-04 | 2019-09-14 | 08.09.2019 | 2019-09-09 00:29 | 2019-09-09 00:39 | 2019-09-09 01:26 | 48 | 145.152 | Арм500 ГОСТ 34028-2016 | 143.3 | 1580 | 170 | 7 | 2.2 | 2150 | 8.8 | 2710 | 290 | 95 | 1547 | 1550 | 1549 | 8 | 24.192
30012284 | 180 | 2019-09-04 | 2019-09-14 | 08.09.2019 | 2019-09-09 01:18 | 2019-09-09 01:28 | 2019-09-09 02:20 | 57 | 172.368 | Арм500 ГОСТ 34028-2016 | 170.5 | 1579 | 170 | 7 | 2.1 | 2150 | 8.8 | 270 | 290 | 95 | 1546 | 1545 | 1546 | 9.5 | 28.728
30012284 | 180 | 2019-09-04 | 2019-09-14 | 08.09.2019 | 2019-09-09 02:13 | 2019-09-09 02:23 | 2019-09-09 03:10 | 54 | 163.296 | Арм500 ГОСТ 34028-2016 | 161.5 | 1580 | 170 | 7 | 2.2 | 2150 | 8.8 | 270 | 290 | 95 | 1543 | 1549 | 1552 | 9 | 27.216
30012284 | 180 | 2019-09-04 | 2019-09-14 | 09.09.2019 | 2019-09-09 03:03 | 2019-09-09 03:13 | 2019-09-09 03:59 | 55 | 166.32 | Арм500 ГОСТ 34028-2016 | 164.5 | 1581 | 170 | 7 | 2.2 | 2150 | 8.8 | 270 | 290 | 95 | 1555 | 1559 | 1557 | 9.166667 | 27.72
30012284 | 180 | 2019-09-04 | 2019-09-14 | 09.09.2019 | 2019-09-09 03:52 | 2019-09-09 04:02 | 2019-09-09 04:49 | 55 | 166.32 | Арм500 ГОСТ 34028-2016 | 164.5 | 1579 | 170 | 7 | 2.2 | 2150 | 8.8 | 270 | 290 | 95 | 1551 | 1545 | 1551 | 9.166667 | 27.72
30012284 | 180 | 2019-09-04 | 2019-09-14 | 09.09.2019 | 2019-09-09 04:41 | 2019-09-09 04:51 | 2019-09-09 05:32 | 50 | 151.2 | Арм500 ГОСТ 34028-2016 | 149.4 | 1575 | 170 | 7 | 2.2 | 2150 | 8.8 | 270 | 290 | 95 | 1552 | 1550 | 1552 | 8.333333 | 25.2
30012284 | 180 | 2019-09-04 | 2019-09-14 | 09.09.2019 | 2019-09-09 05:30 | 2019-09-09 05:36 | 2019-09-09 06:12 | 44 | 133.056 | Арм500 ГОСТ 34028-2016 | 131.3 | 1577 | 170 | 7 | 2.2 | 2150 | 8.8 | 270 | 290 | 95 | 1559 | 1558 | 1562 | 7.333333 | 22.176
30012284 | 180 | 2019-09-04 | 2019-09-14 | 09.09.2019 | 2019-09-09 06:10 | 2019-09-09 06:15 | 2019-09-09 06:56 | 50 | 151.2 | Арм500 ГОСТ 34028-2016 | 149.4 | 1574 | 165 | 7 | 2.2 | 2155 | 8.8 | 270 | 290 | 95 | 1550 | 1546 | 1553 | 8.333333 | 25.2
30012284 | 180 | 2019-09-04 | 2019-09-14 | 09.09.2019 | 2019-09-09 06:55 | 2019-09-09 07:00 | 2019-09-09 07:47 | 56 | 169.344 | Арм500 ГОСТ 34028-2016 | 167.5 | 1573 | 165 | 7 | 2.2 | 2155 | 8.8 | 270 | 290 | 95 | 1551 | 1547 | 1545 | 9.333333 | 28.224
30012284 | 180 | 2019-09-04 | 2019-09-14 | 09.09.2019 | 2019-09-09 07:45 | 2019-09-09 07:49 | 2019-09-09 08:35 | 52 | 157.248 | Арм500 ГОСТ 34028-2016 | 155.4 | 1573 | 165 | 7 | 2.2 | 2155 | 8.8 | 270 | 290 | 95 | 1547 | 1548 | 1546 | 8.666667 | 26.208
30012284 | 180 | 2019-09-04 | 2019-09-14 | 09.09.2019 | 2019-09-09 08:33 | 2019-09-09 08:37 | 2019-09-09 09:23 | 41 | 123.984 | Арм500 ГОСТ 34028-2016 | 121.2 | 1572 | 165 | 7 | 2.2 | 2155 | 8.8 | 270 | 290 | 95 | 1547 | 1541 | 1539 | 6.833333 | 20.664
30012284 | 180 | 2019-09-04 | 2019-09-14 | 09.09.2019 | 2019-09-09 09:20 | 2019-09-09 09:26 | 2019-09-09 10:18 | 59 | 178.34 | Арм500 ГОСТ 34028-2016 | 177.8 | 1572 | 165 | 7 | 2.2 | 2155 | 8.8 | 270 | 290 | 95 | 1543 | 1539 | 1536 | 9.833333 | 29.72333
30012284 | 180 | 2019-09-04 | 2019-09-14 | 09.09.2019 | 2019-09-09 10:15 | 2019-09-09 10:19 | 2019-09-09 11:07 | 46 | 139.104 | Арм500 ГОСТ 34028-2016 | 167.3 | 1577 | 165 | 7 | 2.2 | 2155 | 8.8 | 270 | 290 | 95 | 1550 | 1549 | 1549 | 7.666667 | 23.184
30012284 | 180 | 2019-09-04 | 2019-09-14 | 09.09.2019 | 2019-09-09 11:05 | 2019-09-09 11:09 | 2019-09-09 12:01 | 48 | 145.152 | Арм500 ГОСТ 34028-2016 | 143.4 | 1574 | 165 | 7 | 2.2 | 2155 | 8.8 | 270 | 290 | 95 | 1545 | 1539 | 1540 | 8 | 24.192
30012284 | 180 | 2019-09-04 | 2019-09-14 | 09.09.2019 | 2019-09-09 12:00 | 2019-09-09 12:03 | 2019-09-09 13:02 | 55 | 166.32 | Арм500 ГОСТ 34028-2016 | 164.5 | 1575 | 165 | 7 | 2.2 | 2155 | 8.8 | 270 | 290 | 95 | 1541 | 1538 | 1537 | 9.166667 | 27.72
30012284 | 180 | 2019-09-04 | 2019-09-14 | 09.09.2019 | 2019-09-09 13:00 | 2019-09-09 13:06 | 2019-09-09 14:00 | 51 | 153.846 | Арм500 ГОСТ 34028-2016 | 153.1 | 1575 | 165 | 7 | 2.2 | 2155 | 8.8 | 270 | 290 | 95 | 1534 | 1535 | 1533 | 8.5 | 25.641
30012284 | 180 | 2019-09-04 | 2019-09-14 | 09.09.2019 | 2019-09-09 14:00 | 2019-09-09 14:02 | 2019-09-09 14:57 | 52 | 157.248 | Арм500 ГОСТ 34028-2016 | 155.4 | 1581 | 165 | 7 | 2.2 | 2155 | 8.8 | 270 | 290 | 95 | 1544 | 1548 | 1548 | 8.666667 | 26.208
30012284 | 180 | 2019-09-04 | 2019-09-14 | 09.09.2019 | 2019-09-09 14:55 | 2019-09-09 15:00 | 2019-09-09 15:56 | 59 | 178.416 | Арм500 ГОСТ 34028-2016 | 184 | 1581 | 165 | 7 | 2.2 | 2155 | 8.8 | 270 | 290 | 95 | 1544 | 1542 | 1543 | 9.833333 | 29.736
30012284 | 180 | 2019-09-04 | 2019-09-14 | 09.09.2019 | 2019-09-09 17:20 | 2019-09-09 17:30 | 2019-09-09 18:11 | 51 | 154.224 | Арм500 ГОСТ 34028-2016 | 153.4 | 1584 | 165 | 7 | 2.2 | 2155 | 8.8 | 270 | 290 | 95 | 1555 | 1553 | 1552 | 8.5 | 25.704
30012284 | 180 | 2019-09-04 | 2019-09-14 | 09.09.2019 | 2019-09-09 18:10 | 2019-09-09 18:12 | 2019-09-09 19:01 | 42 | 127.008 | Арм500 ГОСТ 34028-2016 | 125.2 | 1572 | 165 | 7 | 2.2 | 2155 | 8.8 | 270 | 290 | 95 | 1551 | 1548 | 1544 | 7 | 21.168
30012284 | 180 | 2019-09-04 | 2019-09-14 | 09.09.2019 | 2019-09-09 18:53 | 2019-09-09 19:04 | 2019-09-09 19:48 | 52 | 157.248 | Арм500 ГОСТ 34028-2016 | 155.4 | 1572 | 165 | 13 | 2.2 | 2155 | 8.5 | 280 | 300 | 100 | 1539 | 1541 | 1541 | 8.666667 | 26.208
30012284 | 180 | 2019-09-04 | 2019-09-14 | 09.09.2019 | 2019-09-09 19:41 | 2019-09-09 19:50 | 2019-09-09 20:37 | 54 | 163.296 | Арм500 ГОСТ 34028-2016 | 161.5 | 1586 | 165 | 13 | 2.2 | 2155 | 8.5 | 280 | 300 | 100 | 1550 | 1552 | 1550 | 9 | 27.216
30012284 | 180 | 2019-09-04 | 2019-09-14 | 09.09.2019 | 2019-09-09 20:35 | 2019-09-09 20:41 | 2019-09-09 21:26 | 52 | 157.248 | Арм500 ГОСТ 34028-2016 | 155.4 | 1573 | 165 | 13 | 2.2 | 2155 | 8.5 | 280 | 300 | 100 | 1547 | 1546 | 1547 | 8.666667 | 26.208
30012284 | 180 | 2019-09-04 | 2019-09-14 | 09.09.2019 | 2019-09-09 21:20 | 2019-09-09 21:29 | 2019-09-09 22:16 | 54 | 163.296 | Арм500 ГОСТ 34028-2016 | 161.5 | 1571 | 165 | 13 | 2.2 | 2155 | 8.5 | 280 | 300 | 100 | 1551 | 1552 | 1549 | 9 | 27.216
30012284 | 180 | 2019-09-04 | 2019-09-14 | 09.09.2019 | 2019-09-09 22:09 | 2019-09-09 22:18 | 2019-09-09 23:03 | 53 | 160.272 | Арм500 ГОСТ 34028-2016 | 158.5 | 1571 | 165 | 13 | 2.2 | 2155 | 8.5 | 280 | 300 | 100 | 1547 | 1545 | 1543 | 8.833333 | 26.712
30012284 | 180 | 2019-09-04 | 2019-09-14 | 09.09.2019 | 2019-09-09 22:54 | 2019-09-09 23:05 | 2019-09-09 23:50 | 51 | 154.224 | Арм500 ГОСТ 34028-2016 | 152.4 | 1573 | 165 | 13 | 2.2 | 2155 | 8.5 | 280 | 300 | 100 | 1548 | 1549 | 1548 | 8.5 | 25.704
30012284 | 180 | 2019-09-04 | 2019-09-14 | 09.09.2019 | 2019-09-09 23:42 | 2019-09-09 23:53 | 2019-09-10 00:42 | 58 | 175.392 | Арм500 ГОСТ 34028-2016 | 173.6 | 1578 | 165 | 13 | 2.2 | 2155 | 8.5 | 280 | 300 | 100 | 1549 | 1550 | 1547 | 9.666667 | 29.232
30012284 | 180 | 2019-09-04 | 2019-09-14 | 09.09.2019 | 2019-09-10 00:35 | 2019-09-10 00:45 | 2019-09-10 01:35 | 58 | 175.392 | Арм500 ГОСТ 34028-2016 | 173.6 | 1571 | 165 | 13 | 2.2 | 2155 | 8.5 | 280 | 300 | 100 | 1546 | 1545 | 1538 | 9.666667 | 29.232
30012284 | 180 | 2019-09-04 | 2019-09-14 | 09.09.2019 | 2019-09-10 01:30 | 2019-09-10 01:38 | 2019-09-10 02:21 | 50 | 151.2 | Арм500 ГОСТ 34028-2016 | 149.4 | 1571 | 165 | 13 | 2.2 | 2155 | 8.5 | 280 | 300 | 100 | 1547 | 1549 | 1550 | 8.333333 | 25.2
30012284 | 180 | 2019-09-04 | 2019-09-14 | 09.09.2019 | 2019-09-10 02:14 | 2019-09-10 02:24 | 2019-09-10 03:10 | 51 | 154.224 | Арм500 ГОСТ 34028-2016 | 152.8 | 1570 | 165 | 13 | 2.2 | 2155 | 8.5 | 280 | 300 | 100 | 1548 | 1546 | 1547 | 8.5 | 25.704
30012284 | 180 | 2019-09-04 | 2019-09-14 | 10.09.2019 | 2019-09-10 03:00 | 2019-09-10 03:12 | 2019-09-10 04:08 | 56 | 169.344 | Арм500 ГОСТ 34028-2016 | 167.5 | 1576 | 165 | 13 | 2.2 | 2155 | 8.5 | 280 | 300 | 100 | 1548 | 1546 | 1547 | 9.333333 | 28.224
30012284 | 180 | 2019-09-04 | 2019-09-14 | 10.09.2019 | 2019-09-10 04:00 | 2019-09-10 04:11 | 2019-09-10 05:05 | 51 | 154.224 | Арм500 ГОСТ 34028-2016 | 152.4 | 1575 | 165 | 13 | 2.2 | 2155 | 8.5 | 280 | 300 | 100 | 1540 | 1538 | 1539 | 8.5 | 25.704
30012284 | 180 | 2019-09-04 | 2019-09-14 | 10.09.2019 | 2019-09-10 04:56 | 2019-09-10 05:08 | 2019-09-10 05:59 | 51 | 154.224 | Арм500 ГОСТ 34028-2016 | 152.6 | 1577 | 165 | 13 | 2.2 | 2155 | 8.5 | 280 | 300 | 100 | 1549 | 1551 | 1547 | 8.5 | 25.704
30012284 | 180 | 2019-09-04 | 2019-09-14 | 10.09.2019 | 2019-09-10 05:50 | 2019-09-10 06:01 | 2019-09-10 06:50 | 57 | 172.368 | Арм500 ГОСТ 34028-2016 | 170.6 | 1573 | 165 | 13 | 2.2 | 2155 | 8.5 | 280 | 300 | 100 | 1543 | 1539 | 1538 | 9.5 | 28.728
30012284 | 180 | 2019-09-04 | 2019-09-14 | 10.09.2019 | 2019-09-10 06:50 | 2019-09-10 06:54 | 2019-09-10 07:37 | 60 | 181.203 | Арм500 ГОСТ 34028-2016 | 187.7 | 1576 | 165 | 7 | 2.2 | 2155 | 8.8 | 270 | 290 | 95 | 1540 | 1543 | 1545 | 10 | 30.2005
30012284 | 180 | 2019-09-04 | 2019-09-14 | 13.09.2019 | 2019-09-13 02:40 | 2019-09-13 02:45 | 2019-09-13 03:35 | 48 | 145.152 | Арм500 ГОСТ 34028-2016 | 144.3 | 1590 | 165 | 7 | 1 | 2155 | 8.3 | 280 | 300 | 100 | 1552 | 1555 | 1550 | 8 | 24.192
30012284 | 180 | 2019-09-04 | 2019-09-14 | 13.09.2019 | 2019-09-13 03:30 | 2019-09-13 03:37 | 2019-09-13 04:21 | 47 | 141.775 | Арм500 ГОСТ 34028-2016 | 140.4 | 1586 | 165 | 7 | 2.1 | 2155 | 8.3 | 280 | 300 | 100 | 1545 | 1548 | 1548 | 7.833333 | 23.62917
30012284 | 180 | 2019-09-04 | 2019-09-14 | 13.09.2019 | 2019-09-13 04:20 | 2019-09-13 04:25 | 2019-09-13 05:14 | 44 | 132.905 | Арм500 ГОСТ 34028-2016 | 132 | 1585 | 165 | 7 | 2.1 | 2155 | 8.3 | 280 | 300 | 100 | 1542 | 1545 | 1539 | 7.333333 | 22.15083
30012284 | 180 | 2019-09-04 | 2019-09-14 | 13.09.2019 | 2019-09-13 05:10 | 2019-09-13 05:16 | 2019-09-13 06:26 | 55 | 166.32 | Арм500 ГОСТ 34028-2016 | 164.5 | 1593 | 165 | 7 | 2.1 | 2155 | 8.3 | 280 | 300 | 100 | 1547 | 1550 | 1553 | 9.166667 | 27.72
30012284 | 180 | 2019-09-04 | 2019-09-14 | 13.09.2019 | 2019-09-13 06:19 | 2019-09-13 06:27 | 2019-09-13 07:35 | 50 | 151.2 | Арм500 ГОСТ 34028-2016 | 149.4 | 1601 | 165 | 13 | 2.1 | 2155 | 8.5 | 280 | 300 | 95 | 1550 | 1544 | 1547 | 8.333333 | 25.2
30012284 | 180 | 2019-09-04 | 2019-09-14 | 13.09.2019 | 2019-09-13 07:30 | 2019-09-13 07:37 | 2019-09-13 08:46 | 55 | 166.32 | Арм500 ГОСТ 34028-2016 | 164.7 | 1592 | 165 | 13 | 2.2 | 2155 | 8.5 | 280 | 300 | 95 | 1548 | 1546 | 1541 | 9.166667 | 27.72
30012284 | 180 | 2019-09-04 | 2019-09-14 | 13.09.2019 | 2019-09-13 08:37 | 2019-09-13 08:48 | 2019-09-13 09:41 | 52 | 157.248 | Арм500 ГОСТ 34028-2016 | 155.6 | 1586 | 165 | 13 | 2.2 | 2155 | 8.5 | 280 | 300 | 95 | 1552 | 1556 | 1555 | 8.666667 | 26.208
30012284 | 180 | 2019-09-04 | 2019-09-14 | 13.09.2019 | 2019-09-13 09:38 | 2019-09-13 09:45 | 2019-09-13 10:31 | 57 | 172.368 | Арм500 ГОСТ 34028-2016 | 170.6 | 1579 | 165 | 13 | 2.2 | 2155 | 8.7 | 280 | 300 | 95 | 1547 | 1549 | 1552 | 9.5 | 28.728
30012284 | 180 | 2019-09-04 | 2019-09-14 | 13.09.2019 | 2019-09-13 10:27 | 2019-09-13 10:34 | 2019-09-13 11:19 | 50 | 151.2 | Арм500 ГОСТ 34028-2016 | 149.4 | 1578 | 165 | 13 | 2.2 | 2155 | 8.7 | 280 | 300 | 95 | 1546 | 1545 | 1546 | 8.333333 | 25.2
30012284 | 180 | 2019-09-04 | 2019-09-14 | 13.09.2019 | 2019-09-13 11:03 | 2019-09-13 11:22 | 2019-09-13 12:08 | 54 | 163.296 | Арм500 ГОСТ 34028-2016 | 161.5 | 1578 | 165 | 13 | 2.2 | 2155 | 8.7 | 280 | 300 | 95 | 1548 | 1547 | 1548 | 9 | 27.216
30012284 | 180 | 2019-09-04 | 2019-09-14 | 13.09.2019 | 2019-09-13 12:03 | 2019-09-13 12:12 | 2019-09-13 12:58 | 54 | 163.296 | Арм500 ГОСТ 34028-2016 | 161.5 | 1576 | 165 | 13 | 2.2 | 2155 | 8.7 | 280 | 300 | 95 | 1555 | 1554 | 1553 | 9 | 27.216
30012284 | 180 | 2019-09-04 | 2019-09-14 | 13.09.2019 | 2019-09-13 12:49 | 2019-09-13 13:00 | 2019-09-13 13:50 | 55 | 166.32 | Арм500 ГОСТ 34028-2016 | 164.5 | 1574 | 165 | 13 | 2.1 | 2155 | 8.7 | 280 | 300 | 95 | 1547 | 1541 | 1542 | 9.166667 | 27.72
30012284 | 180 | 2019-09-04 | 2019-09-14 | 13.09.2019 | 2019-09-13 13:40 | 2019-09-13 13:52 | 2019-09-13 14:42 | 52 | 157.248 | Арм500 ГОСТ 34028-2016 | 155.4 | 1575 | 165 | 13 | 2.1 | 2155 | 8.7 | 260 | 280 | 90 | 1537 | 1538 | 1539 | 8.666667 | 26.208
30012284 | 180 | 2019-09-04 | 2019-09-14 | 13.09.2019 | 2019-09-13 14:35 | 2019-09-13 14:44 | 2019-09-13 15:32 | 53 | 160.272 | Арм500 ГОСТ 34028-2016 | 158.5 | 1576 | 165 | 13 | 2.1 | 2155 | 8.7 | 260 | 280 | 90 | 1541 | 1543 | 1541 | 8.833333 | 26.712
30012284 | 180 | 2019-09-04 | 2019-09-14 | 13.09.2019 | 2019-09-13 15:25 | 2019-09-13 15:36 | 2019-09-13 16:24 | 53 | 160.272 | Арм500 ГОСТ 34028-2016 | 158.5 | 1577 | 165 | 13 | 2.1 | 2155 | 8.7 | 260 | 280 | 90 | 1548 | 1549 | 1548 | 8.833333 | 26.712
30012284 | 180 | 2019-09-04 | 2019-09-14 | 13.09.2019 | 2019-09-13 16:19 | 2019-09-13 16:28 | 2019-09-13 17:14 | 53 | 160.272 | Арм500 ГОСТ 34028-2016 | 158.5 | 1574 | 165 | 13 | 2.1 | 2155 | 8.7 | 260 | 280 | 90 | 1543 | 1542 | 1541 | 8.833333 | 26.712
30012284 | 180 | 2019-09-04 | 2019-09-14 | 13.09.2019 | 2019-09-13 17:10 | 2019-09-13 17:17 | 2019-09-13 18:02 | 55 | 166.32 | Арм500 ГОСТ 34028-2016 | 164.5 | 1576 | 185 | 13 | 2.2 | 2155 | 8.7 | 290 | 310 | 100 | 1550 | 1547 | 1546 | 9.166667 | 27.72
30012284 | 180 | 2019-09-04 | 2019-09-14 | 13.09.2019 | 2019-09-13 17:56 | 2019-09-13 18:05 | 2019-09-13 18:50 | 51 | 154.224 | Арм500 ГОСТ 34028-2016 | 152.4 | 1571 | 185 | 13 | 2.2 | 2155 | 8.7 | 280 | 300 | 100 | 1549 | 1547 | 1545 | 8.5 | 25.704
30012284 | 180 | 2019-09-04 | 2019-09-14 | 13.09.2019 | 2019-09-13 18:42 | 2019-09-13 18:52 | 2019-09-13 19:36 | 52 | 157.248 | Арм500 ГОСТ 34028-2016 | 155.4 | 1573 | 170 | 7 | 2.1 | 2150 | 8.5 | 280 | 290 | 100 | 1547 | 1545 | 1544 | 8.666667 | 26.208
30012284 | 180 | 2019-09-04 | 2019-09-14 | 13.09.2019 | 2019-09-13 19:28 | 2019-09-13 19:38 | 2019-09-13 20:26 | 54 | 163.296 | Арм500 ГОСТ 34028-2016 | 161.5 | 1572 | 170 | 7 | 2.1 | 2150 | 8.5 | 280 | 290 | 100 | 1543 | 1545 | 1543 | 9 | 27.216
30012284 | 180 | 2019-09-04 | 2019-09-14 | 13.09.2019 | 2019-09-13 20:18 | 2019-09-13 20:28 | 2019-09-13 21:19 | 56 | 169.344 | Арм500 ГОСТ 34028-2016 | 167.5 | 1572 | 170 | 7 | 2.1 | 2150 | 8.5 | 280 | 290 | 100 | 1546 | 1552 | 1544 | 9.333333 | 28.224
30012284 | 180 | 2019-09-04 | 2019-09-14 | 13.09.2019 | 2019-09-13 21:11 | 2019-09-13 21:21 | 2019-09-13 22:07 | 54 | 163.296 | Арм500 ГОСТ 34028-2016 | 161.5 | 1572 | 170 | 7 | 2.1 | 2150 | 8.5 | 280 | 290 | 100 | 1539 | 1537 | 1540 | 9 | 27.216
30012284 | 180 | 2019-09-04 | 2019-09-14 | 13.09.2019 | 2019-09-13 22:00 | 2019-09-13 22:10 | 2019-09-13 22:56 | 51 | 154.224 | Арм500 ГОСТ 34028-2016 | 152.4 | 1573 | 170 | 7 | 2.1 | 2150 | 8.5 | 280 | 290 | 100 | 1541 | 1543 | 1546 | 8.5 | 25.704
30012284 | 180 | 2019-09-04 | 2019-09-14 | 13.09.2019 | 2019-09-13 22:49 | 2019-09-13 22:59 | 2019-09-13 23:46 | 54 | 163.296 | Арм500 ГОСТ 34028-2016 | 161.5 | 1576 | 170 | 7 | 2.1 | 2150 | 8.5 | 280 | 290 | 100 | 1545 | 1547 | 1544 | 9 | 27.216
30012284 | 180 | 2019-09-04 | 2019-09-14 | 13.09.2019 | 2019-09-13 23:39 | 2019-09-13 23:49 | 2019-09-14 00:55 | 51 | 154.199 | Арм500 ГОСТ 34028-2016 | 153.2 | 1576 | 170 | 7 | 2.1 | 2150 | 8.5 | 280 | 290 | 100 | 1547 | 1542 | 1540 | 8.5 | 25.69983
30012284 | 180 | 2019-09-04 | 2019-09-14 | 13.09.2019 | 2019-09-14 00:47 | 2019-09-14 00:57 | 2019-09-14 02:11 | 51 | 154.224 | Арм500 ГОСТ 34028-2016 | 152.5 | 1583 | 170 | 7 | 2.1 | 2150 | 8.5 | 280 | 290 | 100 | 1544 | 1543 | 1541 | 8.5 | 25.704
30012284 | 180 | 2019-09-04 | 2019-09-14 | 14.09.2019 | 2019-09-14 02:04 | 2019-09-14 02:14 | 2019-09-14 03:10 | 52 | 157.248 | Арм500 ГОСТ 34028-2016 | 155.4 | 1576 | 170 | 7 | 2.1 | 2150 | 8.5 | 280 | 290 | 100 | 1539 | 1538 | 1539 | 8.666667 | 26.208
30012284 | 180 | 2019-09-04 | 2019-09-14 | 13.09.2019 | 2019-09-14 03:04 | 2019-09-14 03:14 | 2019-09-14 04:01 | 48 | 145.152 | Арм500 ГОСТ 34028-2016 | 143.4 | 1580 | 170 | 7 | 2.1 | 2150 | 8.5 | 280 | 290 | 100 | 1541 | 1550 | 1551 | 8 | 24.192
30012284 | 180 | 2019-09-04 | 2019-09-14 | 14.09.2019 | 2019-09-14 03:57 | 2019-09-14 04:04 | 2019-09-14 04:50 | 52 | 157.248 | Арм500 ГОСТ 34028-2016 | 155.4 | 1575 | 170 | 7 | 2.2 | 2150 | 8.5 | 280 | 290 | 100 | 1548 | 1546 | 1541 | 8.666667 | 26.208
30012284 | 180 | 2019-09-04 | 2019-09-14 | 14.09.2019 | 2019-09-14 04:43 | 2019-09-14 04:53 | 2019-09-14 05:39 | 53 | 160.272 | Арм500 ГОСТ 34028-2016 | 158.5 | 1574 | 170 | 7 | 2.1 | 2150 | 8.5 | 280 | 290 | 100 | 1543 | 1540 | 1544 | 8.833333 | 26.712
30012284 | 180 | 2019-09-04 | 2019-09-14 | 14.09.2019 | 2019-09-14 05:35 | 2019-09-14 05:45 | 2019-09-14 06:29 | 50 | 151.2 | Арм500 ГОСТ 34028-2016 | 149.4 | 1572 | 165 | 13 | 2.1 | 2155 | 8.5 | 280 | 300 | 95 | 1545 | 1544 | 1545 | 8.333333 | 25.2
30012284 | 180 | 2019-09-04 | 2019-09-14 | 14.09.2019 | 2019-09-14 06:23 | 2019-09-14 06:32 | 2019-09-14 07:22 | 57 | 172.368 | Арм500 ГОСТ 34028-2016 | 171 | 1576 | 165 | 13 | 2.1 | 2155 | 8.7 | 280 | 300 | 95 | 1540 | 1542 | 1544 | 9.5 | 28.728
30012284 | 180 | 2019-09-04 | 2019-09-14 | 14.09.2019 | 2019-09-14 07:20 | 2019-09-14 07:27 | 2019-09-14 08:23 | 52 | 157.248 | Арм500 ГОСТ 34028-2016 | 155.6 | 1577 | 165 | 13 | 2.1 | 2155 | 8.7 | 280 | 300 | 95 | 1541 | 1539 | 1538 | 8.666667 | 26.208
30012284 | 180 | 2019-09-04 | 2019-09-14 | 14.09.2019 | 2019-09-14 08:17 | 2019-09-14 08:26 | 2019-09-14 09:15 | 54 | 163.296 | Арм500 ГОСТ 34028-2016 | 161.5 | 1580 | 165 | 13 | 2.1 | 2155 | 8.5 | 280 | 300 | 100 | 1557 | 1556 | 1554 | 9 | 27.216
30012284 | 180 | 2019-09-04 | 2019-09-14 | 14.09.2019 | 2019-09-14 09:10 | 2019-09-14 09:18 | 2019-09-14 10:06 | 54 | 163.296 | Арм500 ГОСТ 34028-2016 | 161.5 | 1573 | 165 | 13 | 2.1 | 2155 | 8.5 | 280 | 300 | 95 | 1552 | 1549 | 1547 | 9 | 27.216
30012284 | 180 | 2019-09-04 | 2019-09-14 | 14.09.2019 | 2019-09-14 10:00 | 2019-09-14 10:08 | 2019-09-14 10:55 | 56 | 168.714 | Арм500 ГОСТ 34028-2016 | 176.7 | 1576 | 165 | 13 | 2.2 | 2155 | 8.7 | 280 | 300 | 95 | 1552 | 1550 | 1549 | 9.333333 | 28.119
30012284 | 180 | 2019-09-04 | 2019-09-14 | 14.09.2019 | 2019-09-14 12:19 | 2019-09-14 12:30 | 2019-09-14 13:12 | 48 | 145.152 | Арм500 ГОСТ 34028-2016 | 144.3 | 1583 | 165 | 13 | 2.2 | 2155 | 8.7 | 280 | 300 | 95 | 1548 | 1552 | 1553 | 8 | 24.192
30012284 | 180 | 2019-09-04 | 2019-09-14 | 14.09.2019 | 2019-09-14 13:03 | 2019-09-14 13:14 | 2019-09-14 14:00 | 54 | 163.296 | Арм500 ГОСТ 34028-2016 | 161.5 | 1572 | 165 | 9 | 2.2 | 2155 | 8.7 | 280 | 300 | 95 | 1550 | 1548 | 1547 | 9 | 27.216
30012284 | 180 | 2019-09-04 | 2019-09-14 | 14.09.2019 | 2019-09-14 13:58 | 2019-09-14 14:03 | 2019-09-14 14:48 | 53 | 160.272 | Арм500 ГОСТ 34028-2016 | 158.5 | 1570 | 165 | 13 | 2.2 | 2155 | 8.7 | 280 | 300 | 95 | 1545 | 1547 | 1548 | 8.833333 | 26.712
30012284 | 180 | 2019-09-04 | 2019-09-14 | 14.09.2019 | 2019-09-14 14:39 | 2019-09-14 14:50 | 2019-09-14 15:36 | 53 | 160.272 | Арм500 ГОСТ 34028-2016 | 158.5 | 1570 | 165 | 13 | 2.2 | 2155 | 8.7 | 280 | 300 | 95 | 1542 | 1539 | 1537 | 8.833333 | 26.712
30012284 | 180 | 2019-09-04 | 2019-09-14 | 14.09.2019 | 2019-09-14 15:27 | 2019-09-14 15:38 | 2019-09-14 16:24 | 52 | 157.248 | Арм500 ГОСТ 34028-2016 | 155.4 | 1569 | 165 | 13 | 2.2 | 2155 | 8.7 | 280 | 300 | 95 | 1539 | 1543 | 1542 | 8.666667 | 26.208
30012284 | 180 | 2019-09-04 | 2019-09-14 | 14.09.2019 | 2019-09-14 16:19 | 2019-09-14 16:26 | 2019-09-14 17:17 | 58 | 175.392 | Арм500 ГОСТ 34028-2016 | 173.6 | 1576 | 165 | 13 | 2.2 | 2155 | 8.7 | 280 | 300 | 95 | 1544 | 1543 | 1542 | 9.666667 | 29.232
30012284 | 180 | 2019-09-04 | 2019-09-14 | 14.09.2019 | 2019-09-14 17:08 | 2019-09-14 17:19 | 2019-09-14 18:06 | 54 | 163.296 | Арм500 ГОСТ 34028-2016 | 161.5 | 1572 | 165 | 13 | 2.2 | 2155 | 8.7 | 280 | 300 | 95 | 1548 | 1546 | 1547 | 9 | 27.216
30012284 | 180 | 2019-09-04 | 2019-09-14 | 14.09.2019 | 2019-09-14 18:00 | 2019-09-14 18:09 | 2019-09-14 18:55 | 50 | 151.2 | Арм500 ГОСТ 34028-2016 | 149.4 | 1572 | 165 | 13 | 2.2 | 2155 | 8.7 | 280 | 300 | 95 | 1546 | 1542 | 1545 | 8.333333 | 25.2
30012284 | 180 | 2019-09-04 | 2019-09-14 | 14.09.2019 | 2019-09-14 18:48 | 2019-09-14 18:58 | 2019-09-14 19:45 | 55 | 166.32 | Арм500 ГОСТ 34028-2016 | 164.5 | 1572 | 170 | 7 | 2.2 | 2150 | 8.5 | 280 | 290 | 100 | 1551 | 1550 | 1552 | 9.166667 | 27.72
30012284 | 180 | 2019-09-04 | 2019-09-14 | 14.09.2019 | 2019-09-14 19:38 | 2019-09-14 19:48 | 2019-09-14 20:36 | 54 | 163.296 | Арм500 ГОСТ 34028-2016 | 161.5 | 1571 | 170 | 7 | 2.2 | 2150 | 8.5 | 280 | 290 | 100 | 1547 | 1545 | 1543 | 9 | 27.216
30012284 | 180 | 2019-09-04 | 2019-09-14 | 14.09.2019 | 2019-09-14 20:28 | 2019-09-14 20:38 | 2019-09-14 21:26 | 55 | 166.32 | Арм500 ГОСТ 34028-2016 | 164.5 | 1572 | 170 | 7 | 2.2 | 2150 | 8.5 | 280 | 290 | 100 | 1547 | 1546 | 1547 | 9.166667 | 27.72
30012284 | 180 | 2019-09-04 | 2019-09-14 | 14.09.2019 | 2019-09-14 21:18 | 2019-09-14 21:28 | 2019-09-14 22:18 | 57 | 172.368 | Арм500 ГОСТ 34028-2016 | 170.6 | 1573 | 170 | 7 | 2.2 | 2150 | 8.5 | 280 | 290 | 100 | 1540 | 1536 | 1537 | 9.5 | 28.728
30012284 | 180 | 2019-09-04 | 2019-09-14 | 14.09.2019 | 2019-09-14 22:15 | 2019-09-14 22:25 | 2019-09-14 23:11 | 54 | 163.296 | Арм500 ГОСТ 34028-2016 | 161.5 | 1573 | 170 | 7 | 2.2 | 2150 | 8.5 | 280 | 290 | 100 | 1548 | 1552 | 1554 | 9 | 27.216
30012284 | 180 | 2019-09-04 | 2019-09-14 | 14.09.2019 | 2019-09-14 23:04 | 2019-09-14 23:13 | 2019-09-15 00:01 | 53 | 160.272 | Арм500 ГОСТ 34028-2016 | 158.5 | 1580 | 170 | 7 | 2.2 | 2150 | 8.5 | 280 | 290 | 100 | 1553 | 1551 | 1550 | 8.833333 | 26.712
30011725 | 180 | 2019-07-22 | 2019-07-26 | 22.07.2019 | 2019-07-22 03:00 | 2019-07-22 03:13 | 2019-07-22 04:10 | 53 | 160.272 | Арм500 ГОСТ 34028-2016 | 156.1 | 1580 | 165 | 7 | 2.2 | 2155 | 7.8 | 230 | 290 | 100 | 1559 | 1560 | 1559 | 8.833333 | 26.712
30011725 | 180 | 2019-07-22 | 2019-07-26 | 22.07.2019 | 2019-07-22 04:03 | 2019-07-22 04:14 | 2019-07-22 05:12 | 54 | 163.296 | Арм500 ГОСТ 34028-2016 | 160 | 1577 | 165 | 7 | 2.2 | 2155 | 7.8 | 230 | 290 | 100 | 1553 | 1551 | 1550 | 9 | 27.216
30011725 | 180 | 2019-07-22 | 2019-07-26 | 22.07.2019 | 2019-07-22 05:03 | 2019-07-22 05:14 | 2019-07-22 06:11 | 51 | 154.224 | Арм500 ГОСТ 34028-2016 | 150.7 | 1580 | 165 | 13 | 2.1 | 2155 | 7.5 | 260 | 280 | 100 | 1549 | 1546 | 1547 | 8.5 | 25.704
30011725 | 180 | 2019-07-22 | 2019-07-26 | 22.07.2019 | 2019-07-22 06:03 | 2019-07-22 06:14 | 2019-07-22 07:09 | 52 | 157.248 | Арм500 ГОСТ 34028-2016 | 167 | 1577 | 165 | 13 | 2 | 2155 | 7 | 260 | 280 | 100 | 1545 | 1547 | 1545 | 8.666667 | 26.208
30011725 | 180 | 2019-07-22 | 2019-07-26 | 22.07.2019 | 2019-07-22 07:03 | 2019-07-22 07:13 | 2019-07-22 08:14 | 52 | 157.248 | Арм500 ГОСТ 34028-2016 | 150.4 | 1579 | 165 | 13 | 2 | 2155 | 7 | 260 | 280 | 100 | 1550 | 1551 | 1549 | 8.666667 | 26.208
30011725 | 180 | 2019-07-22 | 2019-07-26 | 22.07.2019 | 2019-07-22 08:05 | 2019-07-22 08:16 | 2019-07-22 09:13 | 46 | 139.104 | Арм500 ГОСТ 34028-2016 | 139.7 | 1579 | 165 | 13 | 2 | 2155 | 7 | 260 | 280 | 100 | 1547 | 1546 | 1547 | 7.666667 | 23.184
30011725 | 180 | 2019-07-22 | 2019-07-26 | 22.07.2019 | 2019-07-22 09:05 | 2019-07-22 09:15 | 2019-07-22 10:21 | 59 | 178.416 | Арм500 ГОСТ 34028-2016 | 170 | 1579 | 165 | 13 | 2 | 2155 | 7 | 260 | 280 | 100 | 1548 | 1547 | 1546 | 9.833333 | 29.736
30011725 | 180 | 2019-07-22 | 2019-07-26 | 22.07.2019 | 2019-07-22 10:12 | 2019-07-22 10:24 | 2019-07-22 11:24 | 57 | 172.368 | Арм500 ГОСТ 34028-2016 | 182 | 1577 | 165 | 13 | 2.1 | 2155 | 7 | 260 | 280 | 100 | 1548 | 1546 | 1548 | 9.5 | 28.728
30011725 | 180 | 2019-07-22 | 2019-07-26 | 22.07.2019 | 2019-07-22 11:17 | 2019-07-22 11:27 | 2019-07-22 12:26 | 52 | 157.248 | Арм500 ГОСТ 34028-2016 | 162 | 1579 | 165 | 13 | 2 | 2155 | 7 | 260 | 280 | 100 | 1549 | 1556 | 1553 | 8.666667 | 26.208
30011725 | 180 | 2019-07-22 | 2019-07-26 | 22.07.2019 | 2019-07-22 12:18 | 2019-07-22 12:28 | 2019-07-22 13:26 | 53 | 160.272 | Арм500 ГОСТ 34028-2016 | 170 | 1576 | 165 | 13 | 2 | 2155 | 7 | 260 | 280 | 90 | 1549 | 1550 | 1549 | 8.833333 | 26.712
30011725 | 180 | 2019-07-22 | 2019-07-26 | 22.07.2019 | 2019-07-22 13:20 | 2019-07-22 13:30 | 2019-07-22 14:27 | 56 | 169.344 | Арм500 ГОСТ 34028-2016 | 160 | 1578 | 165 | 13 | 2 | 2155 | 7 | 260 | 280 | 90 | 1554 | 1553 | 1554 | 9.333333 | 28.224
30011725 | 180 | 2019-07-22 | 2019-07-26 | 22.07.2019 | 2019-07-22 14:20 | 2019-07-22 14:30 | 2019-07-22 15:24 | 49 | 148.176 | Арм500 ГОСТ 34028-2016 | 178 | 1576 | 165 | 13 | 2 | 2155 | 7 | 260 | 280 | 90 | 1553 | 1555 | 1552 | 8.166667 | 24.696
30011725 | 180 | 2019-07-22 | 2019-07-26 | 22.07.2019 | 2019-07-22 15:15 | 2019-07-22 15:26 | 2019-07-22 16:31 | 59 | 178.416 | Арм500 ГОСТ 34028-2016 | 170.5 | 1576 | 165 | 7 | 2.2 | 2155 | 7.8 | 230 | 290 | 100 | 1553 | 1550 | 1553 | 9.833333 | 29.736
30011725 | 180 | 2019-07-22 | 2019-07-26 | 22.07.2019 | 2019-07-22 19:50 | 2019-07-22 20:04 | 2019-07-22 20:46 | 50 | 151.2 | Арм500 ГОСТ 34028-2016 | 155.4 | 1583 | 165 | 7 | 2 | 2150 | 7.8 | 230 | 290 | 100 | 1557 | 1556 | 1559 | 8.333333 | 25.2
30011725 | 180 | 2019-07-22 | 2019-07-26 | 22.07.2019 | 2019-07-22 20:37 | 2019-07-22 20:49 | 2019-07-22 21:39 | 55 | 166.32 | Арм500 ГОСТ 34028-2016 | 189 | 1577 | 165 | 7 | 2 | 2150 | 7.8 | 230 | 290 | 100 | 1559 | 1558 | 1555 | 9.166667 | 27.72
30011725 | 180 | 2019-07-22 | 2019-07-26 | 22.07.2019 | 2019-07-22 21:32 | 2019-07-22 21:42 | 2019-07-22 22:36 | 54 | 163.296 | Арм500 ГОСТ 34028-2016 | 163 | 1581 | 165 | 7 | 2.1 | 2150 | 7.8 | 230 | 290 | 100 | 1549 | 1545 | 1543 | 9 | 27.216
30011725 | 180 | 2019-07-22 | 2019-07-26 | 22.07.2019 | 2019-07-22 22:28 | 2019-07-22 22:38 | 2019-07-22 23:30 | 55 | 166.32 | Арм500 ГОСТ 34028-2016 | 174 | 1581 | 165 | 7 | 2.1 | 2150 | 7.8 | 230 | 290 | 100 | 1549 | 1552 | 1552 | 9.166667 | 27.72
30011725 | 180 | 2019-07-22 | 2019-07-26 | 22.07.2019 | 2019-07-22 23:23 | 2019-07-22 23:32 | 2019-07-23 00:19 | 53 | 160.272 | Арм500 ГОСТ 34028-2016 | 158 | 1581 | 165 | 7 | 2.2 | 2155 | 7.8 | 230 | 290 | 100 | 1556 | 1552 | 1554 | 8.833333 | 26.712
30011725 | 180 | 2019-07-22 | 2019-07-26 | 22.07.2019 | 2019-07-23 00:09 | 2019-07-23 00:21 | 2019-07-23 01:09 | 54 | 163.296 | Арм500 ГОСТ 34028-2016 | 150 | 1594 | 165 | 7 | 2.2 | 2155 | 7.8 | 230 | 290 | 100 | 1560 | 1557 | 1562 | 9 | 27.216
30011725 | 180 | 2019-07-22 | 2019-07-26 | 22.07.2019 | 2019-07-23 01:00 | 2019-07-23 01:11 | 2019-07-23 02:00 | 52 | 157.248 | Арм500 ГОСТ 34028-2016 | 157 | 1557 | 165 | 7 | 2.2 | 2155 | 7.8 | 230 | 290 | 230 | 1554 | 1555 | 1553 | 8.666667 | 26.208
30011725 | 180 | 2019-07-22 | 2019-07-26 | 22.07.2019 | 2019-07-23 01:50 | 2019-07-23 02:03 | 2019-07-23 02:49 | 53 | 160.272 | Арм500 ГОСТ 34028-2016 | 162 | 1573 | 165 | 7 | 2.2 | 2155 | 7.8 | 230 | 290 | 100 | 1554 | 1554 | 1553 | 8.833333 | 26.712
30011725 | 180 | 2019-07-22 | 2019-07-26 | 23.07.2019 | 2019-07-23 02:42 | 2019-07-23 02:52 | 2019-07-23 03:40 | 54 | 163.296 | Арм500 ГОСТ 34028-2016 | 155.4 | 1568 | 165 | 7 | 2.2 | 2155 | 7.8 | 230 | 290 | 100 | 1548 | 1549 | 1550 | 9 | 27.216
30011725 | 180 | 2019-07-22 | 2019-07-26 | 23.07.2019 | 2019-07-23 03:31 | 2019-07-23 03:42 | 2019-07-23 04:28 | 50 | 151.2 | Арм500 ГОСТ 34028-2016 | 143 | 1567 | 165 | 7 | 2.2 | 2155 | 7.8 | 230 | 290 | 100 | 1545 | 1543 | 1544 | 8.333333 | 25.2
30011725 | 180 | 2019-07-22 | 2019-07-26 | 23.07.2019 | 2019-07-23 04:20 | 2019-07-23 04:30 | 2019-07-23 05:16 | 53 | 160.272 | Арм500 ГОСТ 34028-2016 | 149.5 | 1569 | 165 | 7 | 2.2 | 2155 | 7.8 | 230 | 290 | 100 | 1550 | 1551 | 1553 | 8.833333 | 26.712
30011725 | 180 | 2019-07-22 | 2019-07-26 | 23.07.2019 | 2019-07-23 05:10 | 2019-07-23 05:19 | 2019-07-23 06:07 | 55 | 166.32 | Арм500 ГОСТ 34028-2016 | 169 | 1567 | 165 | 7 | 2.1 | 2155 | 8 | 260 | 290 | 90 | 1548 | 1549 | 1547 | 9.166667 | 27.72
30011725 | 180 | 2019-07-22 | 2019-07-26 | 23.07.2019 | 2019-07-23 06:00 | 2019-07-23 06:10 | 2019-07-23 07:04 | 53 | 160.272 | Арм500 ГОСТ 34028-2016 | 163.5 | 1567 | 165 | 7 | 2.1 | 2155 | 8.3 | 260 | 290 | 90 | 1549 | 1548 | 1544 | 8.833333 | 26.712
30011725 | 180 | 2019-07-22 | 2019-07-26 | 23.07.2019 | 2019-07-23 07:00 | 2019-07-23 07:07 | 2019-07-23 07:52 | 51 | 154.224 | Арм500 ГОСТ 34028-2016 | 157 | 1570 | 165 | 7 | 2.1 | 2155 | 8.3 | 260 | 280 | 90 | 1549 | 1548 | 1549 | 8.5 | 25.704
30011725 | 180 | 2019-07-22 | 2019-07-26 | 23.07.2019 | 2019-07-23 07:45 | 2019-07-23 07:54 | 2019-07-23 08:42 | 54 | 163.296 | Арм500 ГОСТ 34028-2016 | 157 | 1569 | 165 | 7 | 2.1 | 2155 | 8.3 | 260 | 290 | 90 | 1554 | 1553 | 1550 | 9 | 27.216
30011725 | 180 | 2019-07-22 | 2019-07-26 | 23.07.2019 | 2019-07-23 08:35 | 2019-07-23 08:44 | 2019-07-23 09:33 | 54 | 163.296 | Арм500 ГОСТ 34028-2016 | 153 | 1570 | 165 | 7 | 2.1 | 2155 | 8.3 | 260 | 280 | 90 | 1554 | 1553 | 1551 | 9 | 27.216
30011725 | 180 | 2019-07-22 | 2019-07-26 | 23.07.2019 | 2019-07-23 09:25 | 2019-07-23 09:35 | 2019-07-23 10:22 | 52 | 157.248 | Арм500 ГОСТ 34028-2016 | 159.5 | 1572 | 165 | 7 | 2.1 | 2155 | 8.3 | 260 | 280 | 90 | 1546 | 1544 | 1543 | 8.666667 | 26.208
30011725 | 180 | 2019-07-22 | 2019-07-26 | 23.07.2019 | 2019-07-23 10:15 | 2019-07-23 10:25 | 2019-07-23 11:08 | 50 | 151.2 | Арм500 ГОСТ 34028-2016 | 157.5 | 1570 | 165 | 7 | 2.1 | 2155 | 8.3 | 260 | 290 | 90 | 1544 | 1546 | 1544 | 8.333333 | 25.2
30011725 | 180 | 2019-07-22 | 2019-07-26 | 23.07.2019 | 2019-07-23 12:55 | 2019-07-23 13:05 | 2019-07-23 13:48 | 51 | 154.224 | Арм500 ГОСТ 34028-2016 | 159.5 | 1583 | 165 | 7 | 2 | 2155 | 8.3 | 260 | 280 | 90 | 1554 | 1552 | 1557 | 8.5 | 25.704
30011725 | 180 | 2019-07-22 | 2019-07-26 | 23.07.2019 | 2019-07-23 13:40 | 2019-07-23 13:50 | 2019-07-23 14:40 | 54 | 163.296 | Арм500 ГОСТ 34028-2016 | 169 | 1569 | 165 | 7 | 2 | 2155 | 8.3 | 260 | 280 | 90 | 1549 | 1545 | 1539 | 9 | 27.216
30011725 | 180 | 2019-07-22 | 2019-07-26 | 23.07.2019 | 2019-07-23 14:30 | 2019-07-23 14:42 | 2019-07-23 15:35 | 56 | 169.344 | Арм500 ГОСТ 34028-2016 | 162 | 1574 | 165 | 7 | 2 | 2155 | 8.3 | 260 | 280 | 90 | 1545 | 1544 | 1543 | 9.333333 | 28.224
30011725 | 180 | 2019-07-22 | 2019-07-26 | 23.07.2019 | 2019-07-23 15:30 | 2019-07-23 15:37 | 2019-07-23 16:28 | 60 | 181.44 | Арм500 ГОСТ 34028-2016 | 158 | 1576 | 165 | 7 | 2 | 2155 | 8.3 | 260 | 280 | 90 | 1550 | 1554 | 1552 | 10 | 30.24
30011725 | 180 | 2019-07-22 | 2019-07-26 | 23.07.2019 | 2019-07-23 16:25 | 2019-07-23 16:34 | 2019-07-23 17:21 | 46 | 139.104 | Арм500 ГОСТ 34028-2016 | 161 | 1570 | 165 | 7 | 2 | 2155 | 8.3 | 260 | 280 | 90 | 1539 | 1534 | 1536 | 7.666667 | 23.184
30011725 | 180 | 2019-07-22 | 2019-07-26 | 23.07.2019 | 2019-07-23 17:15 | 2019-07-23 17:25 | 2019-07-23 18:15 | 53 | 160.272 | Арм500 ГОСТ 34028-2016 | 153 | 1577 | 165 | 7 | 2 | 2155 | 8.3 | 260 | 280 | 90 | 1551 | 1549 | 1552 | 8.833333 | 26.712
30011725 | 180 | 2019-07-22 | 2019-07-26 | 23.07.2019 | 2019-07-23 18:08 | 2019-07-23 18:18 | 2019-07-23 19:07 | 54 | 163.296 | Арм500 ГОСТ 34028-2016 | 165 | 1575 | 170 | 13 | 2.1 | 2155 | 8.5 | 180 | 160 | 100 | 1545 | 1542 | 1543 | 9 | 27.216
30011725 | 180 | 2019-07-22 | 2019-07-26 | 23.07.2019 | 2019-07-23 19:00 | 2019-07-23 19:11 | 2019-07-23 20:05 | 56 | 169.218 | Арм500 ГОСТ 34028-2016 | 167 | 1576 | 165 | 13 | 2.1 | 2155 | 8.5 | 160 | 180 | 100 | 1550 | 1548 | 1548 | 9.333333 | 28.203
30011725 | 180 | 2019-07-22 | 2019-07-26 | 23.07.2019 | 2019-07-23 20:55 | 2019-07-23 21:06 | 2019-07-23 22:01 | 50 | 151.2 | Арм500 ГОСТ 34028-2016 | 159 | 1579 | 170 | 13 | 2.1 | 2155 | 8.3 | 280 | 300 | 100 | 1546 | 1548 | 1549 | 8.333333 | 25.2
30011725 | 180 | 2019-07-22 | 2019-07-26 | 23.07.2019 | 2019-07-23 21:54 | 2019-07-23 22:03 | 2019-07-23 23:00 | 55 | 166.32 | Арм500 ГОСТ 34028-2016 | 158 | 1578 | 170 | 13 | 2.1 | 2155 | 8.2 | 280 | 300 | 100 | 1552 | 1550 | 1549 | 9.166667 | 27.72
30011725 | 180 | 2019-07-22 | 2019-07-26 | 23.07.2019 | 2019-07-23 22:51 | 2019-07-23 23:03 | 2019-07-24 00:03 | 55 | 166.32 | Арм500 ГОСТ 34028-2016 | 170.5 | 1575 | 170 | 13 | 2.1 | 2155 | 8.4 | 280 | 300 | 100 | 1548 | 1543 | 1546 | 9.166667 | 27.72
30011725 | 180 | 2019-07-22 | 2019-07-26 | 23.07.2019 | 2019-07-23 23:55 | 2019-07-24 00:06 | 2019-07-24 01:05 | 57 | 172.368 | Арм500 ГОСТ 34028-2016 | 163.6 | 1574 | 170 | 13 | 2.1 | 2155 | 8.5 | 280 | 300 | 100 | 1539 | 1541 | 1540 | 9.5 | 28.728
30011725 | 180 | 2019-07-22 | 2019-07-26 | 23.07.2019 | 2019-07-24 00:56 | 2019-07-24 01:07 | 2019-07-24 02:09 | 55 | 166.32 | Арм500 ГОСТ 34028-2016 | 160.5 | 1575 | 170 | 13 | 2.1 | 2155 | 8.4 | 280 | 300 | 100 | 1549 | 1547 | 1548 | 9.166667 | 27.72
30011725 | 180 | 2019-07-22 | 2019-07-26 | 24.07.2019 | 2019-07-24 02:01 | 2019-07-24 02:12 | 2019-07-24 03:10 | 55 | 166.32 | Арм500 ГОСТ 34028-2016 | 163.6 | 1574 | 170 | 13 | 2.1 | 2155 | 8.6 | 280 | 300 | 100 | 1547 | 1543 | 1541 | 9.166667 | 27.72
30011725 | 180 | 2019-07-22 | 2019-07-26 | 24.07.2019 | 2019-07-24 03:01 | 2019-07-24 03:13 | 2019-07-24 04:13 | 58 | 175.392 | Арм500 ГОСТ 34028-2016 | 177 | 1576 | 170 | 13 | 2.1 | 2155 | 8.4 | 280 | 300 | 100 | 1543 | 1544 | 1546 | 9.666667 | 29.232
30011725 | 180 | 2019-07-22 | 2019-07-26 | 24.07.2019 | 2019-07-24 04:05 | 2019-07-24 04:16 | 2019-07-24 05:16 | 57 | 172.368 | Арм500 ГОСТ 34028-2016 | 175 | 1576 | 170 | 13 | 2.1 | 2155 | 8.5 | 280 | 300 | 100 | 1545 | 1543 | 1546 | 9.5 | 28.728
30011725 | 180 | 2019-07-22 | 2019-07-26 | 24.07.2019 | 2019-07-24 05:10 | 2019-07-24 05:19 | 2019-07-24 06:21 | 58 | 173.036 | Арм500 ГОСТ 34028-2016 | 161.5 | 1577 | 165 | 7 | 2.1 | 2155 | 8.3 | 260 | 290 | 90 | 1548 | 1544 | 1546 | 9.666667 | 28.83933
30011725 | 180 | 2019-07-22 | 2019-07-26 | 23.07.2019 | 2019-07-24 19:55 | 2019-07-24 20:07 | 2019-07-24 21:03 | 55 | 166.32 | Арм500 ГОСТ 34028-2016 | 158.8 | 1583 | 170 | 13 | 2.1 | 2155 | 8.3 | 260 | 280 | 100 | 1549 | 1545 | 1544 | 9.166667 | 27.72
30011725 | 180 | 2019-07-22 | 2019-07-26 | 25.07.2019 | 2019-07-25 09:22 | 2019-07-25 09:34 | 2019-07-25 10:29 | 53 | 160.272 | 25Г2С ГОСТ 5781-82 | 164 | 1574 | 165 | 7 | 2 | 2155 | 7.8 | 230 | 290 | 80 | 1550 | 1549 | 1545 | 8.833333 | 26.712
30011725 | 180 | 2019-07-22 | 2019-07-26 | 25.07.2019 | 2019-07-25 10:20 | 2019-07-25 10:31 | 2019-07-25 11:11 | 28 | 81.331 | 25Г2С ГОСТ 5781-82 | 157.5 | 1563 | 165 | 7 | 2 | 2155 | 8.3 | 260 | 290 | 90 | 1540 | 1533 | 1528 | 4.666667 | 13.55517
30011725 | 180 | 2019-07-22 | 2019-07-26 | 25.07.2019 | 2019-07-25 13:10 | 2019-07-25 13:21 | 2019-07-25 14:21 | 59 | 178.416 | 25Г2С ГОСТ 5781-82 | 182 | 1576 | 165 | 7 | 2 | 2150 | 8.8 | 230 | 290 | 100 | 1552 | 1547 | 1548 | 9.833333 | 29.736
30011725 | 180 | 2019-07-22 | 2019-07-26 | 25.07.2019 | 2019-07-25 14:15 | 2019-07-25 14:25 | 2019-07-25 15:22 | 55 | 166.32 | 25Г2С ГОСТ 5781-82 | 200 | 1563 | 165 | 7 | 2 | 2150 | 8.8 | 230 | 290 | 100 | 1537 | 1536 | 1534 | 9.166667 | 27.72
30011725 | 180 | 2019-07-22 | 2019-07-26 | 25.07.2019 | 2019-07-25 15:14 | 2019-07-25 15:24 | 2019-07-25 16:27 | 55 | 165.438 | 25Г2С ГОСТ 5781-82 | 181 | 1564 | 165 | 7 | 2 | 2150 | 8.8 | 230 | 290 | 100 | 1538 | 1539 | 1536 | 9.166667 | 27.573
30011725 | 180 | 2019-07-22 | 2019-07-26 | 25.07.2019 | 2019-07-25 16:20 | 2019-07-25 16:30 | 2019-07-25 17:30 | 55 | 166.32 | 25Г2С ГОСТ 5781-82 | 172 | 1563 | 165 | 7 | 2 | 2155 | 8.3 | 260 | 280 | 90 | 1532 | 1530 | 1529 | 9.166667 | 27.72
30011725 | 180 | 2019-07-22 | 2019-07-26 | 25.07.2019 | 2019-07-25 17:20 | 2019-07-25 17:32 | 2019-07-25 18:32 | 52 | 157.248 | 25Г2С ГОСТ 5781-82 | 159.5 | 1568 | 165 | 7 | 2 | 2155 | 8.3 | 260 | 280 | 90 | 1533 | 1531 | 1531 | 8.666667 | 26.208
30011725 | 180 | 2019-07-22 | 2019-07-26 | 25.07.2019 | 2019-07-25 18:20 | 2019-07-25 18:33 | 2019-07-25 19:42 | 55 | 166.32 | 25Г2С ГОСТ 5781-82 | 156 | 1573 | 165 | 9 | 1.7 | 2155 | 8.3 | 260 | 280 | 90 | 1539 | 1542 | 1543 | 9.166667 | 27.72
30011725 | 180 | 2019-07-22 | 2019-07-26 | 25.07.2019 | 2019-07-25 19:35 | 2019-07-25 19:44 | 2019-07-25 20:40 | 56 | 169.055 | 25Г2С ГОСТ 5781-82 | 159.5 | 1570 | 165 | 7 | 2 | 2155 | 8.3 | 260 | 290 | 90 | 1532 | 1530 | 1529 | 9.333333 | 28.17583
30011725 | 180 | 2019-07-28 | 2019-08-05 | 30.07.2019 | 2019-07-30 08:00 | 2019-07-30 08:08 | 2019-07-30 09:09 | 48 | 145.152 | 25Г2С ГОСТ 5781-82 | 155.5 | 1578 | 165 | 7 | 2 | 2155 | 7.9 | 200 | 240 | 80 | 1552 | 1546 | 1545 | 8 | 24.192
30011725 | 180 | 2019-07-28 | 2019-08-05 | 30.07.2019 | 2019-07-30 09:00 | 2019-07-30 09:11 | 2019-07-30 10:21 | 51 | 154.224 | 25Г2С ГОСТ 5781-82 | 160 | 1577 | 165 | 7 | 2 | 2155 | 7.9 | 240 | 230 | 90 | 1547 | 1546 | 1544 | 8.5 | 25.704
30011725 | 180 | 2019-07-28 | 2019-08-05 | 30.07.2019 | 2019-07-30 10:15 | 2019-07-30 10:24 | 2019-07-30 11:42 | 52 | 157.248 | 25Г2С ГОСТ 5781-82 | 162 | 1567 | 165 | 7 | 2 | 2155 | 7.9 | 240 | 260 | 90 | 1541 | 1540 | 1540 | 8.666667 | 26.208
30011725 | 180 | 2019-07-28 | 2019-08-05 | 30.07.2019 | 2019-07-30 11:35 | 2019-07-30 11:44 | 2019-07-30 13:00 | 53 | 160.272 | 25Г2С ГОСТ 5781-82 | 167 | 1573 | 165 | 7 | 2 | 2155 | 7.9 | 240 | 250 | 90 | 1537 | 1542 | 1543 | 8.833333 | 26.712
30011725 | 180 | 2019-07-28 | 2019-08-05 | 30.07.2019 | 2019-07-30 12:55 | 2019-07-30 13:04 | 2019-07-30 14:38 | 52 | 156.389 | 25Г2С ГОСТ 5781-82 | 160 | 1575 | 165 | 7 | 2 | 2155 | 7.9 | 240 | 250 | 90 | 1540 | 1538 | 1533 | 8.666667 | 26.06483
30011725 | 180 | 2019-07-28 | 2019-08-05 | 30.07.2019 | 2019-07-30 14:30 | 2019-07-30 14:40 | 2019-07-30 15:54 | 55 | 166.159 | 25Г2С ГОСТ 5781-82 | 170 | 1579 | 165 | 9 | 2 | 2155 | 8.3 | 260 | 290 | 90 | 1537 | 1541 | 1542 | 9.166667 | 27.69317
30011725 | 180 | 2019-07-28 | 2019-08-05 | 01.08.2019 | 2019-08-01 23:28 | 2019-08-01 23:40 | 2019-08-02 00:23 | 48 | 145.152 | Арм500 ГОСТ 34028-2016 | 153 | 1583 | 165 | 7 | 1.9 | 2155 | 8.3 | 260 | 280 | 90 | 1554 | 1550 | 1556 | 8 | 24.192
30011725 | 180 | 2019-07-28 | 2019-08-05 | 01.08.2019 | 2019-08-02 00:15 | 2019-08-02 00:25 | 2019-08-02 01:15 | 51 | 154.224 | Арм500 ГОСТ 34028-2016 | 159 | 1585 | 165 | 7 | 2 | 2155 | 8.3 | 260 | 280 | 90 | 1543 | 1539 | 1541 | 8.5 | 25.704
30011725 | 180 | 2019-07-28 | 2019-08-05 | 01.08.2019 | 2019-08-02 01:10 | 2019-08-02 01:18 | 2019-08-02 02:10 | 54 | 163.296 | Арм500 ГОСТ 34028-2016 | 164 | 1583 | 165 | 7 | 2 | 2155 | 8.3 | 260 | 280 | 90 | 1547 | 1550 | 1549 | 9 | 27.216
30011725 | 180 | 2019-07-28 | 2019-08-05 | 01.08.2019 | 2019-08-02 02:00 | 2019-08-02 02:12 | 2019-08-02 03:05 | 54 | 163.296 | Арм500 ГОСТ 34028-2016 | 159 | 1583 | 165 | 7 | 2 | 2155 | 8.3 | 260 | 280 | 90 | 1544 | 1547 | 1549 | 9 | 27.216
30011725 | 180 | 2019-07-28 | 2019-08-05 | 02.08.2019 | 2019-08-02 03:00 | 2019-08-02 03:07 | 2019-08-02 04:00 | 52 | 157.248 | Арм500 ГОСТ 34028-2016 | 159 | 1575 | 165 | 7 | 2 | 2155 | 8.3 | 260 | 280 | 90 | 1539 | 1538 | 1537 | 8.666667 | 26.208
30011725 | 180 | 2019-07-28 | 2019-08-05 | 02.08.2019 | 2019-08-02 03:55 | 2019-08-02 04:03 | 2019-08-02 04:57 | 56 | 169.344 | Арм500 ГОСТ 34028-2016 | 179 | 1583 | 165 | 7 | 2 | 2155 | 8.3 | 260 | 280 | 90 | 1555 | 1550 | 1553 | 9.333333 | 28.224
30011725 | 180 | 2019-07-28 | 2019-08-05 | 02.08.2019 | 2019-08-02 04:50 | 2019-08-02 05:00 | 2019-08-02 05:51 | 55 | 166.32 | Арм500 ГОСТ 34028-2016 | 166 | 1579 | 165 | 7 | 2 | 2155 | 7.9 | 260 | 280 | 90 | 1550 | 1552 | 1550 | 9.166667 | 27.72
30011725 | 180 | 2019-07-28 | 2019-08-05 | 02.08.2019 | 2019-08-02 05:45 | 2019-08-02 05:53 | 2019-08-02 06:43 | 54 | 163.296 | Арм500 ГОСТ 34028-2016 | 157 | 1577 | 165 | 7 | 2 | 2155 | 8.3 | 260 | 280 | 90 | 1549 | 1547 | 1547 | 9 | 27.216
30011725 | 180 | 2019-07-28 | 2019-08-05 | 02.08.2019 | 2019-08-02 06:35 | 2019-08-02 06:45 | 2019-08-02 07:33 | 51 | 154.224 | Арм500 ГОСТ 34028-2016 | 158.3 | 1577 | 165 | 7 | 2 | 2155 | 8.3 | 260 | 290 | 90 | 1553 | 1550 | 1552 | 8.5 | 25.704
30011725 | 180 | 2019-07-28 | 2019-08-05 | 02.08.2019 | 2019-08-02 07:25 | 2019-08-02 07:36 | 2019-08-02 08:26 | 56 | 169.344 | Арм500 ГОСТ 34028-2016 | 162 | 1574 | 165 | 7 | 2 | 2155 | 8.3 | 260 | 290 | 90 | 1544 | 1546 | 1543 | 9.333333 | 28.224
30011725 | 180 | 2019-07-28 | 2019-08-05 | 02.08.2019 | 2019-08-02 08:20 | 2019-08-02 08:28 | 2019-08-02 09:17 | 51 | 154.224 | Арм500 ГОСТ 34028-2016 | 161 | 1572 | 165 | 7 | 2 | 2155 | 8.3 | 260 | 290 | 90 | 1550 | 1552 | 1549 | 8.5 | 25.704
30011725 | 180 | 2019-07-28 | 2019-08-05 | 02.08.2019 | 2019-08-02 09:10 | 2019-08-02 09:21 | 2019-08-02 10:09 | 53 | 160.272 | Арм500 ГОСТ 34028-2016 | 159 | 1571 | 165 | 7 | 2 | 2155 | 8.3 | 260 | 290 | 90 | 1548 | 1549 | 1547 | 8.833333 | 26.712
30011725 | 180 | 2019-07-28 | 2019-08-05 | 02.08.2019 | 2019-08-02 10:00 | 2019-08-02 10:11 | 2019-08-02 11:01 | 54 | 163.296 | Арм500 ГОСТ 34028-2016 | 166.6 | 1581 | 165 | 7 | 2.1 | 2155 | 8.3 | 260 | 290 | 90 | 1546 | 1548 | 1546 | 9 | 27.216
30011725 | 180 | 2019-07-28 | 2019-08-05 | 02.08.2019 | 2019-08-02 10:55 | 2019-08-02 11:04 | 2019-08-02 11:52 | 54 | 163.296 | Арм500 ГОСТ 34028-2016 | 179 | 1571 | 165 | 7 | 2.1 | 2155 | 8.3 | 260 | 290 | 90 | 1547 | 1550 | 1549 | 9 | 27.216
30011725 | 180 | 2019-07-28 | 2019-08-05 | 02.08.2019 | 2019-08-02 11:45 | 2019-08-02 11:54 | 2019-08-02 12:45 | 52 | 157.248 | Арм500 ГОСТ 34028-2016 | 157 | 1573 | 165 | 7 | 2.1 | 2155 | 8.3 | 260 | 290 | 90 | 1548 | 1545 | 1548 | 8.666667 | 26.208
30011725 | 180 | 2019-07-28 | 2019-08-05 | 02.08.2019 | 2019-08-02 12:40 | 2019-08-02 12:47 | 2019-08-02 13:36 | 54 | 163.296 | Арм500 ГОСТ 34028-2016 | 164 | 1573 | 165 | 7 | 2.1 | 2155 | 8.3 | 260 | 290 | 90 | 1554 | 1556 | 1554 | 9 | 27.216
30011725 | 180 | 2019-07-28 | 2019-08-05 | 02.08.2019 | 2019-08-02 13:30 | 2019-08-02 13:40 | 2019-08-02 14:29 | 53 | 160.272 | Арм500 ГОСТ 34028-2016 | 159.2 | 1574 | 165 | 7 | 2.1 | 2155 | 8.3 | 260 | 290 | 90 | 1549 | 1550 | 1551 | 8.833333 | 26.712
30011725 | 180 | 2019-07-28 | 2019-08-05 | 02.08.2019 | 2019-08-02 14:20 | 2019-08-02 14:31 | 2019-08-02 15:17 | 51 | 154.224 | Арм500 ГОСТ 34028-2016 | 157 | 1572 | 165 | 7 | 2.1 | 2155 | 8.3 | 260 | 290 | 90 | 1552 | 1550 | 1549 | 8.5 | 25.704
30011725 | 180 | 2019-07-28 | 2019-08-05 | 02.08.2019 | 2019-08-02 15:10 | 2019-08-02 15:20 | 2019-08-02 16:10 | 55 | 166.32 | Арм500 ГОСТ 34028-2016 | 168.8 | 1570 | 165 | 7 | 2.1 | 2155 | 8.3 | 260 | 290 | 90 | 1550 | 1546 | 1548 | 9.166667 | 27.72
30011725 | 180 | 2019-07-28 | 2019-08-05 | 02.08.2019 | 2019-08-02 16:05 | 2019-08-02 16:13 | 2019-08-02 17:03 | 55 | 166.32 | Арм500 ГОСТ 34028-2016 | 169 | 1571 | 165 | 7 | 2.1 | 2155 | 8.3 | 260 | 290 | 90 | 1546 | 1549 | 1547 | 9.166667 | 27.72
30011725 | 180 | 2019-07-28 | 2019-08-05 | 02.08.2019 | 2019-08-02 17:00 | 2019-08-02 17:07 | 2019-08-02 17:52 | 48 | 145.152 | Арм500 ГОСТ 34028-2016 | 147 | 1570 | 165 | 7 | 2.1 | 2155 | 8.3 | 260 | 290 | 90 | 1550 | 1549 | 1551 | 8 | 24.192
30011725 | 180 | 2019-07-28 | 2019-08-05 | 02.08.2019 | 2019-08-02 17:45 | 2019-08-02 17:55 | 2019-08-02 18:46 | 56 | 169.344 | Арм500 ГОСТ 34028-2016 | 157.6 | 1569 | 165 | 7 | 2.1 | 2155 | 8.3 | 260 | 290 | 90 | 1548 | 1547 | 1543 | 9.333333 | 28.224
30011725 | 180 | 2019-07-28 | 2019-08-05 | 02.08.2019 | 2019-08-02 18:40 | 2019-08-02 18:48 | 2019-08-02 19:37 | 53 | 160.272 | Арм500 ГОСТ 34028-2016 | 161.4 | 1576 | 165 | 7 | 2.1 | 2155 | 8.3 | 260 | 290 | 90 | 1547 | 1546 | 1547 | 8.833333 | 26.712
30011725 | 180 | 2019-07-28 | 2019-08-05 | 02.08.2019 | 2019-08-02 19:29 | 2019-08-02 19:39 | 2019-08-02 20:26 | 51 | 154.224 | Арм500 ГОСТ 34028-2016 | 156 | 1570 | 165 | 7 | 2.1 | 2155 | 8.5 | 260 | 290 | 90 | 1548 | 1552 | 1549 | 8.5 | 25.704
30011725 | 180 | 2019-07-28 | 2019-08-05 | 02.08.2019 | 2019-08-02 20:19 | 2019-08-02 20:29 | 2019-08-02 21:16 | 54 | 163.296 | Арм500 ГОСТ 34028-2016 | 160 | 1579 | 165 | 7 | 2.1 | 2155 | 8.5 | 260 | 290 | 100 | 1553 | 1555 |  | 9 | 27.216
30011725 | 180 | 2019-07-28 | 2019-08-05 | 02.08.2019 | 2019-08-02 21:08 | 2019-08-02 21:18 | 2019-08-02 22:05 | 52 | 155.484 | Арм500 ГОСТ 34028-2016 | 155 | 1570 | 165 | 7 | 2.1 | 2155 | 8.5 | 260 | 290 | 100 | 1552 | 1549 |  | 8.666667 | 25.914
30011725 | 180 | 2019-07-28 | 2019-08-05 | 02.08.2019 | 2019-08-02 22:00 | 2019-08-02 22:08 | 2019-08-02 23:00 | 50 | 151.2 | Арм500 ГОСТ 34028-2016 | 142 | 1569 | 165 | 7 | 2.1 | 2155 | 8.5 | 260 | 290 | 100 | 1550 | 1549 | 1546 | 8.333333 | 25.2
30011725 | 180 | 2019-07-28 | 2019-08-05 | 02.08.2019 | 2019-08-02 22:50 | 2019-08-02 23:02 | 2019-08-02 23:56 | 49 | 148.176 | Арм500 ГОСТ 34028-2016 | 137 | 1576 | 165 | 7 | 2.1 | 2155 | 8.5 | 260 | 290 | 100 | 1548 | 1550 | 1547 | 8.166667 | 24.696
30011725 | 180 | 2019-07-28 | 2019-08-05 | 02.08.2019 | 2019-08-02 23:49 | 2019-08-02 23:59 | 2019-08-03 00:53 | 52 | 157.248 | Арм500 ГОСТ 34028-2016 | 166 | 1575 | 165 | 7 | 2.1 | 2155 | 8.5 | 260 | 290 | 100 | 1548 | 1552 | 1553 | 8.666667 | 26.208
30011725 | 180 | 2019-07-28 | 2019-08-05 | 02.08.2019 | 2019-08-03 00:46 | 2019-08-03 00:56 | 2019-08-03 01:51 | 52 | 157.248 | Арм500 ГОСТ 34028-2016 | 136 | 1594 | 165 | 7 | 2.1 | 2155 | 8.5 | 260 | 290 | 100 | 1545 | 1547 |  | 8.666667 | 26.208
30011725 | 180 | 2019-07-28 | 2019-08-05 | 02.08.2019 | 2019-08-03 01:41 | 2019-08-03 01:53 | 2019-08-03 02:49 | 52 | 157.248 | Арм500 ГОСТ 34028-2016 | 149.5 | 1574 | 165 | 7 | 2.1 | 2155 | 8.5 | 260 | 290 | 100 | 1546 | 1545 |  | 8.666667 | 26.208
30011725 | 180 | 2019-07-28 | 2019-08-05 | 03.08.2019 | 2019-08-03 02:40 | 2019-08-03 02:51 | 2019-08-03 03:50 | 55 | 166.32 | Арм500 ГОСТ 34028-2016 | 159 | 1571 | 165 | 7 | 2.1 | 2155 | 8.5 | 260 | 290 | 100 | 1549 | 1548 | 1549 | 9.166667 | 27.72
30011725 | 180 | 2019-07-28 | 2019-08-05 | 03.08.2019 | 2019-08-03 03:43 | 2019-08-03 03:53 | 2019-08-03 04:50 | 54 | 163.296 | Арм500 ГОСТ 34028-2016 | 164.3 | 1573 | 165 | 7 | 2.1 | 2155 | 8.5 | 260 | 290 | 100 | 1547 | 1547 | 1548 | 9 | 27.216
30011725 | 180 | 2019-07-28 | 2019-08-05 | 03.08.2019 | 2019-08-03 04:43 | 2019-08-03 04:53 | 2019-08-03 05:48 | 53 | 160.272 | Арм500 ГОСТ 34028-2016 | 147 | 1572 | 165 | 7 | 2.1 | 2155 | 8.5 | 260 | 290 | 100 | 1547 | 1547 | 1548 | 8.833333 | 26.712
30011725 | 180 | 2019-07-28 | 2019-08-05 | 03.08.2019 | 2019-08-03 05:40 | 2019-08-03 05:51 | 2019-08-03 06:45 | 50 | 151.2 | Арм500 ГОСТ 34028-2016 | 155.5 | 1575 | 165 | 7 | 2.1 | 2155 | 8.3 | 260 | 290 | 90 | 1547 | 1545 | 1550 | 8.333333 | 25.2
30011725 | 180 | 2019-07-28 | 2019-08-05 | 03.08.2019 | 2019-08-03 06:35 | 2019-08-03 06:48 | 2019-08-03 07:45 | 55 | 166.32 | Арм500 ГОСТ 34028-2016 | 156.6 | 1573 | 165 | 7 | 2.1 | 2155 | 8.3 | 260 | 290 | 90 | 1549 | 1547 | 1549 | 9.166667 | 27.72
30011725 | 180 | 2019-07-28 | 2019-08-05 | 03.08.2019 | 2019-08-03 07:35 | 2019-08-03 07:47 | 2019-08-03 08:43 | 50 | 151.2 | Арм500 ГОСТ 34028-2016 | 155.5 | 1571 | 165 | 7 | 2.1 | 2155 | 8.3 | 260 | 290 | 90 | 1544 | 1543 | 1542 | 8.333333 | 25.2
30011725 | 180 | 2019-07-28 | 2019-08-05 | 03.08.2019 | 2019-08-03 08:35 | 2019-08-03 08:47 | 2019-08-03 09:48 | 54 | 163.258 | Арм500 ГОСТ 34028-2016 | 151 | 1572 | 165 | 7 | 2.1 | 2155 | 8.3 | 260 | 290 | 90 | 1545 | 1546 | 1545 | 9 | 27.20967
30011725 | 180 | 2019-07-28 | 2019-08-05 | 03.08.2019 | 2019-08-03 09:40 | 2019-08-03 09:51 | 2019-08-03 10:46 | 51 | 154.224 | Арм500 ГОСТ 34028-2016 | 150 | 1575 | 165 | 7 | 2.1 | 2155 | 8.3 | 260 | 290 | 90 | 1543 | 1540 | 1546 | 8.5 | 25.704
30011725 | 180 | 2019-07-28 | 2019-08-05 | 03.08.2019 | 2019-08-03 10:40 | 2019-08-03 10:49 | 2019-08-03 11:47 | 52 | 157.248 | Арм500 ГОСТ 34028-2016 | 152.3 | 1573 | 165 | 7 | 2.1 | 2155 | 8.3 | 260 | 290 | 90 | 1544 | 1547 | 1544 | 8.666667 | 26.208
30011725 | 180 | 2019-07-28 | 2019-08-05 | 03.08.2019 | 2019-08-03 11:40 | 2019-08-03 11:50 | 2019-08-03 12:48 | 55 | 166.32 | Арм500 ГОСТ 34028-2016 | 159 | 1572 | 165 | 7 | 2.1 | 2155 | 8.3 | 260 | 290 | 90 | 1541 | 1543 | 1544 | 9.166667 | 27.72
30011725 | 180 | 2019-07-28 | 2019-08-05 | 03.08.2019 | 2019-08-03 12:40 | 2019-08-03 12:50 | 2019-08-03 13:46 | 50 | 151.2 | Арм500 ГОСТ 34028-2016 | 161 | 1575 | 165 | 7 | 2.1 | 2155 | 8.3 | 260 | 290 | 90 | 1542 | 1544 | 1540 | 8.333333 | 25.2
30011725 | 180 | 2019-07-28 | 2019-08-05 | 03.08.2019 | 2019-08-03 13:40 | 2019-08-03 13:48 | 2019-08-03 14:44 | 51 | 154.224 | Арм500 ГОСТ 34028-2016 | 156.5 | 1575 | 165 | 7 | 2.1 | 2155 | 8.3 | 260 | 290 | 90 | 1543 | 1541 | 1539 | 8.5 | 25.704
30011725 | 180 | 2019-07-28 | 2019-08-05 | 03.08.2019 | 2019-08-03 14:35 | 2019-08-03 14:46 | 2019-08-03 15:47 | 56 | 169.344 | Арм500 ГОСТ 34028-2016 | 168.4 | 1574 | 165 | 7 | 2.1 | 2155 | 8.3 | 260 | 290 | 90 | 1548 | 1545 | 1544 | 9.333333 | 28.224
30011725 | 180 | 2019-07-28 | 2019-08-05 | 03.08.2019 | 2019-08-03 15:40 | 2019-08-03 15:50 | 2019-08-03 16:37 | 53 | 160.272 | Арм500 ГОСТ 34028-2016 | 163.4 | 1574 | 165 | 7 | 2.1 | 2155 | 8.3 | 260 | 290 | 90 | 1547 | 1545 | 1550 | 8.833333 | 26.712
30011725 | 180 | 2019-07-28 | 2019-08-05 | 03.08.2019 | 2019-08-03 16:30 | 2019-08-03 16:41 | 2019-08-03 17:29 | 56 | 169.344 | Арм500 ГОСТ 34028-2016 | 157 | 1572 | 165 | 7 | 2.1 | 2155 | 8.3 | 260 | 290 | 90 | 1549 | 1547 | 1550 | 9.333333 | 28.224
30011725 | 180 | 2019-07-28 | 2019-08-05 | 03.08.2019 | 2019-08-03 17:20 | 2019-08-03 17:31 | 2019-08-03 18:19 | 53 | 160.272 | Арм500 ГОСТ 34028-2016 | 162.5 | 1569 | 165 | 7 | 2.1 | 2155 | 8.3 | 260 | 290 | 90 | 1546 | 1542 | 1546 | 8.833333 | 26.712
30011725 | 180 | 2019-07-28 | 2019-08-05 | 03.08.2019 | 2019-08-03 18:10 | 2019-08-03 18:21 | 2019-08-03 19:09 | 55 | 166.32 | Арм500 ГОСТ 34028-2016 | 149.2 | 1570 | 165 | 7 | 2.1 | 2155 | 8.3 | 260 | 290 | 90 | 1541 | 1536 | 1542 | 9.166667 | 27.72
30011725 | 180 | 2019-07-28 | 2019-08-05 | 03.08.2019 | 2019-08-03 19:00 | 2019-08-03 19:12 | 2019-08-03 19:59 | 55 | 166.32 | Арм500 ГОСТ 34028-2016 | 166.6 | 1571 | 165 | 7 | 2.1 | 2155 | 8.5 | 260 | 290 | 100 | 1548 | 1547 | 1536 | 9.166667 | 27.72
30011725 | 180 | 2019-07-28 | 2019-08-05 | 03.08.2019 | 2019-08-03 19:50 | 2019-08-03 20:01 | 2019-08-03 20:52 | 56 | 169.344 | Арм500 ГОСТ 34028-2016 | 164 | 1571 | 165 | 7 | 2.1 | 2155 | 8.5 | 260 | 290 | 100 | 1549 | 1548 | 1551 | 9.333333 | 28.224
30011725 | 180 | 2019-07-28 | 2019-08-05 | 03.08.2019 | 2019-08-03 20:44 | 2019-08-03 20:54 | 2019-08-03 21:40 | 51 | 154.224 | Арм500 ГОСТ 34028-2016 | 156.2 | 1569 | 165 | 7 | 2.1 | 2155 | 8.5 | 260 | 290 | 100 | 1549 | 1551 | 1550 | 8.5 | 25.704
30011725 | 180 | 2019-07-28 | 2019-08-05 | 03.08.2019 | 2019-08-03 21:33 | 2019-08-03 21:43 | 2019-08-03 22:30 | 55 | 166.32 | Арм500 ГОСТ 34028-2016 | 163.2 | 1568 | 165 | 7 | 2.1 | 2155 | 8.5 | 260 | 290 | 100 | 1548 | 1546 | 1549 | 9.166667 | 27.72
30011725 | 180 | 2019-07-28 | 2019-08-05 | 03.08.2019 | 2019-08-03 22:20 | 2019-08-03 22:32 | 2019-08-03 23:19 | 52 | 157.248 | Арм500 ГОСТ 34028-2016 | 156.7 | 1569 | 165 | 7 | 2.1 | 2155 | 8.5 | 260 | 290 | 100 | 1546 | 1548 | 1544 | 8.666667 | 26.208
30011725 | 180 | 2019-07-28 | 2019-08-05 | 03.08.2019 | 2019-08-03 23:10 | 2019-08-03 23:21 | 2019-08-04 00:10 | 55 | 166.181 | Арм500 ГОСТ 34028-2016 | 146 | 1571 | 165 | 7 | 2.1 | 2155 | 8.5 | 260 | 290 | 100 | 1550 | 1547 | 1548 | 9.166667 | 27.69683
30011725 | 180 | 2019-08-19 | 2019-08-29 | 19.08.2019 | 2019-08-19 18:45 | 2019-08-19 18:53 | 2019-08-19 19:37 | 50 | 151.2 | Арм500 ГОСТ 34028-2016 | 150.1 | 1588 | 145 | 7 | 2 | 2150 | 8 | 250 | 270 | 90 | 1549 | 1552 | 1555 | 8.333333 | 25.2
30011725 | 180 | 2019-08-19 | 2019-08-29 | 19.08.2019 | 2019-08-19 19:28 | 2019-08-19 19:40 | 2019-08-19 20:30 | 51 | 154.224 | Арм500 ГОСТ 34028-2016 | 152.4 | 1579 | 145 | 7 | 2 | 2150 | 8.5 | 280 | 270 | 90 | 1542 | 1537 | 1539 | 8.5 | 25.704
30011725 | 180 | 2019-08-19 | 2019-08-29 | 19.08.2019 | 2019-08-19 20:23 | 2019-08-19 20:32 | 2019-08-19 21:30 | 57 | 172.368 | Арм500 ГОСТ 34028-2016 | 170.5 | 1583 | 145 | 7 | 2.1 | 2150 | 8.5 | 270 | 260 | 90 | 1543 | 1546 | 1545 | 9.5 | 28.728
30011725 | 180 | 2019-08-19 | 2019-08-29 | 19.08.2019 | 2019-08-19 21:22 | 2019-08-19 21:31 | 2019-08-19 22:21 | 54 | 163.296 | Арм500 ГОСТ 34028-2016 | 161.5 | 1583 | 145 | 7 | 2.2 | 2150 | 8.5 | 260 | 270 | 90 | 1540 | 1543 | 1542 | 9 | 27.216
30011725 | 180 | 2019-08-19 | 2019-08-29 | 19.08.2019 | 2019-08-19 22:17 | 2019-08-19 22:23 | 2019-08-19 23:12 | 56 | 169.344 | Арм500 ГОСТ 34028-2016 | 167.5 | 1582 | 145 | 7 | 2.2 | 2150 | 8.5 | 280 | 320 | 100 | 1545 | 1543 | 1547 | 9.333333 | 28.224
30011725 | 180 | 2019-08-19 | 2019-08-29 | 19.08.2019 | 2019-08-19 23:05 | 2019-08-19 23:15 | 2019-08-20 00:03 | 54 | 163.296 | Арм500 ГОСТ 34028-2016 | 161.5 | 1580 | 145 | 7 | 2.2 | 2150 | 8.5 | 280 | 320 | 100 | 1544 | 1548 | 1549 | 9 | 27.216
30011725 | 180 | 2019-08-19 | 2019-08-29 | 19.08.2019 | 2019-08-19 23:55 | 2019-08-20 00:05 | 2019-08-20 00:55 | 55 | 166.32 | Арм500 ГОСТ 34028-2016 | 164.5 | 1591 | 145 | 7 | 2.2 | 2150 | 8.5 | 280 | 320 | 100 | 1550 | 1550 | 1545 | 9.166667 | 27.72
30011725 | 180 | 2019-08-19 | 2019-08-29 | 19.08.2019 | 2019-08-20 00:50 | 2019-08-20 00:57 | 2019-08-20 01:44 | 51 | 154.224 | Арм500 ГОСТ 34028-2016 | 152.4 | 1576 | 145 | 7 | 2.2 | 2150 | 8.5 | 280 | 320 | 100 | 1553 | 1549 | 1550 | 8.5 | 25.704
30011725 | 180 | 2019-08-19 | 2019-08-29 | 19.08.2019 | 2019-08-20 01:35 | 2019-08-20 01:46 | 2019-08-20 02:33 | 53 | 160.272 | Арм500 ГОСТ 34028-2016 | 158.4 | 1572 | 145 | 7 | 2.1 | 2150 | 8.5 | 280 | 330 | 100 | 1549 | 1543 | 1550 | 8.833333 | 26.712
30011725 | 180 | 2019-08-19 | 2019-08-29 | 19.08.2019 | 2019-08-20 02:25 | 2019-08-20 02:35 | 2019-08-20 03:23 | 54 | 163.296 | Арм500 ГОСТ 34028-2016 | 161.5 | 1575 | 145 | 7 | 2.1 | 2150 | 8.5 | 280 | 320 | 110 | 1545 | 1541 | 1550 | 9 | 27.216
30011725 | 180 | 2019-08-19 | 2019-08-29 | 20.08.2019 | 2019-08-20 03:16 | 2019-08-20 03:25 | 2019-08-20 04:11 | 53 | 160.272 | Арм500 ГОСТ 34028-2016 | 158.5 | 1576 | 145 | 7 | 2.2 | 2150 | 8.5 | 280 | 320 | 100 | 1550 | 1551 | 1546 | 8.833333 | 26.712
30011725 | 180 | 2019-08-19 | 2019-08-29 | 20.08.2019 | 2019-08-20 04:05 | 2019-08-20 04:14 | 2019-08-20 04:58 | 54 | 163.296 | Арм500 ГОСТ 34028-2016 | 161.5 | 1575 | 145 | 7 | 2.2 | 2150 | 8.5 | 280 | 350 | 100 | 1550 | 1549 | 1547 | 9 | 27.216
30011725 | 180 | 2019-08-19 | 2019-08-29 | 20.08.2019 | 2019-08-20 04:53 | 2019-08-20 05:00 | 2019-08-20 05:48 | 54 | 163.296 | Арм500 ГОСТ 34028-2016 | 161.5 | 1573 | 145 | 7 | 2.2 | 2150 | 8.5 | 280 | 320 | 100 | 1550 | 1548 | 1549 | 9 | 27.216
30011725 | 180 | 2019-08-19 | 2019-08-29 | 20.08.2019 | 2019-08-20 05:41 | 2019-08-20 05:51 | 2019-08-20 06:40 | 54 | 163.296 | Арм500 ГОСТ 34028-2016 | 161.5 | 1570 | 145 | 7 | 2 | 2150 | 8.5 | 280 | 300 | 90 | 1544 | 1545 | 1544 | 9 | 27.216
30011725 | 180 | 2019-08-19 | 2019-08-29 | 20.08.2019 | 2019-08-20 06:35 | 2019-08-20 06:42 | 2019-08-20 07:28 | 52 | 157.248 | Арм500 ГОСТ 34028-2016 | 155.4 | 1571 | 180 | 13 | 2.2 | 2155 | 8.3 | 260 | 280 | 100 | 1546 | 1549 | 1548 | 8.666667 | 26.208
30011725 | 180 | 2019-08-19 | 2019-08-29 | 20.08.2019 | 2019-08-20 07:20 | 2019-08-20 07:30 | 2019-08-20 08:17 | 53 | 160.272 | Арм500 ГОСТ 34028-2016 | 158.4 | 1571 | 165 | 13 | 2.2 | 2155 | 8.3 | 260 | 280 | 100 | 1550 | 1549 | 1548 | 8.833333 | 26.712
30011725 | 180 | 2019-08-19 | 2019-08-29 | 20.08.2019 | 2019-08-20 08:05 | 2019-08-20 08:19 | 2019-08-20 09:08 | 55 | 166.32 | Арм500 ГОСТ 34028-2016 | 164.5 | 1571 | 165 | 13 | 2.2 | 2155 | 8.3 | 260 | 280 | 100 | 1550 | 1551 | 1554 | 9.166667 | 27.72
30011725 | 180 | 2019-08-19 | 2019-08-29 | 20.08.2019 | 2019-08-20 09:00 | 2019-08-20 09:10 | 2019-08-20 09:53 | 54 | 163.296 | Арм500 ГОСТ 34028-2016 | 161.4 | 1571 | 165 | 13 | 2.2 | 2155 | 8.3 | 260 | 280 | 100 | 1553 | 1551 | 1550 | 9 | 27.216
30011725 | 180 | 2019-08-19 | 2019-08-29 | 20.08.2019 | 2019-08-20 09:50 | 2019-08-20 10:01 | 2019-08-20 10:44 | 51 | 154.224 | Арм500 ГОСТ 34028-2016 | 152.4 | 1568 | 165 | 13 | 2 | 2155 | 8.3 | 260 | 280 | 100 | 1549 | 1548 | 1546 | 8.5 | 25.704
30011725 | 180 | 2019-08-19 | 2019-08-29 | 20.08.2019 | 2019-08-20 10:35 | 2019-08-20 10:48 | 2019-08-20 11:33 | 56 | 169.344 | Арм500 ГОСТ 34028-2016 | 167.5 | 1566 | 165 | 13 | 2.2 | 2155 | 8.3 | 260 | 280 | 100 | 1544 | 1545 | 1546 | 9.333333 | 28.224
30011725 | 180 | 2019-08-19 | 2019-08-29 | 20.08.2019 | 2019-08-20 11:25 | 2019-08-20 11:36 | 2019-08-20 12:19 | 50 | 151.2 | Арм500 ГОСТ 34028-2016 | 149.4 | 1566 | 165 | 13 | 2.2 | 2155 | 8.3 | 260 | 280 | 100 | 1544 | 1546 | 1547 | 8.333333 | 25.2
30011725 | 180 | 2019-08-19 | 2019-08-29 | 20.08.2019 | 2019-08-20 12:10 | 2019-08-20 12:22 | 2019-08-20 13:07 | 54 | 163.296 | Арм500 ГОСТ 34028-2016 | 161.4 | 1566 | 165 | 13 | 2.2 | 2155 | 8.3 | 260 | 280 | 100 | 1546 | 1545 | 1549 | 9 | 27.216
30011725 | 180 | 2019-08-19 | 2019-08-29 | 20.08.2019 | 2019-08-20 13:00 | 2019-08-20 13:10 | 2019-08-20 13:51 | 50 | 151.2 | Арм500 ГОСТ 34028-2016 | 149.4 | 1566 | 165 | 13 | 2.2 | 2155 | 8.3 | 260 | 280 | 100 | 1547 | 1548 | 1545 | 8.333333 | 25.2
30011725 | 180 | 2019-08-19 | 2019-08-29 | 20.08.2019 | 2019-08-20 13:45 | 2019-08-20 13:57 | 2019-08-20 14:43 | 57 | 172.368 | Арм500 ГОСТ 34028-2016 | 170.5 | 1567 | 165 | 13 | 2.2 | 2155 | 8.3 | 260 | 280 | 100 | 1543 | 1540 | 1541 | 9.5 | 28.728
30011725 | 180 | 2019-08-19 | 2019-08-29 | 20.08.2019 | 2019-08-20 14:35 | 2019-08-20 14:45 | 2019-08-20 15:33 | 54 | 163.296 | Арм500 ГОСТ 34028-2016 | 161.4 | 1567 | 165 | 13 | 2.2 | 2155 | 8.3 | 260 | 280 | 100 | 1538 | 1537 | 1538 | 9 | 27.216
30011725 | 180 | 2019-08-19 | 2019-08-29 | 20.08.2019 | 2019-08-20 15:25 | 2019-08-20 15:35 | 2019-08-20 16:24 | 54 | 163.296 | Арм500 ГОСТ 34028-2016 | 161.5 | 1572 | 165 | 13 | 2.2 | 2155 | 8.3 | 260 | 280 | 100 | 1542 | 1539 | 1540 | 9 | 27.216
30011725 | 180 | 2019-08-19 | 2019-08-29 | 20.08.2019 | 2019-08-20 16:15 | 2019-08-20 16:26 | 2019-08-20 17:13 | 52 | 157.248 | Арм500 ГОСТ 34028-2016 | 155.4 | 1570 | 165 | 13 | 2.2 | 2155 | 8.3 | 260 | 280 | 100 | 1543 | 1544 | 1543 | 8.666667 | 26.208
30011725 | 180 | 2019-08-19 | 2019-08-29 | 20.08.2019 | 2019-08-20 17:05 | 2019-08-20 17:15 | 2019-08-20 18:02 | 53 | 160.272 | Арм500 ГОСТ 34028-2016 | 158.4 | 1571 | 165 | 13 | 2.2 | 2155 | 8.3 | 260 | 280 | 100 | 1546 | 1547 | 1545 | 8.833333 | 26.712
30011725 | 180 | 2019-08-19 | 2019-08-29 | 20.08.2019 | 2019-08-20 17:55 | 2019-08-20 18:05 | 2019-08-20 18:51 | 52 | 157.248 | Арм500 ГОСТ 34028-2016 | 155.4 | 1571 | 165 | 13 | 2.2 | 2155 | 8.3 | 260 | 280 | 100 | 1547 | 1544 | 1546 | 8.666667 | 26.208
30011725 | 180 | 2019-08-19 | 2019-08-29 | 20.08.2019 | 2019-08-20 18:44 | 2019-08-20 18:54 | 2019-08-20 19:42 | 56 | 169.344 | Арм500 ГОСТ 34028-2016 | 167.5 | 1571 | 170 | 7 | 2.15 | 2150 | 8.6 | 270 | 260 | 100 | 1544 | 1541 | 1542 | 9.333333 | 28.224
30011725 | 180 | 2019-08-19 | 2019-08-29 | 20.08.2019 | 2019-08-20 19:35 | 2019-08-20 19:45 | 2019-08-20 20:33 | 54 | 163.296 | Арм500 ГОСТ 34028-2016 | 161.5 | 1571 | 170 | 7 | 2.1 | 2150 | 8.6 | 270 | 260 | 100 | 1546 | 1544 | 1541 | 9 | 27.216
30011725 | 180 | 2019-08-19 | 2019-08-29 | 20.08.2019 | 2019-08-20 20:26 | 2019-08-20 20:36 | 2019-08-20 21:24 | 55 | 166.32 | Арм500 ГОСТ 34028-2016 | 164.5 | 1571 | 170 | 7 | 2.1 | 2150 | 8.6 | 270 | 260 | 100 | 1544 | 1547 | 1544 | 9.166667 | 27.72
30011725 | 180 | 2019-08-19 | 2019-08-29 | 20.08.2019 | 2019-08-20 21:16 | 2019-08-20 21:26 | 2019-08-20 22:24 | 54 | 163.296 | Арм500 ГОСТ 34028-2016 | 162.4 | 1571 | 170 | 7 | 2.1 | 2150 | 8.6 | 270 | 260 | 100 | 1549 | 1546 | 1545 | 9 | 27.216
30011725 | 180 | 2019-08-19 | 2019-08-29 | 20.08.2019 | 2019-08-20 22:16 | 2019-08-20 22:26 | 2019-08-20 23:22 | 54 | 163.296 | Арм500 ГОСТ 34028-2016 | 161.5 | 1576 | 170 | 7 | 2.2 | 2150 | 8.6 | 270 | 260 | 100 | 1543 | 1545 | 1542 | 9 | 27.216
30011725 | 180 | 2019-08-19 | 2019-08-29 | 20.08.2019 | 2019-08-20 23:16 | 2019-08-20 23:26 | 2019-08-21 00:22 | 51 | 154.224 | Арм500 ГОСТ 34028-2016 | 152.4 | 1576 | 170 | 7 | 2.2 | 2150 | 8.6 | 270 | 260 | 100 | 1544 | 1549 | 1550 | 8.5 | 25.704
30011725 | 180 | 2019-08-19 | 2019-08-29 | 20.08.2019 | 2019-08-21 00:16 | 2019-08-21 00:26 | 2019-08-21 01:28 | 58 | 175.392 | Арм500 ГОСТ 34028-2016 | 173.6 | 1577 | 170 | 7 | 2.2 | 2150 | 8.6 | 270 | 260 | 100 | 1552 | 1554 | 1553 | 9.666667 | 29.232
30011725 | 180 | 2019-08-19 | 2019-08-29 | 20.08.2019 | 2019-08-21 01:21 | 2019-08-21 01:31 | 2019-08-21 02:29 | 53 | 160.272 | Арм500 ГОСТ 34028-2016 | 158.5 | 1578 | 170 | 7 | 2.1 | 2150 | 8.6 | 270 | 260 | 100 | 1551 | 1549 | 1547 | 8.833333 | 26.712
30011725 | 180 | 2019-08-19 | 2019-08-29 | 20.08.2019 | 2019-08-21 02:22 | 2019-08-21 02:32 | 2019-08-21 03:29 | 52 | 157.248 | Арм500 ГОСТ 34028-2016 | 155.4 | 1581 | 170 | 7 | 2.1 | 2150 | 8.6 | 270 | 260 | 100 | 1544 | 1543 | 1542 | 8.666667 | 26.208
30011725 | 180 | 2019-08-19 | 2019-08-29 | 21.08.2019 | 2019-08-21 03:23 | 2019-08-21 03:33 | 2019-08-21 04:33 | 56 | 169.344 | Арм500 ГОСТ 34028-2016 | 167.5 | 1577 | 170 | 7 | 2.1 | 2150 | 8.6 | 270 | 260 | 100 | 1549 | 1546 | 1548 | 9.333333 | 28.224
30011725 | 180 | 2019-08-19 | 2019-08-29 | 21.08.2019 | 2019-08-21 04:26 | 2019-08-21 04:36 | 2019-08-21 05:40 | 59 | 178.373 | Арм500 ГОСТ 34028-2016 | 181.4 | 1582 | 170 | 7 | 2.1 | 2150 | 8.6 | 270 | 260 | 100 | 1553 | 1554 | 1552 | 9.833333 | 29.72883
30011725 | 180 | 2019-08-19 | 2019-08-29 | 21.08.2019 | 2019-08-21 09:15 | 2019-08-21 09:23 | 2019-08-21 10:07 | 52 | 157.248 | 25Г2С ГОСТ 5781-82 | 156.3 | 1580 | 175 | 13 | 2 | 2155 | 9.3 | 180 | 200 | 65 | 1554 | 1550 | 1549 | 8.666667 | 26.208
30011725 | 180 | 2019-08-19 | 2019-08-29 | 21.08.2019 | 2019-08-21 10:00 | 2019-08-21 10:09 | 2019-08-21 11:08 | 56 | 169.344 | 25Г2С ГОСТ 5781-82 | 167.5 | 1563 | 175 | 13 | 1.8 | 2155 | 9.3 | 180 | 200 | 65 | 1534 | 1523 | 1519 | 9.333333 | 28.224
30011725 | 180 | 2019-08-19 | 2019-08-29 | 21.08.2019 | 2019-08-21 11:00 | 2019-08-21 11:10 | 2019-08-21 12:12 | 57 | 172.368 | 25Г2С ГОСТ 5781-82 | 170.5 | 1573 | 175 | 13 | 2.2 | 2155 | 9.3 | 180 | 200 | 65 | 1527 | 1531 | 1526 | 9.5 | 28.728
30011725 | 180 | 2019-08-19 | 2019-08-29 | 21.08.2019 | 2019-08-21 12:00 | 2019-08-21 12:15 | 2019-08-21 13:08 | 55 | 166.32 | 25Г2С ГОСТ 5781-82 | 164.5 | 1574 | 175 | 13 | 2.2 | 2155 | 9.3 | 180 | 200 | 65 | 1535 | 1537 | 1539 | 9.166667 | 27.72
30011725 | 180 | 2019-08-19 | 2019-08-29 | 21.08.2019 | 2019-08-21 13:00 | 2019-08-21 13:10 | 2019-08-21 13:58 | 54 | 163.296 | 25Г2С ГОСТ 5781-82 | 161.2 | 1573 | 175 | 13 | 2.2 | 2155 | 9.3 | 180 | 200 | 65 | 1543 | 1541 | 1540 | 9 | 27.216
30011725 | 180 | 2019-08-19 | 2019-08-29 | 21.08.2019 | 2019-08-21 13:50 | 2019-08-21 14:01 | 2019-08-21 14:49 | 56 | 169.344 | 25Г2С ГОСТ 5781-82 | 164.5 | 1569 | 175 | 13 | 2.2 | 2155 | 9.3 | 180 | 200 | 65 | 1539 | 1532 | 1528 | 9.333333 | 28.224
30011725 | 180 | 2019-08-19 | 2019-08-29 | 21.08.2019 | 2019-08-21 14:40 | 2019-08-21 14:51 | 2019-08-21 15:39 | 54 | 163.296 | 25Г2С ГОСТ 5781-82 | 161.5 | 1563 | 175 | 13 | 2.2 | 2155 | 9.3 | 180 | 200 | 65 | 1526 | 1521 | 1519 | 9 | 27.216
30011725 | 180 | 2019-08-19 | 2019-08-29 | 21.08.2019 | 2019-08-21 15:30 | 2019-08-21 15:41 | 2019-08-21 16:29 | 54 | 163.296 | 25Г2С ГОСТ 5781-82 | 161.5 | 1564 | 175 | 13 | 2.2 | 2155 | 9.3 | 180 | 200 | 65 | 1523 | 1525 | 1522 | 9 | 27.216
30011725 | 180 | 2019-08-19 | 2019-08-29 | 21.08.2019 | 2019-08-21 16:20 | 2019-08-21 16:32 | 2019-08-21 17:21 | 58 | 175.392 | 25Г2С ГОСТ 5781-82 | 173.6 | 1567 | 175 | 13 | 2.2 | 2155 | 9.3 | 180 | 200 | 65 | 1531 | 1535 | 1533 | 9.666667 | 29.232
30011725 | 180 | 2019-08-19 | 2019-08-29 | 21.08.2019 | 2019-08-21 17:10 | 2019-08-21 17:24 | 2019-08-21 18:10 | 52 | 157.248 | 25Г2С ГОСТ 5781-82 | 155.4 | 1567 | 175 | 13 | 2.2 | 2155 | 9.3 | 180 | 200 | 65 | 1537 | 1536 | 1530 | 8.666667 | 26.208
30011725 | 180 | 2019-08-19 | 2019-08-29 | 21.08.2019 | 2019-08-21 18:00 | 2019-08-21 18:13 | 2019-08-21 19:02 | 56 | 169.344 | 25Г2С ГОСТ 5781-82 | 167.5 | 1568 | 175 | 13 | 2.2 | 2155 | 9.3 | 180 | 200 | 65 | 1532 | 1535 | 1531 | 9.333333 | 28.224
30011725 | 180 | 2019-08-19 | 2019-08-29 | 21.08.2019 | 2019-08-21 18:55 | 2019-08-21 19:04 | 2019-08-21 19:52 | 57 | 169.899 | 25Г2С ГОСТ 5781-82 | 172.3 | 1571 | 175 | 13 | 2.2 | 2155 | 9.3 | 180 | 200 | 65 | 1535 | 1534 | 1529 | 9.5 | 28.3165
30011725 | 180 | 2019-08-19 | 2019-08-29 | 22.08.2019 | 2019-08-22 22:45 | 2019-08-22 22:54 | 2019-08-22 23:42 | 51 | 154.224 | Арм500 ГОСТ 34028-2016 | 153.6 | 1595 | 165 | 13 | 2.1 | 2155 | 8.7 | 260 | 280 | 90 | 1561 | 1556 | 1561 | 8.5 | 25.704
30011725 | 180 | 2019-08-19 | 2019-08-29 | 22.08.2019 | 2019-08-22 23:35 | 2019-08-22 23:46 | 2019-08-22 00:34 | 54 | 163.17 | Арм500 ГОСТ 34028-2016 | 161.5 | 1580 | 165 | 13 | 2.1 | 2155 | 8.7 | 260 | 280 | 90 | 1544 | 1540 | 1535 | 9 | 27.195
30011725 | 180 | 2019-08-19 | 2019-08-29 | 22.08.2019 | 2019-08-23 00:25 | 2019-08-23 00:36 | 2019-08-23 01:25 | 52 | 157.248 | Арм500 ГОСТ 34028-2016 | 155.4 | 1595 | 165 | 13 | 2.1 | 2155 | 8.7 | 260 | 280 | 90 | 1544 | 1553 | 1554 | 8.666667 | 26.208
30011725 | 180 | 2019-08-19 | 2019-08-29 | 22.08.2019 | 2019-08-23 01:15 | 2019-08-23 01:27 | 2019-08-23 02:17 | 56 | 169.117 | Арм500 ГОСТ 34028-2016 | 167.8 | 1580 | 165 | 13 | 2.2 | 2155 | 8.7 | 260 | 280 | 90 | 1549 | 1550 | 1551 | 9.333333 | 28.18617
30011725 | 180 | 2019-08-19 | 2019-08-29 | 22.08.2019 | 2019-08-23 02:15 | 2019-08-23 02:25 | 2019-08-23 03:15 | 53 | 160.272 | Арм500 ГОСТ 34028-2016 | 158.6 | 1577 | 165 | 13 | 2.2 | 2155 | 8.7 | 260 | 280 | 90 | 1543 | 1542 | 1543 | 8.833333 | 26.712
30011725 | 180 | 2019-08-19 | 2019-08-29 | 23.08.2019 | 2019-08-23 03:05 | 2019-08-23 03:19 | 2019-08-23 04:09 | 50 | 151.2 | Арм500 ГОСТ 34028-2016 | 149.4 | 1577 | 165 | 13 | 2.2 | 2155 | 8.7 | 260 | 280 | 90 | 1544 | 1547 | 1544 | 8.333333 | 25.2
30011725 | 180 | 2019-08-19 | 2019-08-29 | 23.08.2019 | 2019-08-23 04:00 | 2019-08-23 04:11 | 2019-08-23 05:05 | 55 | 166.32 | Арм500 ГОСТ 34028-2016 | 164.5 | 1576 | 165 | 13 | 2 | 2155 | 8.7 | 260 | 280 | 90 | 1546 | 1547 | 1543 | 9.166667 | 27.72
30011725 | 180 | 2019-08-19 | 2019-08-29 | 23.08.2019 | 2019-08-23 04:55 | 2019-08-23 05:08 | 2019-08-23 05:59 | 55 | 166.32 | Арм500 ГОСТ 34028-2016 | 164.5 | 1578 | 165 | 13 | 2 | 2155 | 8.7 | 260 | 280 | 90 | 1548 | 1546 | 1550 | 9.166667 | 27.72
30011725 | 180 | 2019-08-19 | 2019-08-29 | 23.08.2019 | 2019-08-23 05:50 | 2019-08-23 06:01 | 2019-08-23 06:54 | 54 | 163.296 | Арм500 ГОСТ 34028-2016 | 161.5 | 1585 | 165 | 13 | 1.9 | 2155 | 8.7 | 260 | 280 | 90 | 1547 | 1546 | 1542 | 9 | 27.216
30011725 | 180 | 2019-08-19 | 2019-08-29 | 23.08.2019 | 2019-08-23 06:45 | 2019-08-23 06:58 | 2019-08-23 07:52 | 55 | 165.632 | Арм500 ГОСТ 34028-2016 | 164.5 | 1578 | 165 | 7 | 2.1 | 2155 | 8.3 | 280 | 320 | 100 | 1546 | 1547 | 1549 | 9.166667 | 27.60533
30011725 | 180 | 2019-08-19 | 2019-08-29 | 23.08.2019 | 2019-08-23 07:40 | 2019-08-23 07:53 | 2019-08-23 08:41 | 56 | 169.344 | Арм500 ГОСТ 34028-2016 | 167.5 | 1578 | 165 | 7 | 2.1 | 2155 | 8.3 | 280 | 320 | 100 | 1553 | 1550 | 1549 | 9.333333 | 28.224
30011725 | 180 | 2019-08-19 | 2019-08-29 | 23.08.2019 | 2019-08-23 08:30 | 2019-08-23 08:44 | 2019-08-23 09:29 | 53 | 160.272 | Арм500 ГОСТ 34028-2016 | 158.4 | 1575 | 165 | 7 | 2.1 | 2155 | 8.3 | 280 | 320 | 110 | 1549 | 1548 | 1548 | 8.833333 | 26.712
30011725 | 180 | 2019-08-19 | 2019-08-29 | 23.08.2019 | 2019-08-23 10:10 | 2019-08-23 10:19 | 2019-08-23 11:05 | 55 | 166.32 | Арм500 ГОСТ 34028-2016 | 164.5 | 1571 | 165 | 7 | 2.1 | 2155 | 8.3 | 280 | 320 | 100 | 1541 | 1542 | 1541 | 9.166667 | 27.72
30011725 | 180 | 2019-08-19 | 2019-08-29 | 23.08.2019 | 2019-08-23 10:20 | 2019-08-23 09:31 | 2019-08-23 10:18 | 54 | 163.296 | Арм500 ГОСТ 34028-2016 | 161.5 | 1573 | 165 | 7 | 2.1 | 2155 | 8.3 | 280 | 320 | 100 | 1550 | 1550 | 1549 | 9 | 27.216
30011725 | 180 | 2019-08-19 | 2019-08-29 | 23.08.2019 | 2019-08-23 10:55 | 2019-08-23 11:07 | 2019-08-23 11:51 | 50 | 151.2 | Арм500 ГОСТ 34028-2016 | 149.4 | 1571 | 165 | 7 | 2.1 | 2155 | 8.3 | 280 | 320 | 100 | 1543 | 1546 | 1547 | 8.333333 | 25.2
30011725 | 180 | 2019-08-19 | 2019-08-29 | 23.08.2019 | 2019-08-23 11:45 | 2019-08-23 11:54 | 2019-08-23 12:41 | 58 | 175.392 | Арм500 ГОСТ 34028-2016 | 173.6 | 1571 | 165 | 7 | 2.1 | 2155 | 8.3 | 280 | 320 | 100 | 1548 | 1547 | 1548 | 9.666667 | 29.232
30011725 | 180 | 2019-08-19 | 2019-08-29 | 23.08.2019 | 2019-08-23 12:35 | 2019-08-23 12:43 | 2019-08-23 13:27 | 53 | 160.272 | Арм500 ГОСТ 34028-2016 | 158.4 | 1570 | 165 | 7 | 2.1 | 2155 | 8.3 | 280 | 320 | 100 | 1547 | 1546 | 1548 | 8.833333 | 26.712
30011725 | 180 | 2019-08-19 | 2019-08-29 | 23.08.2019 | 2019-08-23 13:20 | 2019-08-23 13:30 | 2019-08-23 14:14 | 51 | 154.224 | Арм500 ГОСТ 34028-2016 | 152.4 | 1568 | 165 | 7 | 2.1 | 2155 | 8.3 | 280 | 320 | 100 | 1545 | 1541 | 1544 | 8.5 | 25.704
30011725 | 180 | 2019-08-19 | 2019-08-29 | 23.08.2019 | 2019-08-23 14:05 | 2019-08-23 14:16 | 2019-08-23 15:04 | 57 | 172.368 | Арм500 ГОСТ 34028-2016 | 170.6 | 1569 | 165 | 7 | 2.1 | 2155 | 8.3 | 290 | 320 | 110 | 1547 | 1549 | 1548 | 9.5 | 28.728
30011725 | 180 | 2019-08-19 | 2019-08-29 | 23.08.2019 | 2019-08-23 14:53 | 2019-08-23 15:06 | 2019-08-23 15:51 | 55 | 166.32 | Арм500 ГОСТ 34028-2016 | 164.5 | 1569 | 165 | 7 | 2.1 | 2155 | 8.3 | 280 | 320 | 100 | 1545 | 1546 | 1545 | 9.166667 | 27.72
30011725 | 180 | 2019-08-19 | 2019-08-29 | 23.08.2019 | 2019-08-23 15:40 | 2019-08-23 15:53 | 2019-08-23 16:40 | 56 | 169.344 | Арм500 ГОСТ 34028-2016 | 167.5 | 1569 | 165 | 7 | 2.1 | 2155 | 8.3 | 290 | 320 | 110 | 1547 | 1547 | 1546 | 9.333333 | 28.224
30011725 | 180 | 2019-08-19 | 2019-08-29 | 23.08.2019 | 2019-08-23 16:30 | 2019-08-23 16:42 | 2019-08-23 17:30 | 60 | 180.432 | Арм500 ГОСТ 34028-2016 | 178.6 | 1578 | 165 | 7 | 2.1 | 2155 | 8.3 | 280 | 320 | 100 | 1545 | 1538 | 1543 | 10 | 30.072
30011725 | 180 | 2019-08-19 | 2019-08-29 | 24.08.2019 | 2019-08-24 17:35 | 2019-08-24 17:44 | 2019-08-24 18:28 | 50 | 151.024 | Арм500 ГОСТ 34028-2016 | 150.3 | 1587 | 165 | 13 | 2 | 2155 | 8.3 | 280 | 310 | 100 | 1540 | 1537 | 1545 | 8.333333 | 25.17067
30011725 | 180 | 2019-08-19 | 2019-08-29 | 24.08.2019 | 2019-08-24 18:20 | 2019-08-24 18:30 | 2019-08-24 19:19 | 56 | 169.344 | Арм500 ГОСТ 34028-2016 | 167.5 | 1581 | 165 | 13 | 2 | 2155 | 8.3 | 280 | 310 | 100 | 1537 | 1540 | 1540 | 9.333333 | 28.224
30011725 | 180 | 2019-08-19 | 2019-08-29 | 24.08.2019 | 2019-08-24 19:10 | 2019-08-24 19:22 | 2019-08-24 20:11 | 54 | 163.296 | Арм500 ГОСТ 34028-2016 | 161.5 | 1582 | 165 | 13 | 2 | 2155 | 8.3 | 280 | 310 | 100 | 1540 | 1539 | 1540 | 9 | 27.216
30011725 | 180 | 2019-08-19 | 2019-08-29 | 24.08.2019 | 2019-08-24 20:00 | 2019-08-24 20:12 | 2019-08-24 21:02 | 53 | 160.272 | Арм500 ГОСТ 34028-2016 | 158.4 | 1583 | 165 | 13 | 2.1 | 2155 | 8.3 | 280 | 310 | 100 | 1543 | 1546 | 1545 | 8.833333 | 26.712
30011725 | 180 | 2019-08-19 | 2019-08-29 | 24.08.2019 | 2019-08-24 20:50 | 2019-08-24 21:03 | 2019-08-24 21:53 | 55 | 166.32 | Арм500 ГОСТ 34028-2016 | 164.5 | 1579 | 165 | 13 | 2.1 | 2155 | 8.3 | 280 | 310 | 100 | 1544 | 1543 | 1544 | 9.166667 | 27.72
30011725 | 180 | 2019-08-19 | 2019-08-29 | 24.08.2019 | 2019-08-24 21:45 | 2019-08-24 21:56 | 2019-08-24 22:48 | 54 | 163.296 | Арм500 ГОСТ 34028-2016 | 161.5 | 1576 | 165 | 13 | 2 | 2155 | 8.3 | 280 | 310 | 100 | 1543 | 1540 | 1541 | 9 | 27.216
30011725 | 180 | 2019-08-19 | 2019-08-29 | 24.08.2019 | 2019-08-24 22:40 | 2019-08-24 22:50 | 2019-08-24 23:41 | 54 | 163.296 | Арм500 ГОСТ 34028-2016 | 161.5 | 1577 | 165 | 13 | 2 | 2155 | 8.3 | 280 | 310 | 100 | 1540 | 1544 | 1543 | 9 | 27.216
30011725 | 180 | 2019-08-19 | 2019-08-29 | 24.08.2019 | 2019-08-24 23:35 | 2019-08-24 23:44 | 2019-08-25 00:40 | 62 | 187.488 | Арм500 ГОСТ 34028-2016 | 185.6 | 1577 | 165 | 13 | 1.9 | 2155 | 8.3 | 280 | 310 | 100 | 1549 | 1548 | 1549 | 10.33333 | 31.248
30011725 | 180 | 2019-08-19 | 2019-08-29 | 24.08.2019 | 2019-08-25 00:30 | 2019-08-25 00:41 | 2019-08-25 01:20 | 44 | 133.056 | Арм500 ГОСТ 34028-2016 | 131.2 | 1576 | 165 | 13 | 2.25 | 2155 | 8.3 | 280 | 310 | 100 | 1550 | 1549 | 1548 | 7.333333 | 22.176
30011725 | 180 | 2019-08-19 | 2019-08-29 | 24.08.2019 | 2019-08-25 01:10 | 2019-08-25 01:21 | 2019-08-25 02:09 | 55 | 166.32 | Арм500 ГОСТ 34028-2016 | 164.5 | 1572 | 165 | 13 | 2.25 | 2155 | 8.3 | 280 | 310 | 100 | 1550 | 1547 | 1545 | 9.166667 | 27.72
30011725 | 180 | 2019-08-19 | 2019-08-29 | 24.08.2019 | 2019-08-25 02:00 | 2019-08-25 02:11 | 2019-08-25 03:00 | 56 | 169.344 | Арм500 ГОСТ 34028-2016 | 167.5 | 1571 | 165 | 13 | 2.2 | 2155 | 8.3 | 280 | 310 | 100 | 1542 | 1543 | 1542 | 9.333333 | 28.224
30011725 | 180 | 2019-08-19 | 2019-08-29 | 25.08.2019 | 2019-08-25 02:50 | 2019-08-25 03:02 | 2019-08-25 03:51 | 58 | 175.392 | Арм500 ГОСТ 34028-2016 | 173.6 | 1570 | 165 | 13 | 2.2 | 2155 | 8.3 | 280 | 310 | 100 | 1546 | 1543 | 1546 | 9.666667 | 29.232
30011725 | 180 | 2019-08-19 | 2019-08-29 | 25.08.2019 | 2019-08-25 03:50 | 2019-08-25 03:53 | 2019-08-25 04:53 | 56 | 169.042 | Арм500 ГОСТ 34028-2016 | 168.2 | 1570 | 165 | 13 | 2.2 | 2155 | 8.3 | 280 | 310 | 100 | 1548 | 1543 | 1546 | 9.333333 | 28.17367
30011725 | 180 | 2019-08-19 | 2019-08-29 | 25.08.2019 | 2019-08-25 04:53 | 2019-08-25 04:55 | 2019-08-25 05:50 | 53 | 160.272 | Арм500 ГОСТ 34028-2016 | 158.8 | 1576 | 165 | 13 | 2.2 | 2155 | 8.3 | 280 | 310 | 100 | 1540 | 1548 | 1547 | 8.833333 | 26.712
30011725 | 180 | 2019-08-19 | 2019-08-29 | 25.08.2019 | 2019-08-25 05:45 | 2019-08-25 05:52 | 2019-08-25 06:36 | 53 | 160.272 | Арм500 ГОСТ 34028-2016 | 158.4 | 1569 | 165 | 13 | 2.2 | 2155 | 8.3 | 280 | 310 | 100 | 1546 | 1544 | 1541 | 8.833333 | 26.712
30011725 | 180 | 2019-08-19 | 2019-08-29 | 25.08.2019 | 2019-08-25 06:30 | 2019-08-25 06:40 | 2019-08-25 07:27 | 57 | 172.368 | Арм500 ГОСТ 34028-2016 | 170.6 | 1570 | 180 | 7 | 2.2 | 2150 | 8.5 | 260 | 280 | 90 | 1540 | 1540 | 1542 | 9.5 | 28.728
30011725 | 180 | 2019-08-19 | 2019-08-29 | 25.08.2019 | 2019-08-25 07:20 | 2019-08-25 07:30 | 2019-08-25 08:15 | 55 | 166.32 | Арм500 ГОСТ 34028-2016 | 164.5 | 1570 | 180 | 7 | 2.2 | 2150 | 8.5 | 260 | 280 | 90 | 1547 | 1548 | 1545 | 9.166667 | 27.72
30011725 | 180 | 2019-08-19 | 2019-08-29 | 25.08.2019 | 2019-08-25 08:08 | 2019-08-25 08:18 | 2019-08-25 09:06 | 55 | 166.32 | Арм500 ГОСТ 34028-2016 | 164.5 | 1571 | 180 | 7 | 2.2 | 2150 | 8.5 | 260 | 280 | 90 | 1546 | 1547 | 1545 | 9.166667 | 27.72
30011725 | 180 | 2019-08-19 | 2019-08-29 | 25.08.2019 | 2019-08-25 09:00 | 2019-08-25 09:10 | 2019-08-25 09:54 | 54 | 163.296 | Арм500 ГОСТ 34028-2016 | 161.5 | 1572 | 180 | 7 | 2.2 | 2150 | 8.5 | 260 | 280 | 90 | 1549 | 1548 | 1551 | 9 | 27.216
30011725 | 180 | 2019-08-19 | 2019-08-29 | 25.08.2019 | 2019-08-25 09:48 | 2019-08-25 09:58 | 2019-08-25 10:43 | 54 | 163.296 | Арм500 ГОСТ 34028-2016 | 161.5 | 1572 | 180 | 7 | 2.2 | 2150 | 8.5 | 260 | 280 | 90 | 1548 | 1545 | 1548 | 9 | 27.216
30011725 | 180 | 2019-08-19 | 2019-08-29 | 25.08.2019 | 2019-08-25 10:36 | 2019-08-25 10:46 | 2019-08-25 11:34 | 55 | 166.32 | Арм500 ГОСТ 34028-2016 | 164.5 | 1570 | 180 | 7 | 2.2 | 2150 | 8.5 | 260 | 280 | 90 | 1549 | 1548 | 1546 | 9.166667 | 27.72
30011725 | 180 | 2019-08-19 | 2019-08-29 | 25.08.2019 | 2019-08-25 11:22 | 2019-08-25 11:36 | 2019-08-25 12:23 | 55 | 166.32 | Арм500 ГОСТ 34028-2016 | 164.5 | 1572 | 180 | 7 | 2.2 | 2150 | 8.5 | 260 | 280 | 90 | 1544 | 1543 | 1542 | 9.166667 | 27.72
30011725 | 180 | 2019-08-19 | 2019-08-29 | 25.08.2019 | 2019-08-25 12:16 | 2019-08-25 12:26 | 2019-08-25 13:12 | 54 | 163.296 | Арм500 ГОСТ 34028-2016 | 161.5 | 1571 | 180 | 7 | 2.2 | 2150 | 8.5 | 260 | 280 | 90 | 1543 | 1546 | 1543 | 9 | 27.216
30011725 | 180 | 2019-08-19 | 2019-08-29 | 25.08.2019 | 2019-08-25 13:06 | 2019-08-25 13:16 | 2019-08-25 14:00 | 53 | 160.272 | Арм500 ГОСТ 34028-2016 | 158.5 | 1570 | 180 | 7 | 2.2 | 2150 | 8.5 | 260 | 280 | 90 | 1542 | 1541 | 1543 | 8.833333 | 26.712
30011725 | 180 | 2019-08-19 | 2019-08-29 | 25.08.2019 | 2019-08-25 13:52 | 2019-08-25 14:02 | 2019-08-25 14:51 | 55 | 166.32 | Арм500 ГОСТ 34028-2016 | 164.5 | 1572 | 180 | 7 | 2.2 | 2150 | 8.5 | 260 | 280 | 90 | 1549 | 1551 | 1553 | 9.166667 | 27.72
30011725 | 180 | 2019-08-19 | 2019-08-29 | 25.08.2019 | 2019-08-25 14:43 | 2019-08-25 14:53 | 2019-08-25 15:42 | 54 | 163.296 | Арм500 ГОСТ 34028-2016 | 164.5 | 1571 | 180 | 7 | 2.2 | 2150 | 8.5 | 260 | 280 | 90 | 1544 | 1542 | 1540 | 9 | 27.216
30011725 | 180 | 2019-08-19 | 2019-08-29 | 25.08.2019 | 2019-08-25 15:34 | 2019-08-25 15:44 | 2019-08-25 16:30 | 56 | 169.344 | Арм500 ГОСТ 34028-2016 | 167.5 | 1571 | 180 | 7 | 2.2 | 2150 | 8.5 | 260 | 280 | 90 | 1545 | 1546 | 1544 | 9.333333 | 28.224
30011725 | 180 | 2019-08-19 | 2019-08-29 | 25.08.2019 | 2019-08-25 16:23 | 2019-08-25 16:33 | 2019-08-25 17:19 | 54 | 163.296 | Арм500 ГОСТ 34028-2016 | 161.5 | 1569 | 180 | 7 | 2.2 | 2150 | 8.5 | 260 | 280 | 90 | 1543 | 1544 | 1542 | 9 | 27.216
30011725 | 180 | 2019-08-19 | 2019-08-29 | 25.08.2019 | 2019-08-25 17:11 | 2019-08-25 17:21 | 2019-08-25 18:08 | 55 | 166.32 | Арм500 ГОСТ 34028-2016 | 164.5 | 1570 | 180 | 7 | 2.2 | 2150 | 8.5 | 260 | 280 | 90 | 1546 | 1548 | 1547 | 9.166667 | 27.72
30011725 | 180 | 2019-08-19 | 2019-08-29 | 25.08.2019 | 2019-08-25 18:00 | 2019-08-25 18:11 | 2019-08-25 18:56 | 54 | 163.296 | Арм500 ГОСТ 34028-2016 | 161.5 | 1571 | 180 | 7 | 2.2 | 2150 | 8.5 | 260 | 280 | 90 | 1542 | 1543 | 1541 | 9 | 27.216
30011725 | 180 | 2019-08-19 | 2019-08-29 | 25.08.2019 | 2019-08-25 18:50 | 2019-08-25 18:59 | 2019-08-25 19:45 | 57 | 172.368 | Арм500 ГОСТ 34028-2016 | 170.5 | 1573 | 170 | 7 | 2.1 | 2150 | 8.5 | 260 | 280 | 100 | 1539 | 1543 | 1542 | 9.5 | 28.728
30011725 | 180 | 2019-08-19 | 2019-08-29 | 25.08.2019 | 2019-08-25 19:35 | 2019-08-25 19:48 | 2019-08-25 20:35 | 56 | 169.344 | Арм500 ГОСТ 34028-2016 | 167.5 | 1570 | 170 | 7 | 2.1 | 2150 | 8.5 | 280 | 310 | 100 | 1543 | 1545 | 1545 | 9.333333 | 28.224
30011725 | 180 | 2019-08-19 | 2019-08-29 | 25.08.2019 | 2019-08-25 20:25 | 2019-08-25 20:37 | 2019-08-25 21:24 | 55 | 166.32 | Арм500 ГОСТ 34028-2016 | 164.5 | 1570 | 170 | 7 | 2.1 | 2150 | 8.5 | 280 | 310 | 100 | 1545 | 1547 | 1548 | 9.166667 | 27.72
30011725 | 180 | 2019-08-19 | 2019-08-29 | 25.08.2019 | 2019-08-25 21:15 | 2019-08-25 21:26 | 2019-08-25 21:11 | 53 | 160.272 | Арм500 ГОСТ 34028-2016 | 158.5 | 1569 | 165 | 7 | 2.1 | 2155 | 8.3 | 280 | 310 | 90 | 1546 | 1547 | 1545 | 8.833333 | 26.712
30011725 | 180 | 2019-08-19 | 2019-08-29 | 25.08.2019 | 2019-08-25 22:05 | 2019-08-25 22:14 | 2019-08-25 23:01 | 53 | 160.272 | Арм500 ГОСТ 34028-2016 | 158.5 | 1570 | 165 | 7 | 2.1 | 2155 | 8.3 | 290 | 320 | 100 | 1544 | 1544 | 1543 | 8.833333 | 26.712
30011725 | 180 | 2019-08-19 | 2019-08-29 | 25.08.2019 | 2019-08-25 22:50 | 2019-08-25 23:03 | 2019-08-25 23:48 | 51 | 154.224 | Арм500 ГОСТ 34028-2016 | 152.4 | 1570 | 165 | 7 | 2.1 | 2155 | 8.3 | 290 | 320 | 100 | 1542 | 1543 | 1544 | 8.5 | 25.704
30011725 | 180 | 2019-08-19 | 2019-08-29 | 25.08.2019 | 2019-08-25 23:40 | 2019-08-25 23:50 | 2019-08-26 00:37 | 54 | 163.296 | Арм500 ГОСТ 34028-2016 | 161.5 | 1569 | 165 | 7 | 2.1 | 2155 | 8.3 | 290 | 320 | 100 | 1545 | 1543 | 1546 | 9 | 27.216
30011725 | 180 | 2019-08-19 | 2019-08-29 | 25.08.2019 | 2019-08-26 00:30 | 2019-08-26 00:40 | 2019-08-26 01:24 | 52 | 157.248 | Арм500 ГОСТ 34028-2016 | 155.4 | 1571 | 165 | 7 | 2.1 | 2155 | 8.3 | 290 | 310 | 100 | 1544 | 1545 | 1547 | 8.666667 | 26.208
30011725 | 180 | 2019-08-19 | 2019-08-29 | 25.08.2019 | 2019-08-26 01:15 | 2019-08-26 01:26 | 2019-08-26 02:12 | 51 | 154.224 | Арм500 ГОСТ 34028-2016 | 152.4 | 1571 | 165 | 7 | 2.1 | 2155 | 8.3 | 290 | 320 | 100 | 1543 | 1544 | 1543 | 8.5 | 25.704
30011725 | 180 | 2019-08-19 | 2019-08-29 | 26.08.2019 | 2019-08-26 02:05 | 2019-08-26 02:14 | 2019-08-26 03:04 | 59 | 177.89 | Арм500 ГОСТ 34028-2016 | 176.1 | 1571 | 165 | 7 | 2.1 | 2155 | 8.3 | 290 | 320 | 100 | 1536 | 1535 | 1537 | 9.833333 | 29.64833
30011725 | 180 | 2019-08-19 | 2019-08-29 | 27.08.2019 | 2019-08-27 14:15 | 2019-08-27 14:28 | 2019-08-27 15:11 | 48 | 145.152 | Арм500 ГОСТ 34028-2016 | 144.3 | 1588 | 165 | 13 | 2.1 | 2155 | 8.3 | 260 | 290 | 95 | 1558 | 1557 | 1559 | 8 | 24.192
30011725 | 180 | 2019-08-19 | 2019-08-29 | 27.08.2019 | 2019-08-27 15:06 | 2019-08-27 15:13 | 2019-08-27 16:02 | 52 | 157.248 | Арм500 ГОСТ 34028-2016 | 155.4 | 1580 | 165 | 13 | 2.1 | 2155 | 8.3 | 260 | 290 | 90 | 1548 | 1550 | 1549 | 8.666667 | 26.208
30011725 | 180 | 2019-08-19 | 2019-08-29 | 27.08.2019 | 2019-08-27 15:54 | 2019-08-27 16:04 | 2019-08-27 16:49 | 52 | 157.248 | Арм500 ГОСТ 34028-2016 | 155.4 | 1579 | 180 | 7 | 2.2 | 2150 | 8.5 | 260 | 280 | 100 | 1548 | 1542 | 1546 | 8.666667 | 26.208
30011725 | 180 | 2019-08-19 | 2019-08-29 | 27.08.2019 | 2019-08-27 16:42 | 2019-08-27 16:52 | 2019-08-27 17:37 | 51 | 154.224 | Арм500 ГОСТ 34028-2016 | 152.4 | 1579 | 180 | 7 | 2.2 | 2150 | 8.5 | 260 | 280 | 100 | 1551 | 1550 | 1555 | 8.5 | 25.704
30011725 | 180 | 2019-08-19 | 2019-08-29 | 27.08.2019 | 2019-08-27 17:27 | 2019-08-27 17:39 | 2019-08-27 18:22 | 51 | 154.224 | Арм500 ГОСТ 34028-2016 | 152.4 | 1580 | 165 | 13 | 2.1 | 2155 | 8.3 | 260 | 290 | 95 | 1556 | 1555 | 1552 | 8.5 | 25.704
30011725 | 180 | 2019-08-19 | 2019-08-29 | 27.08.2019 | 2019-08-27 18:19 | 2019-08-27 18:25 | 2019-08-27 19:13 | 56 | 169.344 | Арм500 ГОСТ 34028-2016 | 167.5 | 1570 | 175 | 13 | 2.2 | 2155 | 8.5 | 270 | 290 | 95 | 1550 | 1547 | 1546 | 9.333333 | 28.224
30011725 | 180 | 2019-08-19 | 2019-08-29 | 27.08.2019 | 2019-08-27 19:05 | 2019-08-27 19:15 | 2019-08-27 20:01 | 54 | 163.296 | Арм500 ГОСТ 34028-2016 | 161.5 | 1567 | 180 | 7 | 2.2 | 2150 | 8.5 | 260 | 280 | 100 | 1544 | 1543 | 1544 | 9 | 27.216
30011725 | 180 | 2019-08-19 | 2019-08-29 | 27.08.2019 | 2019-08-27 19:53 | 2019-08-27 20:03 | 2019-08-27 20:49 | 53 | 160.272 | Арм500 ГОСТ 34028-2016 | 158.5 | 1570 | 180 | 7 | 2.2 | 2150 | 8.5 | 260 | 280 | 100 | 1546 | 1545 | 1546 | 8.833333 | 26.712
30011725 | 180 | 2019-08-19 | 2019-08-29 | 27.08.2019 | 2019-08-27 20:42 | 2019-08-27 20:52 | 2019-08-27 21:36 | 52 | 157.248 | Арм500 ГОСТ 34028-2016 | 155.4 | 1571 | 180 | 7 | 2.2 | 2150 | 8.5 | 260 | 280 | 100 | 1543 | 1541 | 1543 | 8.666667 | 26.208
30011725 | 180 | 2019-08-19 | 2019-08-29 | 27.08.2019 | 2019-08-27 21:28 | 2019-08-27 21:38 | 2019-08-27 22:23 | 54 | 163.296 | Арм500 ГОСТ 34028-2016 | 161.5 | 1571 | 180 | 7 | 2.2 | 2150 | 8.5 | 260 | 280 | 100 | 1546 | 1545 | 1546 | 9 | 27.216
30011725 | 180 | 2019-08-19 | 2019-08-29 | 27.08.2019 | 2019-08-27 22:15 | 2019-08-27 22:25 | 2019-08-27 23:12 | 56 | 169.344 | Арм500 ГОСТ 34028-2016 | 167.5 | 1570 | 180 | 7 | 2.2 | 2150 | 8.5 | 260 | 280 | 100 | 1548 | 1547 | 1546 | 9.333333 | 28.224
30011725 | 180 | 2019-08-19 | 2019-08-29 | 27.08.2019 | 2019-08-27 23:04 | 2019-08-27 23:14 | 2019-08-27 23:57 | 51 | 154.224 | Арм500 ГОСТ 34028-2016 | 152.4 | 1578 | 180 | 7 | 2.2 | 2150 | 8.5 | 260 | 280 | 100 | 1543 | 1542 | 1541 | 8.5 | 25.704
30011725 | 180 | 2019-08-19 | 2019-08-29 | 27.08.2019 | 2019-08-27 23:50 | 2019-08-28 | 2019-08-28 00:40 | 56 | 169.344 | Арм500 ГОСТ 34028-2016 | 167.5 | 1594 | 180 | 7 | 2.2 | 2150 | 8.5 | 260 | 280 | 100 | 1548 | 1546 | 1547 | 9.333333 | 28.224
30011725 | 180 | 2019-08-19 | 2019-08-29 | 27.08.2019 | 2019-08-28 00:38 | 2019-08-28 00:48 | 2019-08-28 01:32 | 52 | 157.248 | Арм500 ГОСТ 34028-2016 | 155.4 | 1569 | 180 | 7 | 2.2 | 2150 | 8.5 | 260 | 280 | 100 | 1545 | 1546 | 1545 | 8.666667 | 26.208
30011725 | 180 | 2019-08-19 | 2019-08-29 | 27.08.2019 | 2019-08-28 01:25 | 2019-08-28 01:35 | 2019-08-28 02:17 | 51 | 154.224 | Арм500 ГОСТ 34028-2016 | 152.4 | 1570 | 180 | 7 | 2.2 | 2150 | 8.5 | 260 | 280 | 100 | 1544 | 1543 | 1545 | 8.5 | 25.704
30011725 | 180 | 2019-08-19 | 2019-08-29 | 28.08.2019 | 2019-08-28 02:10 | 2019-08-28 02:20 | 2019-08-28 03:05 | 56 | 169.344 | Арм500 ГОСТ 34028-2016 | 167.5 | 1571 | 180 | 7 | 2.2 | 2150 | 8.5 | 260 | 280 | 100 | 1544 | 1538 | 1538 | 9.333333 | 28.224
30011725 | 180 | 2019-08-19 | 2019-08-29 | 28.08.2019 | 2019-08-28 03:00 | 2019-08-28 03:10 | 2019-08-28 03:54 | 56 | 169.344 | Арм500 ГОСТ 34028-2016 | 167.5 | 1572 | 180 | 7 | 2.2 | 2150 | 8.5 | 260 | 280 | 100 | 1545 | 1546 | 1543 | 9.333333 | 28.224
30011725 | 180 | 2019-08-19 | 2019-08-29 | 28.08.2019 | 2019-08-28 03:46 | 2019-08-28 03:56 | 2019-08-28 04:43 | 54 | 163.296 | Арм500 ГОСТ 34028-2016 | 161.5 | 1571 | 180 | 7 | 2.2 | 2150 | 8.5 | 260 | 280 | 100 | 1548 | 1543 | 1542 | 9 | 27.216
30011725 | 180 | 2019-08-19 | 2019-08-29 | 28.08.2019 | 2019-08-28 04:35 | 2019-08-28 04:45 | 2019-08-28 05:26 | 50 | 151.2 | Арм500 ГОСТ 34028-2016 | 149.4 | 1571 | 180 | 7 | 2.2 | 2150 | 8.7 | 260 | 280 | 100 | 1548 | 1545 | 1547 | 8.333333 | 25.2
30011725 | 180 | 2019-08-19 | 2019-08-29 | 28.08.2019 | 2019-08-28 05:20 | 2019-08-28 05:28 | 2019-08-28 06:16 | 57 | 172.368 | Арм500 ГОСТ 34028-2016 | 170.6 | 1570 | 185 | 13 | 2.2 | 2150 | 8.5 | 280 | 320 | 110 | 1546 | 1543 | 1540 | 9.5 | 28.728
30011725 | 180 | 2019-08-19 | 2019-08-29 | 28.08.2019 | 2019-08-28 06:10 | 2019-08-28 06:18 | 2019-08-28 07:01 | 52 | 157.248 | Арм500 ГОСТ 34028-2016 | 155.4 | 1571 | 185 | 13 | 2.3 | 2150 | 8.5 | 290 | 330 | 110 | 1541 | 1544 | 1546 | 8.666667 | 26.208
30011725 | 180 | 2019-08-19 | 2019-08-29 | 28.08.2019 | 2019-08-28 06:55 | 2019-08-28 07:05 | 2019-08-28 07:51 | 57 | 172.368 | Арм500 ГОСТ 34028-2016 | 170.6 | 1571 | 185 | 13 | 2.3 | 2150 | 8.5 | 290 | 320 | 110 | 1550 | 1549 | 1545 | 9.5 | 28.728
30011725 | 180 | 2019-08-19 | 2019-08-29 | 28.08.2019 | 2019-08-28 07:45 | 2019-08-28 07:53 | 2019-08-28 08:40 | 54 | 163.296 | Арм500 ГОСТ 34028-2016 | 161.5 | 1569 | 185 | 13 | 2.3 | 2150 | 8.5 | 290 | 320 | 110 | 1546 | 1543 | 1541 | 9 | 27.216
30011725 | 180 | 2019-08-19 | 2019-08-29 | 28.08.2019 | 2019-08-28 08:30 | 2019-08-28 08:41 | 2019-08-28 09:28 | 56 | 169.344 | Арм500 ГОСТ 34028-2016 | 167.5 | 1572 | 185 | 13 | 2.3 | 2150 | 8.5 | 290 | 320 | 110 | 1546 | 1545 | 1546 | 9.333333 | 28.224
30011725 | 180 | 2019-08-19 | 2019-08-29 | 28.08.2019 | 2019-08-28 09:20 | 2019-08-28 09:30 | 2019-08-28 10:13 | 50 | 151.2 | Арм500 ГОСТ 34028-2016 | 149.4 | 1571 | 185 | 13 | 2.3 | 2150 | 8.5 | 290 | 320 | 110 | 1547 | 1545 | 1546 | 8.333333 | 25.2
30011725 | 180 | 2019-08-19 | 2019-08-29 | 28.08.2019 | 2019-08-28 10:05 | 2019-08-28 10:15 | 2019-08-28 10:59 | 54 | 163.296 | Арм500 ГОСТ 34028-2016 | 161.5 | 1570 | 185 | 13 | 2.3 | 2150 | 8.5 | 290 | 320 | 110 | 1548 | 1547 | 1546 | 9 | 27.216
30011725 | 180 | 2019-08-19 | 2019-08-29 | 28.08.2019 | 2019-08-28 10:52 | 2019-08-28 11:01 | 2019-08-28 11:45 | 52 | 157.248 | Арм500 ГОСТ 34028-2016 | 155.4 | 1568 | 185 | 13 | 2.3 | 2150 | 8.5 | 290 | 320 | 110 | 1545 | 1544 | 1542 | 8.666667 | 26.208
30011725 | 180 | 2019-08-19 | 2019-08-29 | 28.08.2019 | 2019-08-28 11:35 | 2019-08-28 11:47 | 2019-08-28 12:30 | 54 | 163.296 | Арм500 ГОСТ 34028-2016 | 161.5 | 1568 | 170 | 7 | 2.2 | 1850 | 8.5 | 290 | 320 | 100 | 1544 | 1543 | 1542 | 9 | 27.216
30011725 | 180 | 2019-08-19 | 2019-08-29 | 28.08.2019 | 2019-08-28 12:20 | 2019-08-28 12:32 | 2019-08-28 13:15 | 51 | 154.224 | Арм500 ГОСТ 34028-2016 | 152.2 | 1569 | 170 | 7 | 2.2 | 1850 | 8.5 | 290 | 320 | 100 | 1545 | 1544 | 1542 | 8.5 | 25.704
30011725 | 180 | 2019-08-19 | 2019-08-29 | 28.08.2019 | 2019-08-28 13:05 | 2019-08-28 13:16 | 2019-08-28 14:02 | 53 | 160.272 | Арм500 ГОСТ 34028-2016 | 158.5 | 1569 | 185 | 13 | 2.3 | 2150 | 8.5 | 290 | 320 | 110 | 1545 | 1544 | 1542 | 8.833333 | 26.712
30011725 | 180 | 2019-08-19 | 2019-08-29 | 28.08.2019 | 2019-08-28 13:55 | 2019-08-28 14:05 | 2019-08-28 14:47 | 55 | 166.32 | Арм500 ГОСТ 34028-2016 | 164.5 | 1567 | 170 | 7 | 2.2 | 1850 | 8.5 | 290 | 320 | 100 | 1543 | 1539 | 1542 | 9.166667 | 27.72
30011725 | 180 | 2019-08-19 | 2019-08-29 | 28.08.2019 | 2019-08-28 14:40 | 2019-08-28 14:50 | 2019-08-28 15:36 | 54 | 163.296 | Арм500 ГОСТ 34028-2016 | 161.5 | 1568 | 170 | 7 | 2.2 | 1850 | 8.5 | 290 | 320 | 100 | 1546 | 1545 | 1547 | 9 | 27.216
30011725 | 180 | 2019-08-19 | 2019-08-29 | 28.08.2019 | 2019-08-28 15:30 | 2019-08-28 15:40 | 2019-08-28 16:24 | 52 | 157.248 | Арм500 ГОСТ 34028-2016 | 155.4 | 1569 | 185 | 13 | 2.3 | 2150 | 8.5 | 290 | 320 | 110 | 1544 | 1545 | 1545 | 8.666667 | 26.208
30011725 | 180 | 2019-08-19 | 2019-08-29 | 28.08.2019 | 2019-08-28 16:17 | 2019-08-28 16:26 | 2019-08-28 17:06 | 50 | 151.2 | Арм500 ГОСТ 34028-2016 | 149.4 | 1568 | 185 | 13 | 2.3 | 2150 | 8.5 | 290 | 320 | 110 | 1544 | 1545 | 1545 | 8.333333 | 25.2
30011725 | 180 | 2019-08-19 | 2019-08-29 | 28.08.2019 | 2019-08-28 17:00 | 2019-08-28 17:10 | 2019-08-28 17:57 | 56 | 169.344 | Арм500 ГОСТ 34028-2016 | 167.5 | 1569 | 185 | 13 | 2.3 | 2150 | 8.5 | 290 | 320 | 110 | 1545 | 1544 | 1543 | 9.333333 | 28.224
30011725 | 180 | 2019-08-19 | 2019-08-29 | 28.08.2019 | 2019-08-28 17:50 | 2019-08-28 18:00 | 2019-08-28 18:42 | 50 | 151.2 | Арм500 ГОСТ 34028-2016 | 149.4 | 1570 | 185 | 13 | 2.3 | 2150 | 8.5 | 290 | 320 | 110 | 1537 | 1536 | 1535 | 8.333333 | 25.2
30011725 | 180 | 2019-08-19 | 2019-08-29 | 28.08.2019 | 2019-08-28 18:35 | 2019-08-28 18:45 | 2019-08-28 19:30 | 51 | 154.224 | Арм500 ГОСТ 34028-2016 | 152.4 | 1572 | 175 | 13 | 2.2 | 2150 | 8.5 | 290 | 310 | 105 | 1545 | 1549 | 1548 | 8.5 | 25.704
30011725 | 180 | 2019-08-19 | 2019-08-29 | 28.08.2019 | 2019-08-28 19:25 | 2019-08-28 19:32 | 2019-08-28 20:18 | 55 | 166.32 | Арм500 ГОСТ 34028-2016 | 164.5 | 1570 | 180 | 13 | 2.2 | 2150 | 8.5 | 290 | 310 | 105 | 1546 | 1545 | 1544 | 9.166667 | 27.72
30011725 | 180 | 2019-08-19 | 2019-08-29 | 28.08.2019 | 2019-08-28 20:12 | 2019-08-28 20:23 | 2019-08-28 21:06 | 53 | 160.272 | Арм500 ГОСТ 34028-2016 | 158.5 | 1569 | 185 | 13 | 2.3 | 2150 | 8.5 | 290 | 310 | 105 | 1543 | 1544 | 1539 | 8.833333 | 26.712
30011725 | 180 | 2019-08-19 | 2019-08-29 | 28.08.2019 | 2019-08-28 21:00 | 2019-08-28 21:09 | 2019-08-28 21:52 | 53 | 160.247 | Арм500 ГОСТ 34028-2016 | 162.9 | 1573 | 185 | 13 | 2.3 | 1850 | 8.5 | 290 | 310 | 105 | 1543 | 1541 | 1543 | 8.833333 | 26.70783
30011725 | 180 | 2019-08-19 | 2019-08-29 | 29.08.2019 | 2019-08-29 08:30 | 2019-08-29 08:37 | 2019-08-29 09:17 | 48 | 145.152 | 25Г2С ГОСТ 5781-82 | 143.4 | 1576 | 165 | 7 | 2.1 | 2155 | 8.3 | 200 | 220 | 80 | 1545 | 1543 | 1540 | 8 | 24.192
30011725 | 180 | 2019-08-19 | 2019-08-29 | 29.08.2019 | 2019-08-29 09:10 | 2019-08-29 09:18 | 2019-08-29 10:01 | 53 | 160.272 | 25Г2С ГОСТ 5781-82 | 158.5 | 1564 | 165 | 7 | 2.1 | 2155 | 8.3 | 200 | 220 | 80 | 1540 | 1538 | 1537 | 8.833333 | 26.712
30011725 | 180 | 2019-08-19 | 2019-08-29 | 29.08.2019 | 2019-08-29 09:55 | 2019-08-29 10:03 | 2019-08-29 10:47 | 54 | 163.296 | 25Г2С ГОСТ 5781-82 | 161.5 | 1566 | 165 | 7 | 2.1 | 2155 | 8.3 | 200 | 220 | 90 | 1534 | 1533 | 1530 | 9 | 27.216
30011725 | 180 | 2019-08-19 | 2019-08-29 | 29.08.2019 | 2019-08-29 10:39 | 2019-08-29 10:50 | 2019-08-29 11:35 | 51 | 154.224 | 25Г2С ГОСТ 5781-82 | 152.4 | 1567 | 165 | 7 | 2.1 | 2155 | 8.3 | 200 | 220 | 80 | 1532 | 1534 | 1531 | 8.5 | 25.704
30011725 | 180 | 2019-08-19 | 2019-08-29 | 29.08.2019 | 2019-08-29 11:30 | 2019-08-29 11:37 | 2019-08-29 12:25 | 54 | 163.296 | 25Г2С ГОСТ 5781-82 | 161.5 | 1566 | 165 | 7 | 2.1 | 2155 | 8.3 | 200 | 220 | 100 | 1542 | 1538 | 1535 | 9 | 27.216
30011725 | 180 | 2019-08-19 | 2019-08-29 | 29.08.2019 | 2019-08-29 12:20 | 2019-08-29 12:27 | 2019-08-29 13:12 | 52 | 157.248 | 25Г2С ГОСТ 5781-82 | 155.4 | 1563 | 165 | 7 | 2.1 | 2155 | 8.3 | 200 | 220 | 90 | 1530 | 1530 | 1527 | 8.666667 | 26.208
30011725 | 180 | 2019-08-19 | 2019-08-29 | 29.08.2019 | 2019-08-29 13:05 | 2019-08-29 13:14 | 2019-08-29 14:08 | 58 | 175.165 | 25Г2С ГОСТ 5781-82 | 173.9 | 1569 | 165 | 7 | 2.1 | 2155 | 8.3 | 200 | 220 | 90 | 1532 | 1534 | 1528 | 9.666667 | 29.19417
30011725 | 180 | 2019-08-19 | 2019-08-29 | 29.08.2019 | 2019-08-29 14:00 | 2019-08-29 14:10 | 2019-08-29 15:10 | 59 | 178.416 | 25Г2С ГОСТ 5781-82 | 176.6 | 1567 | 165 | 7 | 2.1 | 2155 | 8.3 | 200 | 220 | 90 | 1535 | 1534 | 1533 | 9.833333 | 29.736
30011725 | 180 | 2019-08-19 | 2019-08-29 | 29.08.2019 | 2019-08-29 15:02 | 2019-08-29 15:12 | 2019-08-29 16:06 | 51 | 154.224 | 25Г2С ГОСТ 5781-82 | 152.4 | 1567 | 165 | 7 | 2.1 | 2155 | 8.3 | 200 | 220 | 90 | 1534 | 1535 | 1532 | 8.5 | 25.704
30011725 | 180 | 2019-08-19 | 2019-08-29 | 29.08.2019 | 2019-08-29 16:00 | 2019-08-29 16:08 | 2019-08-29 17:03 | 55 | 166.32 | 25Г2С ГОСТ 5781-82 | 164.5 | 1567 | 165 | 7 | 2.1 | 2155 | 8.3 | 200 | 220 | 90 | 1531 | 1532 | 1533 | 9.166667 | 27.72
30011725 | 180 | 2019-08-19 | 2019-08-29 | 29.08.2019 | 2019-08-29 17:00 | 2019-08-29 17:05 | 2019-08-29 18:04 | 55 | 166.018 | 25Г2С ГОСТ 5781-82 | 168.5 | 1569 | 165 | 13 | 2.1 | 2155 | 8.3 | 200 | 220 | 90 | 1540 | 1539 | 1536 | 9.166667 | 27.66967
30000780 | 180 | 2019-04-20 | 2019-05-18 | 27.04.2019 | 2019-04-27 19:15 | 2019-04-27 19:23 | 2019-04-27 20:23 | 51 | 154.224 | Арм500 ГОСТ 34028-2016 | 166 | 1607 | 150 | 6 | 1.9 | 2150 | 7 | 250 | 280 | 100 | 1568 | 1564 | 1564 | 8.5 | 25.704
30000780 | 180 | 2019-04-20 | 2019-05-18 | 30.04.2019 | 2019-04-30 13:45 | 2019-04-30 13:53 | 2019-04-30 14:58 | 46 | 137.1 | Арм500 ГОСТ 34028-2016 | 151 | 1598 | 150 | 6 | 1.7 | 2150 | 8 | 230 | 250 | 100 | 1554 | 1553 | 1545 | 7.666667 | 22.85
30000780 | 180 | 2019-04-20 | 2019-05-18 | 03.05.2019 | 2019-05-03 11:50 | 2019-05-03 11:56 | 2019-05-03 12:45 | 49 | 149.3 | Арм500 ГОСТ 34028-2016 | 149 | 1605 | 140 | 6 | 1.5 | 2150 | 8 | 230 | 240 | 150 | 1565 | 1567 | 1565 | 8.166667 | 24.88333
30000780 | 180 | 2019-04-20 | 2019-05-18 | 03.05.2019 | 2019-05-03 12:36 | 2019-05-03 12:46 | 2019-05-03 13:32 | 41 | 122.6 | Арм500 ГОСТ 34028-2016 | 146 | 1601 | 140 | 6 | 2 | 2150 | 8 | 250 | 260 | 160 | 1551 | 1548 | 1547 | 6.833333 | 20.43333
30000780 | 180 | 2019-04-20 | 2019-05-18 | 04.05.2019 | 2019-05-04 12:45 | 2019-05-04 12:50 | 2019-05-04 13:39 | 52 | 158.5 | Арм500 ГОСТ 34028-2016 | 162.7 | 1599 | 142 | 6 | 1.8 | 2150 | 8 | 230 | 240 | 150 | 1575 | 1571 | 1569 | 8.666667 | 26.41667
30000780 | 180 | 2019-04-20 | 2019-05-18 | 04.05.2019 | 2019-05-04 13:30 | 2019-05-04 13:40 | 2019-05-04 14:40 | 48 | 146 | Арм500 ГОСТ 34028-2016 | 162.5 | 1584 | 140 | 6 | 2 | 2150 | 8 | 230 | 240 | 150 | 1552 | 1543 | 1537 | 8 | 24.33333
30000780 | 180 | 2019-04-20 | 2019-05-18 | 07.05.2019 | 2019-05-07 13:19 | 2019-05-07 14:37 | 2019-05-07 15:19 | 48 | 146.6 | Арм500 ГОСТ 34028-2016 | 144.7 | 1594 | 155 | 6 | 1.9 | 2170 | 8.4 | 237 | 269 | 85 | 1558 | 1553 | 1552 | 8 | 24.43333
30000780 | 180 | 2019-04-20 | 2019-05-18 | 07.05.2019 | 2019-05-07 13:34 | 2019-05-07 13:38 | 2019-05-07 14:30 | 55 | 167.6 | Арм500 ГОСТ 34028-2016 | 169 | 1602 | 146 | 6 | 1.8 | 2160 | 8.7 | 228 | 250 | 80 | 1573 | 1567 | 1565 | 9.166667 | 27.93333
30000780 | 180 | 2019-04-20 | 2019-05-18 | 07.05.2019 | 2019-05-07 15:07 | 2019-05-07 15:22 | 2019-05-07 16:16 | 51 | 153.2 | Арм500 ГОСТ 34028-2016 | 161.3 | 1591 | 148 | 6 | 1.9 | 2173 | 8 | 238 | 249 | 85 | 1549 | 1550 | 1549 | 8.5 | 25.53333
30000780 | 180 | 2019-04-20 | 2019-05-18 | 10.05.2019 | 2019-05-10 13:40 | 2019-05-10 13:46 | 2019-05-10 14:37 | 53 | 162.1 | Арм500 ГОСТ 34028-2016 | 167.5 | 1593 | 145 | 6 | 1.8 | 2147 | 8.5 | 220 | 240 | 85 | 1561 | 1558 | 1560 | 8.833333 | 27.01667
30000780 | 180 | 2019-04-20 | 2019-05-18 | 10.05.2019 | 2019-05-10 14:31 | 2019-05-10 14:39 | 2019-05-10 15:35 | 56 | 171.4 | Арм500 ГОСТ 34028-2016 | 171.4 | 1584 | 160 | 6 | 1.9 | 2156 | 8.5 | 245 | 260 | 90 | 1547 | 1547 | 1544 | 9.333333 | 28.56667
30000780 | 180 | 2019-04-20 | 2019-05-18 | 10.05.2019 | 2019-05-10 15:26 | 2019-05-10 15:37 | 2019-05-10 16:31 | 51 | 154.8 | Арм500 ГОСТ 34028-2016 | 162 | 1586 | 155 | 6 | 1.9 | 2155 | 8.2 | 240 | 250 | 85 | 1544 | 1540 |  | 8.5 | 25.8
30000780 | 180 | 2019-04-20 | 2019-05-18 | 13.05.2019 | 2019-05-13 13:10 | 2019-05-13 13:33 | 2019-05-13 14:22 | 49 | 149.9 | Арм500 ГОСТ 34028-2016 | 156.3 | 1595 | 140 | 6 | 1.8 | 2140 | 8.6 | 230 | 245 | 80 | 1562 | 1555 | 1556 | 8.166667 | 24.98333
30000780 | 180 | 2019-04-20 | 2019-05-18 | 13.05.2019 | 2019-05-13 14:01 | 2019-05-13 14:25 | 2019-05-13 15:17 | 50 | 153 | Арм500 ГОСТ 34028-2016 | 159.5 | 1597 | 140 | 6 | 1.7 | 2150 | 7.8 | 220 | 230 | 75 | 1548 | 1547 | 1551 | 8.333333 | 25.5
30000780 | 180 | 2019-04-20 | 2019-05-18 | 13.05.2019 | 2019-05-13 14:56 | 2019-05-13 15:19 | 2019-05-13 16:15 | 52 | 159.1 | Арм500 ГОСТ 34028-2016 | 161 | 1597 | 145 | 6 | 1.8 | 2150 | 8.1 | 230 | 245 | 80 | 1542 | 1537 | 1543 | 8.666667 | 26.51667
30000780 | 180 | 2019-04-20 | 2019-05-18 | 13.05.2019 | 2019-05-13 16:03 | 2019-05-13 16:16 | 2019-05-13 17:11 | 52 | 157.3 | Арм500 ГОСТ 34028-2016 | 159 | 1600 | 145 | 6 | 1.8 | 2150 | 8.2 | 225 | 235 | 80 | 1549 | 1554 | 1549 | 8.666667 | 26.21667
30000780 | 180 | 2019-04-20 | 2019-05-18 | 13.05.2019 | 2019-05-13 16:56 | 2019-05-13 17:14 | 2019-05-13 18:37 | 52 | 156.4 | Арм500 ГОСТ 34028-2016 | 156.5 | 1593 | 145 | 6 | 1.9 | 2150 | 8.6 | 220 | 240 | 80 | 1554 | 1542 | 1540 | 8.666667 | 26.06667
30000780 | 180 | 2019-04-20 | 2019-05-18 | 16.05.2019 | 2019-05-16 11:04 | 2019-05-16 11:23 | 2019-05-16 12:25 | 48 | 146.9 | Арм500 ГОСТ 34028-2016 | 152 | 1597 | 145 | 6 | 1.7 | 2145 | 8.1 | 200 | 220 | 75 | 1556 | 1556 | 1556 | 8 | 24.48333
30000780 | 180 | 2019-04-20 | 2019-05-18 | 16.05.2019 | 2019-05-16 12:02 | 2019-05-16 12:27 | 2019-05-16 13:27 | 53 | 162.2 | Арм500 ГОСТ 34028-2016 | 161.5 | 1604 | 155 | 6 | 1.9 | 2150 | 8 | 235 | 260 | 85 | 1542 | 1543 | 1550 | 8.833333 | 27.03333
30000780 | 180 | 2019-04-20 | 2019-05-18 | 16.05.2019 | 2019-05-16 13:05 | 2019-05-16 13:29 | 2019-05-16 14:26 | 52 | 159.1 | Арм500 ГОСТ 34028-2016 | 159.5 | 1596 | 150 | 6 | 1.9 | 2150 | 8.1 | 230 | 250 | 85 | 1548 | 1551 | 1553 | 8.666667 | 26.51667
30000780 | 180 | 2019-04-20 | 2019-05-18 | 16.05.2019 | 2019-05-16 14:03 | 2019-05-16 14:27 | 2019-05-16 15:20 | 52 | 159.1 | Арм500 ГОСТ 34028-2016 | 154 | 1594 | 150 | 6 | 1.9 | 2150 | 8.2 | 248 | 257 | 85 | 1548 | 1546 |  | 8.666667 | 26.51667
30000780 | 180 | 2019-04-20 | 2019-05-18 | 16.05.2019 | 2019-05-16 15:10 | 2019-05-16 15:24 | 2019-05-16 16:15 | 49 | 149.9 | Арм500 ГОСТ 34028-2016 | 147 | 1596 | 150 | 6 | 2 | 2150 | 8.1 | 245 | 270 | 85 | 1545 | 1554 | 1553 | 8.166667 | 24.98333
30000780 | 180 | 2019-04-20 | 2019-05-18 | 16.05.2019 | 2019-05-16 16:03 | 2019-05-16 16:17 | 2019-05-16 17:10 | 50 | 153 | Арм500 ГОСТ 34028-2016 | 154.5 | 1598 | 150 | 6 | 1.9 | 2150 | 8.2 | 255 | 275 | 80 | 1558 | 1556 | 1552 | 8.333333 | 25.5
30000780 | 180 | 2019-04-20 | 2019-05-18 | 16.05.2019 | 2019-05-16 16:57 | 2019-05-16 17:12 | 2019-05-16 18:08 | 49 | 149.9 | Арм500 ГОСТ 34028-2016 | 148 | 1597 | 150 | 6 | 1.8 | 2150 | 8.2 | 225 | 240 | 85 | 1553 | 1555 | 1554 | 8.166667 | 24.98333
30000780 | 180 | 2019-04-20 | 2019-05-18 | 16.05.2019 | 2019-05-16 18:05 | 2019-05-16 18:09 | 2019-05-16 19:03 | 55 | 168.3 | Арм500 ГОСТ 34028-2016 | 154.5 | 1601 | 150 | 6 | 1.9 | 2150 | 8.2 | 220 | 250 | 80 | 1558 | 1561 | 1556 | 9.166667 | 28.05
30000780 | 180 | 2019-04-20 | 2019-05-18 | 17.05.2019 | 2019-05-17 10:31 | 2019-05-17 10:52 | 2019-05-17 11:43 | 48 | 146.88 | Арм500 ГОСТ 34028-2016 | 159 | 1601 | 150 | 6 | 1.8 | 2150 | 8.4 | 220 | 250 | 80 | 1556 | 1558 | 1559 | 8 | 24.48
30000780 | 180 | 2019-04-20 | 2019-05-18 | 17.05.2019 | 2019-05-17 11:20 | 2019-05-17 11:45 | 2019-05-17 12:42 | 55 | 168.3 | Арм500 ГОСТ 34028-2016 | 162.5 | 1594 | 145 | 6 | 1.9 | 2155 | 8.2 | 230 | 245 | 85 | 1547 | 1546 | 1546 | 9.166667 | 28.05
30000780 | 180 | 2019-04-20 | 2019-05-18 | 17.05.2019 | 2019-05-17 12:25 | 2019-05-17 12:43 | 2019-05-17 13:46 | 54 | 165.24 | Арм500 ГОСТ 34028-2016 | 158.9 | 1596 | 145 | 6 | 1.8 | 2150 | 7.8 | 220 | 235 | 80 | 1545 | 1549 | 1551 | 9 | 27.54
30000780 | 180 | 2019-04-20 | 2019-05-18 | 17.05.2019 | 2019-05-17 13:27 | 2019-05-17 13:47 | 2019-05-17 14:46 | 55 | 168.3 | Арм500 ГОСТ 34028-2016 | 167.5 | 1599 | 140 | 6 | 1.8 | 2155 | 7.8 | 220 | 240 | 80 | 1543 | 1544 | 1542 | 9.166667 | 28.05
30000780 | 180 | 2019-04-20 | 2019-05-18 | 17.05.2019 | 2019-05-17 14:31 | 2019-05-17 14:49 | 2019-05-17 15:44 | 55 | 168.3 | Арм500 ГОСТ 34028-2016 | 167 | 1602 | 140 | 6 | 1.7 | 2155 | 7.7 | 210 | 230 | 75 | 1546 | 1544 |  | 9.166667 | 28.05
30000780 | 180 | 2019-04-20 | 2019-05-18 | 17.05.2019 | 2019-05-17 15:24 | 2019-05-17 15:45 | 2019-05-17 16:42 | 54 | 165.24 | Арм500 ГОСТ 34028-2016 | 169.5 | 1597 | 150 | 6 | 2 | 2150 | 8.5 | 260 | 280 | 90 | 1551 | 1554 |  | 9 | 27.54
30000780 | 180 | 2019-04-20 | 2019-05-18 | 17.05.2019 | 2019-05-17 16:27 | 2019-05-17 16:43 | 2019-05-17 17:42 | 52 | 159.12 | Арм500 ГОСТ 34028-2016 | 165 | 1602 | 155 | 6 | 2 | 2150 | 8.6 | 245 | 270 | 90 | 1555 | 1554 |  | 8.666667 | 26.52
30000780 | 180 | 2019-04-20 | 2019-05-18 | 17.05.2019 | 2019-05-17 17:32 | 2019-05-17 17:43 | 2019-05-17 18:35 | 56 | 171.1 | Арм500 ГОСТ 34028-2016 | 168.5 | 1591 | 170 | 6 | 2.1 | 2150 | 8.6 | 220 | 245 | 95 | 1551 | 1551 | 1553 | 9.333333 | 28.51667
30000780 | 180 | 2019-04-20 | 2019-05-18 | 18.05.2019 | 2019-05-18 14:30 | 2019-05-18 14:37 | 2019-05-18 15:38 | 49 | 149.9 | Арм500 ГОСТ 34028-2016 | 152.5 | 1596 | 144 | 6 | 1.6 | 2150 | 6.8 | 120 | 109 | 50 | 1567 | 1564 | 1562 | 8.166667 | 24.98333
30000780 | 180 | 2019-05-26 | 2019-05-30 | 27.05.2019 | 2019-05-27 09:40 | 2019-05-27 09:46 | 2019-05-27 10:41 | 49 | 149.9 | Арм500 ГОСТ 34028-2016 | 159.5 | 1585 | 145 | 6 | 1.8 | 2150 | 8.2 | 225 | 245 | 80 | 1553 | 1552 | 1551 | 8.166667 | 24.98333
30000780 | 180 | 2019-05-26 | 2019-05-30 | 27.05.2019 | 2019-05-27 10:15 | 2019-05-27 10:42 | 2019-05-27 11:46 | 54 | 164.5 | Арм500 ГОСТ 34028-2016 | 176.5 | 1579 | 146 | 6 | 1.9 | 2160 | 7.9 | 225 | 245 | 80 | 1541 | 1532 | 1530 | 9 | 27.41667
30000780 | 180 | 2019-05-26 | 2019-05-30 | 27.05.2019 | 2019-05-27 11:40 | 2019-05-27 11:48 | 2019-05-27 12:48 | 54 | 164.3 | Арм500 ГОСТ 34028-2016 | 160.5 | 1585 | 167 | 6 | 2.1 | 2162 | 8.2 | 285 | 293 | 97 | 1544 | 1548 | 1551 | 9 | 27.38333
30000780 | 180 | 2019-05-26 | 2019-05-30 | 27.05.2019 | 2019-05-27 12:40 | 2019-05-27 12:50 | 2019-05-27 13:47 | 56 | 171.4 | Арм500 ГОСТ 34028-2016 | 175.5 | 1578 | 140 | 6 | 1.9 | 2160 | 8 | 235 | 250 | 100 | 1547 | 1545 | 1544 | 9.333333 | 28.56667
30000780 | 180 | 2019-05-26 | 2019-05-30 | 27.05.2019 | 2019-05-27 13:32 | 2019-05-27 13:49 | 2019-05-27 14:44 | 53 | 162.2 | Арм500 ГОСТ 34028-2016 | 166.5 | 1576 | 155 | 6 | 1.9 | 2165 | 7.9 | 235 | 255 | 95 | 1539 | 1540 | 1536 | 8.833333 | 27.03333
30000780 | 180 | 2019-05-26 | 2019-05-30 | 27.05.2019 | 2019-05-27 14:35 | 2019-05-27 14:47 | 2019-05-27 15:43 | 57 | 174.4 | Арм500 ГОСТ 34028-2016 | 178.5 | 1581 | 155 | 6 | 2 | 2160 | 7.9 | 220 | 240 | 90 | 1542 | 1550 | 1549 | 9.5 | 29.06667
30000780 | 180 | 2019-05-26 | 2019-05-30 | 27.05.2019 | 2019-05-27 15:42 | 2019-05-27 15:45 | 2019-05-27 16:37 | 54 | 165.3 | Арм500 ГОСТ 34028-2016 | 158.5 | 1580 | 160 | 6 | 1.9 | 2160 | 7.8 | 215 | 240 | 80 | 1548 | 1547 | 1546 | 9 | 27.55
30000780 | 180 | 2019-05-26 | 2019-05-30 | 27.05.2019 | 2019-05-27 16:26 | 2019-05-27 16:40 | 2019-05-27 17:37 | 53 | 162.2 | Арм500 ГОСТ 34028-2016 | 157.6 | 1578 | 150 | 6 | 1.9 | 2160 | 7.8 | 210 | 230 | 85 | 1540 | 1543 |  | 8.833333 | 27.03333
30000780 | 180 | 2019-05-26 | 2019-05-30 | 28.05.2019 | 2019-05-28 11:14 | 2019-05-28 11:19 | 2019-05-28 12:06 | 48 | 146.9 | Арм500 ГОСТ 34028-2016 | 152.5 | 1578 | 153 | 6 | 1.7 | 2150 | 6.5 | 120 | 115 | 50 | 1560 | 1556 | 1555 | 8 | 24.48333
30000780 | 180 | 2019-05-26 | 2019-05-30 | 28.05.2019 | 2019-05-28 11:50 | 2019-05-28 12:09 | 2019-05-28 13:07 | 54 | 165.2 | Арм500 ГОСТ 34028-2016 | 171.5 | 1574 | 162 | 6 | 1.8 | 2154 | 6 | 120 | 122 | 70 | 1547 | 1539 | 1542 | 9 | 27.53333
30000780 | 180 | 2019-05-26 | 2019-05-30 | 28.05.2019 | 2019-05-28 13:02 | 2019-05-28 13:10 | 2019-05-28 14:07 | 54 | 165.2 | Арм500 ГОСТ 34028-2016 | 159.5 | 1577 | 162 | 6 | 1.8 | 2154 | 6 | 120 | 123 | 70 | 1551 | 1553 | 1555 | 9 | 27.53333
30000780 | 180 | 2019-05-26 | 2019-05-30 | 28.05.2019 | 2019-05-28 13:53 | 2019-05-28 14:10 | 2019-05-28 15:05 | 54 | 165.2 | Арм500 ГОСТ 34028-2016 | 179.5 | 1579 | 171 | 6 | 1.9 | 2156 | 6.5 | 120 | 123 | 70 | 1548 | 1544 | 1547 | 9 | 27.53333
30000780 | 180 | 2019-05-26 | 2019-05-30 | 28.05.2019 | 2019-05-28 14:55 | 2019-05-28 15:07 | 2019-05-28 16:03 | 54 | 165.2 | Арм500 ГОСТ 34028-2016 | 164 | 1575 | 171 | 6 | 1.9 | 2154 | 6.4 | 120 | 128 | 150 | 1544 | 1546 | 1543 | 9 | 27.53333
30000780 | 180 | 2019-05-26 | 2019-05-30 | 28.05.2019 | 2019-05-28 15:55 | 2019-05-28 16:05 | 2019-05-28 17:02 | 54 | 165.2 | Арм500 ГОСТ 34028-2016 | 187.4 | 1577 | 171 | 6 | 1.9 | 2154 | 6.4 | 120 | 128 | 150 | 1553 | 1549 | 1551 | 9 | 27.53333
30000780 | 180 | 2019-05-26 | 2019-05-30 | 28.05.2019 | 2019-05-28 16:55 | 2019-05-28 17:04 | 2019-05-28 17:58 | 54 | 165.2 | Арм500 ГОСТ 34028-2016 | 159.5 | 1573 | 171 | 6 | 1.9 | 2152 | 6.3 | 121 | 128 | 150 | 1544 | 1546 | 1543 | 9 | 27.53333
30000780 | 180 | 2019-05-26 | 2019-05-30 | 28.05.2019 | 2019-05-28 17:45 | 2019-05-28 18:01 | 2019-05-28 18:58 | 65 | 174.4 | Арм500 ГОСТ 34028-2016 | 167.8 | 1572 | 171 | 6 | 1.9 | 2155 | 6.2 | 122 | 128 | 150 | 1541 | 1542 | 1541 | 10.83333 | 29.06667
30000780 | 180 | 2019-05-26 | 2019-05-30 | 29.05.2019 | 2019-05-29 09:32 | 2019-05-29 09:51 | 2019-05-29 10:38 | 53 | 162.2 | Арм500 ГОСТ 34028-2016 | 161.5 | 1590 | 143 | 6 | 1.8 | 2150 | 8 | 221 | 240 | 82 | 1554 | 1553 |  | 8.833333 | 27.03333
30000780 | 180 | 2019-05-26 | 2019-05-30 | 29.05.2019 | 2019-05-29 10:31 | 2019-05-29 10:40 | 2019-05-29 11:40 | 48 | 146.9 | Арм500 ГОСТ 34028-2016 | 151.2 | 1579 | 156 | 6 | 1.9 | 2150 | 8.1 | 246 | 260 | 90 | 1551 | 1545 | 1543 | 8 | 24.48333
30000780 | 180 | 2019-05-26 | 2019-05-30 | 29.05.2019 | 2019-05-29 11:45 | 2019-05-29 11:47 | 2019-05-29 12:49 | 54 | 165.2 | Арм500 ГОСТ 34028-2016 | 163.5 | 1580 | 142 | 6 | 1.8 | 2155 | 6.9 | 220 | 240 | 80 | 1546 | 1543 | 1542 | 9 | 27.53333
30000780 | 180 | 2019-05-26 | 2019-05-30 | 29.05.2019 | 2019-05-29 12:26 | 2019-05-29 12:51 | 2019-05-29 13:44 | 49 | 149.9 | Арм500 ГОСТ 34028-2016 | 167 | 1585 | 150 | 6 | 1.8 | 2151 | 7.5 | 232 | 243 | 84 | 1542 | 1543 |  | 8.166667 | 24.98333
30000780 | 180 | 2019-05-26 | 2019-05-30 | 29.05.2019 | 2019-05-29 13:30 | 2019-05-29 13:46 | 2019-05-29 14:38 | 50 | 153 | Арм500 ГОСТ 34028-2016 | 147.5 | 1574 | 154 | 6 | 1.9 | 2150 | 7.8 | 230 | 250 | 85 | 1544 | 1547 | 1549 | 8.333333 | 25.5
30000780 | 180 | 2019-05-26 | 2019-05-30 | 29.05.2019 | 2019-05-29 14:25 | 2019-05-29 14:40 | 2019-05-29 15:40 | 56 | 171.4 | Арм500 ГОСТ 34028-2016 | 155.5 | 1578 | 145 | 6 | 1.8 | 2155 | 7.8 | 225 | 245 | 80 | 1547 | 1542 | 1545 | 9.333333 | 28.56667
30000780 | 180 | 2019-05-26 | 2019-05-30 | 29.05.2019 | 2019-05-29 15:25 | 2019-05-29 15:42 | 2019-05-29 16:38 | 53 | 162.2 | Арм500 ГОСТ 34028-2016 | 163.5 | 1577 | 135 | 7 | 1.8 | 2155 | 7.3 | 215 | 228 | 75 | 1541 | 1545 |  | 8.833333 | 27.03333
30000780 | 180 | 2019-05-26 | 2019-05-30 | 29.05.2019 | 2019-05-29 16:22 | 2019-05-29 16:40 | 2019-05-29 17:35 | 52 | 159.1 | Арм500 ГОСТ 34028-2016 | 154.5 | 1579 | 153 | 7 | 1.9 | 2150 | 7.8 | 244 | 261 | 87 | 1550 | 1551 | 1552 | 8.666667 | 26.51667
30000780 | 180 | 2019-05-26 | 2019-05-30 | 29.05.2019 | 2019-05-29 17:23 | 2019-05-29 17:40 | 2019-05-29 18:39 | 54 | 165.2 | Арм500 ГОСТ 34028-2016 | 170.5 | 1581 | 150 | 7 | 1.8 | 2156 | 7.5 | 235 | 251 | 85 | 1548 | 1544 | 1546 | 9 | 27.53333
30000780 | 180 | 2019-05-26 | 2019-05-30 | 29.05.2019 | 2019-05-29 18:36 | 2019-05-29 18:42 | 2019-05-29 19:34 | 54 | 165.2 | Арм500 ГОСТ 34028-2016 | 169.5 | 1585 | 155 | 7 | 1.8 | 2150 | 8.1 | 240 | 255 | 85 | 1549 | 1550 | 1544 | 9 | 27.53333
30000780 | 180 | 2019-06-01 | 2019-07-02 | 24.06.2019 | 2019-06-24 07:30 | 2019-06-24 07:38 | 2019-06-24 08:18 | 48 | 145.152 | Арм500 ГОСТ 34028-2016 | 145.5 | 1584 | 165 | 10 | 2 | 2150 | 8.3 | 250 | 270 | 90 | 1558 | 1555 | 1552 | 8 | 24.192
30000780 | 180 | 2019-06-01 | 2019-07-02 | 24.06.2019 | 2019-06-24 08:12 | 2019-06-24 08:21 | 2019-06-24 09:13 | 53 | 160.272 | Арм500 ГОСТ 34028-2016 | 179.4 | 1580 | 165 | 10 | 2 | 2150 | 8 | 250 | 260 | 90 | 1548 | 1547 | 1544 | 8.833333 | 26.712
30000780 | 180 | 2019-06-01 | 2019-07-02 | 24.06.2019 | 2019-06-24 09:00 | 2019-06-24 09:16 | 2019-06-24 10:10 | 52 | 157.248 | Арм500 ГОСТ 34028-2016 | 163 | 1578 | 165 | 10 | 2 | 2150 | 7.6 | 240 | 260 | 90 | 1537 | 1535 | 1536 | 8.666667 | 26.208
30000780 | 180 | 2019-06-01 | 2019-07-02 | 24.06.2019 | 2019-06-24 09:52 | 2019-06-24 10:11 | 2019-06-24 11:03 | 55 | 166.32 | Арм500 ГОСТ 34028-2016 | 201.1 | 1584 | 165 | 10 | 2.1 | 2150 | 7.6 | 240 | 260 | 90 | 1538 | 1544 | 1548 | 9.166667 | 27.72
30000780 | 180 | 2019-06-01 | 2019-07-02 | 24.06.2019 | 2019-06-24 10:47 | 2019-06-24 11:05 | 2019-06-24 11:56 | 52 | 157.248 | Арм500 ГОСТ 34028-2016 | 162.8 | 1594 | 165 | 10 | 2.1 | 2150 | 8 | 240 | 260 | 90 | 1550 | 1555 | 1557 | 8.666667 | 26.208
30000780 | 180 | 2019-06-01 | 2019-07-02 | 24.06.2019 | 2019-06-24 11:47 | 2019-06-24 11:57 | 2019-06-24 12:54 | 54 | 163.296 | Арм500 ГОСТ 34028-2016 | 190.4 | 1579 | 165 | 10 | 2 | 2150 | 7.9 | 240 | 260 | 90 | 1550 | 1545 | 1546 | 9 | 27.216
30000780 | 180 | 2019-06-01 | 2019-07-02 | 24.06.2019 | 2019-06-24 12:40 | 2019-06-24 12:57 | 2019-06-24 13:49 | 56 | 169.344 | Арм500 ГОСТ 34028-2016 | 159.8 | 1579 | 165 | 10 | 2 | 2150 | 7.8 | 240 | 260 | 90 | 1544 | 1546 | 1547 | 9.333333 | 28.224
30000780 | 180 | 2019-06-01 | 2019-07-02 | 24.06.2019 | 2019-06-24 13:35 | 2019-06-24 13:51 | 2019-06-24 14:40 | 52 | 157.248 | Арм500 ГОСТ 34028-2016 | 198.4 | 1576 | 165 | 10 | 2.1 | 2150 | 7.9 | 240 | 260 | 90 | 1546 | 1544 |  | 8.666667 | 26.208
30000780 | 180 | 2019-06-01 | 2019-07-02 | 24.06.2019 | 2019-06-24 14:28 | 2019-06-24 14:43 | 2019-06-24 15:31 | 55 | 166.32 | Арм500 ГОСТ 34028-2016 | 165.6 | 1579 | 165 | 10 | 2.2 | 2150 | 8 | 240 | 260 | 90 | 1549 | 1551 | 1550 | 9.166667 | 27.72
30000780 | 180 | 2019-06-01 | 2019-07-02 | 24.06.2019 | 2019-06-24 15:27 | 2019-06-24 15:33 | 2019-06-24 16:22 | 54 | 163.296 | Арм500 ГОСТ 34028-2016 | 150 | 1577 | 165 | 7 | 2.1 | 2168 | 8 | 250 | 280 | 100 | 1551 | 1548 |  | 9 | 27.216
30000780 | 180 | 2019-06-01 | 2019-07-02 | 24.06.2019 | 2019-06-24 16:09 | 2019-06-24 16:25 | 2019-06-24 17:15 | 55 | 166.32 | Арм500 ГОСТ 34028-2016 | 164.9 | 1577 | 165 | 7 | 2.1 | 2181 | 8 | 250 | 280 | 100 | 1545 | 1548 | 1547 | 9.166667 | 27.72
30000780 | 180 | 2019-06-01 | 2019-07-02 | 24.06.2019 | 2019-06-24 17:00 | 2019-06-24 17:16 | 2019-06-24 18:06 | 53 | 160.272 | Арм500 ГОСТ 34028-2016 | 136 | 1576 | 165 | 7 | 2 | 2170 | 8 | 242 | 290 | 100 | 1546 | 1548 | 1547 | 8.833333 | 26.712
30000780 | 180 | 2019-06-01 | 2019-07-02 | 24.06.2019 | 2019-06-24 17:57 | 2019-06-24 18:07 | 2019-06-24 18:59 | 54 | 163.296 | Арм500 ГОСТ 34028-2016 | 167 | 1575 | 160 | 7 | 2.1 | 2170 | 8 | 260 | 300 | 100 | 1550 | 1551 |  | 9 | 27.216
30000780 | 180 | 2019-06-01 | 2019-07-02 | 24.06.2019 | 2019-06-24 18:46 | 2019-06-24 19:01 | 2019-06-24 19:53 | 54 | 163.233 | Арм500 ГОСТ 34028-2016 | 131 | 1575 | 165 | 7 | 2 | 2160 | 8 | 260 | 270 | 100 | 1540 | 1541 |  | 9 | 27.2055
30000780 | 180 | 2019-06-01 | 2019-07-02 | 24.06.2019 | 2019-06-24 19:45 | 2019-06-24 19:53 | 2019-06-24 20:45 | 54 | 163.296 | Арм500 ГОСТ 34028-2016 | 155.5 | 1575 | 174 | 8 | 2.1 | 2160 | 8 | 264 | 285 | 97 | 1542 | 1545 | 1546 | 9 | 27.216
30000780 | 180 | 2019-06-01 | 2019-07-02 | 24.06.2019 | 2019-06-24 20:34 | 2019-06-24 20:46 | 2019-06-24 21:35 | 54 | 163.296 | Арм500 ГОСТ 34028-2016 | 156 | 1574 | 165 | 6 | 2.1 | 2150 | 8 | 265 | 290 | 100 | 1548 | 1549 | 1550 | 9 | 27.216
30000780 | 180 | 2019-06-01 | 2019-07-02 | 25.06.2019 | 2019-06-25 07:14 | 2019-06-25 07:20 | 2019-06-25 08:07 | 49 | 148.176 | Арм500 ГОСТ 34028-2016 | 161.6 | 1583 | 165 | 10 | 1.9 | 2150 | 8 | 230 | 260 | 90 | 1552 | 1549 |  | 8.166667 | 24.696
30000780 | 180 | 2019-06-01 | 2019-07-02 | 25.06.2019 | 2019-06-25 08:02 | 2019-06-25 08:09 | 2019-06-25 08:57 | 53 | 160.272 | Арм500 ГОСТ 34028-2016 | 177.8 | 1579 | 165 | 10 | 2.1 | 2150 | 8.3 | 230 | 250 | 90 | 1551 | 1553 | 1552 | 8.833333 | 26.712
30000780 | 180 | 2019-06-01 | 2019-07-02 | 25.06.2019 | 2019-06-25 08:50 | 2019-06-25 09:00 | 2019-06-25 09:51 | 54 | 163.296 | Арм500 ГОСТ 34028-2016 | 163.7 | 1579 | 165 | 10 | 2.2 | 2150 | 8 | 240 | 260 | 90 | 1549 | 1552 | 1550 | 9 | 27.216
30000780 | 180 | 2019-06-01 | 2019-07-02 | 25.06.2019 | 2019-06-25 09:40 | 2019-06-25 09:54 | 2019-06-25 10:42 | 54 | 163.17 | Арм500 ГОСТ 34028-2016 | 176 | 1578 | 155 | 10 | 2.1 | 2150 | 7.7 | 240 | 260 | 90 | 1549 | 1547 | 1546 | 9 | 27.195
30000780 | 180 | 2019-06-01 | 2019-07-02 | 25.06.2019 | 2019-06-25 11:36 | 2019-06-25 11:41 | 2019-06-25 12:30 | 54 | 163.296 | Арм500 ГОСТ 34028-2016 | 170.9 | 1589 | 165 | 10 | 2.1 | 2150 | 8 | 240 | 260 | 90 | 1563 | 1560 | 1558 | 9 | 27.216
30000780 | 180 | 2019-06-01 | 2019-07-02 | 25.06.2019 | 2019-06-25 12:13 | 2019-06-25 12:32 | 2019-06-25 13:27 | 53 | 160.272 | Арм500 ГОСТ 34028-2016 | 208.8 | 1577 | 165 | 10 | 1.8 | 2150 | 7.8 | 240 | 260 | 90 | 1549 | 1546 | 1544 | 8.833333 | 26.712
30000780 | 180 | 2019-06-01 | 2019-07-02 | 25.06.2019 | 2019-06-25 13:07 | 2019-06-25 13:28 | 2019-06-25 14:24 | 56 | 169.344 | Арм500 ГОСТ 34028-2016 | 165.6 | 1578 | 165 | 10 | 2.1 | 2150 | 7.8 | 240 | 260 | 90 | 1539 | 1537 | 1541 | 9.333333 | 28.224
30000780 | 180 | 2019-06-01 | 2019-07-02 | 25.06.2019 | 2019-06-25 14:12 | 2019-06-25 14:27 | 2019-06-25 15:16 | 54 | 163.296 | Арм500 ГОСТ 34028-2016 | 182 | 1580 | 165 | 10 | 2.2 | 2150 | 7.9 | 240 | 260 | 90 | 1542 | 1546 | 1549 | 9 | 27.216
30000780 | 180 | 2019-06-01 | 2019-07-02 | 25.06.2019 | 2019-06-25 15:03 | 2019-06-25 15:18 | 2019-06-25 16:06 | 55 | 166.32 | Арм500 ГОСТ 34028-2016 | 173.5 | 1581 | 165 | 10 | 2.2 | 2150 | 7.8 | 240 | 260 | 90 | 1547 | 1550 | 1548 | 9.166667 | 27.72
30000780 | 180 | 2019-06-01 | 2019-07-02 | 25.06.2019 | 2019-06-25 15:56 | 2019-06-25 16:07 | 2019-06-25 16:56 | 52 | 157.248 | Арм500 ГОСТ 34028-2016 | 125 | 1578 | 165 | 7 | 2.1 | 2158 | 8 | 260 | 280 | 100 | 1549 | 1550 | 1551 | 8.666667 | 26.208
30000780 | 180 | 2019-06-01 | 2019-07-02 | 25.06.2019 | 2019-06-25 16:49 | 2019-06-25 16:59 | 2019-06-25 17:46 | 54 | 163.296 | Арм500 ГОСТ 34028-2016 | 163.5 | 1585 | 165 | 7 | 2.1 | 2155 | 8 | 250 | 260 | 100 | 1548 | 1550 |  | 9 | 27.216
30000780 | 180 | 2019-06-01 | 2019-07-02 | 25.06.2019 | 2019-06-25 17:39 | 2019-06-25 17:48 | 2019-06-25 18:37 | 54 | 163.296 | Арм500 ГОСТ 34028-2016 | 150 | 1575 | 170 | 7 | 2.1 | 2155 | 8 | 260 | 280 | 100 | 1548 | 1549 | 1546 | 9 | 27.216
30000780 | 180 | 2019-06-01 | 2019-07-02 | 25.06.2019 | 2019-06-25 18:30 | 2019-06-25 18:39 | 2019-06-25 19:25 | 52 | 157.248 | Арм500 ГОСТ 34028-2016 | 161.1 | 1578 | 170 | 7 | 2.1 | 2155 | 8 | 270 | 290 | 100 | 1548 | 1546 | 1549 | 8.666667 | 26.208
30000780 | 180 | 2019-06-01 | 2019-07-02 | 25.06.2019 | 2019-06-25 19:19 | 2019-06-25 19:27 | 2019-06-25 20:07 | 46 | 139.104 | Арм500 ГОСТ 34028-2016 | 120 | 1580 | 170 | 7 | 2.1 | 2155 | 8 | 260 | 280 | 100 | 1548 | 1551 | 1550 | 7.666667 | 23.184
30000780 | 180 | 2019-06-01 | 2019-07-02 | 25.06.2019 | 2019-06-25 20:00 | 2019-06-25 20:09 | 2019-06-25 21:00 | 61 | 184.464 | Арм500 ГОСТ 34028-2016 | 182.4 | 1576 | 180 | 7 | 2.2 | 2155 | 8 | 250 | 290 | 100 | 1549 | 1550 | 1547 | 10.16667 | 30.744
30000780 | 180 | 2019-06-01 | 2019-07-02 | 25.06.2019 | 2019-06-25 20:52 | 2019-06-25 21:01 | 2019-06-25 21:48 | 54 | 163.176 | Арм500 ГОСТ 34028-2016 | 157 | 1578 | 178 | 7 | 2.2 | 2155 | 8.3 | 270 | 290 | 100 | 1552 | 1553 | 1552 | 9 | 27.196
30000780 | 180 | 2019-06-01 | 2019-07-02 | 26.06.2019 | 2019-06-26 06:45 | 2019-06-26 06:52 | 2019-06-26 07:32 | 49 | 148.176 | Арм500 ГОСТ 34028-2016 | 158 | 1584 | 148 | 6 | 1.9 | 2140 | 8.5 | 240 | 265 | 90 | 1562 | 1561 |  | 8.166667 | 24.696
30000780 | 180 | 2019-06-01 | 2019-07-02 | 26.06.2019 | 2019-06-26 07:21 | 2019-06-26 07:41 | 2019-06-26 08:31 | 54 | 163.296 | Арм500 ГОСТ 34028-2016 | 164.9 | 1579 | 148 | 6 | 1.9 | 2140 | 8 | 242 | 270 | 150 | 1552 | 1547 | 1548 | 9 | 27.216
30000780 | 180 | 2019-06-01 | 2019-07-02 | 26.06.2019 | 2019-06-26 08:22 | 2019-06-26 08:34 | 2019-06-26 09:25 | 55 | 166.32 | Арм500 ГОСТ 34028-2016 | 147 | 1577 | 148 | 6 | 2.1 | 2155 | 8 | 240 | 260 | 120 | 1541 | 1542 | 1537 | 9.166667 | 27.72
30000780 | 180 | 2019-06-01 | 2019-07-02 | 26.06.2019 | 2019-06-26 09:14 | 2019-06-26 09:26 | 2019-06-26 10:13 | 53 | 160.272 | Арм500 ГОСТ 34028-2016 | 151.7 | 1576 | 148 | 6 | 2.1 | 2155 | 7.5 | 242 | 290 | 130 | 1544 | 1546 | 1544 | 8.833333 | 26.712
30000780 | 180 | 2019-06-01 | 2019-07-02 | 26.06.2019 | 2019-06-26 10:05 | 2019-06-26 10:15 | 2019-06-26 11:05 | 53 | 160.272 | Арм500 ГОСТ 34028-2016 | 159.6 | 1585 | 148 | 6 | 2.1 | 2155 | 7.6 | 242 | 290 | 130 | 1545 | 1539 | 1537 | 8.833333 | 26.712
30000780 | 180 | 2019-06-01 | 2019-07-02 | 26.06.2019 | 2019-06-26 10:55 | 2019-06-26 11:07 | 2019-06-26 11:55 | 54 | 163.296 | Арм500 ГОСТ 34028-2016 | 140 | 1576 | 148 | 6 | 1.9 | 2155 | 8.5 | 242 | 290 | 130 | 1542 | 1541 | 1540 | 9 | 27.216
30000780 | 180 | 2019-06-01 | 2019-07-02 | 26.06.2019 | 2019-06-26 11:50 | 2019-06-26 11:57 | 2019-06-26 12:53 | 53 | 160.272 | Арм500 ГОСТ 34028-2016 | 160.4 | 1580 | 148 | 6 | 1.9 | 2155 | 6 | 242 | 290 | 130 | 1545 | 1546 | 1541 | 8.833333 | 26.712
30000780 | 180 | 2019-06-01 | 2019-07-02 | 26.06.2019 | 2019-06-26 12:48 | 2019-06-26 12:55 | 2019-06-26 14:03 | 54 | 161.865 | Арм500 ГОСТ 34028-2016 | 146.4 | 1591 | 148 | 6 | 1.8 | 2155 | 8 | 242 | 290 | 130 | 1557 | 1559 | 1562 | 9 | 26.9775
30000780 | 180 | 2019-06-01 | 2019-07-02 | 26.06.2019 | 2019-06-26 17:55 | 2019-06-26 17:58 | 2019-06-26 18:42 | 46 | 136.995 | Арм500 ГОСТ 34028-2016 | 135.2 | 1588 | 160 | 7 | 1.8 | 2155 | 7 | 220 | 260 | 80 | 1563 | 1557 | 1554 | 7.666667 | 22.8325
30000780 | 180 | 2019-06-01 | 2019-07-02 | 27.06.2019 | 2019-06-27 08:25 | 2019-06-27 08:29 | 2019-06-27 09:15 | 48 | 145.152 | Арм500 ГОСТ 34028-2016 | 161 | 1585 | 160 | 13 | 2 | 2150 | 8.1 | 240 | 260 | 90 | 1556 | 1554 | 1551 | 8 | 24.192
30000780 | 180 | 2019-06-01 | 2019-07-02 | 27.06.2019 | 2019-06-27 09:10 | 2019-06-27 09:18 | 2019-06-27 10:09 | 55 | 166.32 | Арм500 ГОСТ 34028-2016 | 206 | 1583 | 160 | 13 | 2 | 2150 | 7.8 | 240 | 260 | 90 | 1552 | 1554 | 1549 | 9.166667 | 27.72
30000780 | 180 | 2019-06-01 | 2019-07-02 | 27.06.2019 | 2019-06-27 10:01 | 2019-06-27 10:10 | 2019-06-27 11:08 | 55 | 166.32 | Арм500 ГОСТ 34028-2016 | 155 | 1576 | 160 | 13 | 2.1 | 2150 | 8.1 | 240 | 260 | 90 | 1544 | 1543 | 1537 | 9.166667 | 27.72
30000780 | 180 | 2019-06-01 | 2019-07-02 | 27.06.2019 | 2019-06-27 11:03 | 2019-06-27 11:11 | 2019-06-27 12:06 | 54 | 163.296 | Арм500 ГОСТ 34028-2016 | 187 | 1580 | 160 | 13 | 1.8 | 2150 | 7.4 | 240 | 260 | 90 | 1547 | 1549 | 1548 | 9 | 27.216
30000780 | 180 | 2019-06-01 | 2019-07-02 | 27.06.2019 | 2019-06-27 11:54 | 2019-06-27 12:08 | 2019-06-27 12:56 | 52 | 157.248 | Арм500 ГОСТ 34028-2016 | 158 | 1579 | 160 | 13 | 2.1 | 2150 | 8.1 | 240 | 260 | 90 | 1548 | 1553 | 1546 | 8.666667 | 26.208
30000780 | 180 | 2019-06-01 | 2019-07-02 | 27.06.2019 | 2019-06-27 12:49 | 2019-06-27 12:58 | 2019-06-27 13:46 | 51 | 154.224 | Арм500 ГОСТ 34028-2016 | 168.6 | 1577 | 165 | 13 | 2.2 | 2150 | 8.1 | 240 | 260 | 90 | 1548 | 1552 | 1550 | 8.5 | 25.704
30000780 | 180 | 2019-06-01 | 2019-07-02 | 27.06.2019 | 2019-06-27 13:50 | 2019-06-27 13:52 | 2019-06-27 14:32 | 50 | 151.2 | Арм500 ГОСТ 34028-2016 | 216 | 1577 | 165 | 13 | 2.2 | 2150 | 7.9 | 240 | 260 | 90 | 1557 | 1553 | 1555 | 8.333333 | 25.2
30000780 | 180 | 2019-06-01 | 2019-07-02 | 27.06.2019 | 2019-06-27 14:29 | 2019-06-27 14:35 | 2019-06-27 15:22 | 55 | 166.32 | Арм500 ГОСТ 34028-2016 | 195 | 1577 | 160 | 13 | 2.2 | 2150 | 7.8 | 240 | 260 | 90 | 1547 | 1551 | 1548 | 9.166667 | 27.72
30000780 | 180 | 2019-06-01 | 2019-07-02 | 27.06.2019 | 2019-06-27 15:18 | 2019-06-27 15:24 | 2019-06-27 16:10 | 54 | 163.296 | Арм500 ГОСТ 34028-2016 | 163.3 | 1576 | 160 | 13 | 2.2 | 2150 | 8.2 | 240 | 260 | 90 | 1555 | 1554 | 1552 | 9 | 27.216
30000780 | 180 | 2019-06-01 | 2019-07-02 | 27.06.2019 | 2019-06-27 15:55 | 2019-06-27 16:12 | 2019-06-27 17:01 | 57 | 172.368 | Арм500 ГОСТ 34028-2016 | 217 | 1572 | 160 | 13 | 2.2 | 2150 | 8.1 | 240 | 260 | 90 | 1542 | 1541 | 1542 | 9.5 | 28.728
30000780 | 180 | 2019-06-01 | 2019-07-02 | 27.06.2019 | 2019-06-27 16:48 | 2019-06-27 17:03 | 2019-06-27 17:53 | 53 | 160.272 | Арм500 ГОСТ 34028-2016 | 163 | 1572 | 175 | 6 | 2.2 | 2150 | 8 | 230 | 290 | 100 | 1543 | 1542 | 1543 | 8.833333 | 26.712
30000780 | 180 | 2019-06-01 | 2019-07-02 | 27.06.2019 | 2019-06-27 17:44 | 2019-06-27 17:56 | 2019-06-27 18:40 | 53 | 160.272 | Арм500 ГОСТ 34028-2016 | 157.5 | 1574 | 176 | 6 | 2.2 | 2150 | 8 | 230 | 290 | 150 | 1546 | 1547 | 1546 | 8.833333 | 26.712
30000780 | 180 | 2019-06-01 | 2019-07-02 | 27.06.2019 | 2019-06-27 18:36 | 2019-06-27 18:42 | 2019-06-27 19:30 | 52 | 157.248 | Арм500 ГОСТ 34028-2016 | 153 | 1573 | 165 | 6 | 2.2 | 2150 | 8 | 230 | 290 | 150 | 1548 | 1547 | 1546 | 8.666667 | 26.208
30000780 | 180 | 2019-06-01 | 2019-07-02 | 27.06.2019 | 2019-06-27 19:25 | 2019-06-27 19:32 | 2019-06-27 20:20 | 54 | 163.296 | Арм500 ГОСТ 34028-2016 | 147.5 | 1574 | 170 | 6 | 2.2 | 2150 | 8 | 230 | 290 | 150 | 1543 | 1542 | 1541 | 9 | 27.216
30000780 | 180 | 2019-06-01 | 2019-07-02 | 27.06.2019 | 2019-06-27 20:09 | 2019-06-27 20:21 | 2019-06-27 21:11 | 54 | 163.296 | Арм500 ГОСТ 34028-2016 | 156.3 | 1576 | 170 | 6 | 2.2 | 2150 | 8 | 230 | 290 | 150 | 1543 | 1548 | 1547 | 9 | 27.216
30000780 | 180 | 2019-06-01 | 2019-07-02 | 27.06.2019 | 2019-06-27 21:10 | 2019-06-27 21:13 | 2019-06-27 21:59 | 49 | 148.176 | Арм500 ГОСТ 34028-2016 | 139.5 | 1576 | 165 | 6 | 2.2 | 2150 | 8 | 230 | 290 | 150 | 1543 | 1542 | 1539 | 8.166667 | 24.696
30000780 | 180 | 2019-06-01 | 2019-07-02 | 27.06.2019 | 2019-06-27 21:50 | 2019-06-27 22:01 | 2019-06-27 22:51 | 57 | 172.368 | Арм500 ГОСТ 34028-2016 | 166 | 1576 | 160 | 6 | 2.1 | 2150 | 8 | 230 | 290 | 150 | 1541 | 1544 | 1542 | 9.5 | 28.728
30000780 | 180 | 2019-06-01 | 2019-07-02 | 27.06.2019 | 2019-06-27 22:42 | 2019-06-27 22:53 | 2019-06-27 23:43 | 54 | 163.296 | Арм500 ГОСТ 34028-2016 | 154.5 | 1578 | 165 | 6 | 2.1 | 2150 | 8 | 230 | 290 | 150 | 1544 | 1546 |  | 9 | 27.216
30000780 | 180 | 2019-06-01 | 2019-07-02 | 27.06.2019 | 2019-06-27 23:34 | 2019-06-27 23:45 | 2019-06-28 00:36 | 54 | 163.296 | Арм500 ГОСТ 34028-2016 | 157 | 1589 | 167 | 6 | 2.1 | 2150 | 8 | 230 | 290 | 150 | 1545 | 1546 | 1545 | 9 | 27.216
30000780 | 180 | 2019-06-01 | 2019-07-02 | 27.06.2019 | 2019-06-28 00:26 | 2019-06-28 00:37 | 2019-06-28 01:27 | 55 | 166.32 | Арм500 ГОСТ 34028-2016 | 168 | 1579 | 170 | 6 | 2.1 | 2150 | 8 | 240 | 290 | 100 | 1543 | 1542 |  | 9.166667 | 27.72
30000780 | 180 | 2019-06-01 | 2019-07-02 | 01.07.2019 | 2019-07-01 08:20 | 2019-07-01 08:26 | 2019-07-01 09:14 | 54 | 163.296 | Арм500 ГОСТ 34028-2016 | 163.5 | 1584 | 160 | 13 | 1.9 | 2150 | 8 | 240 | 260 | 90 | 1557 | 1555 | 1554 | 9 | 27.216
30000780 | 180 | 2019-06-01 | 2019-07-02 | 01.07.2019 | 2019-07-01 09:03 | 2019-07-01 09:16 | 2019-07-01 10:09 | 55 | 166.32 | Арм500 ГОСТ 34028-2016 | 196 | 1579 | 160 | 10 | 2 | 2150 | 7.8 | 240 | 260 | 90 | 1552 | 1550 | 1545 | 9.166667 | 27.72
30000780 | 180 | 2019-06-01 | 2019-07-02 | 01.07.2019 | 2019-07-01 10:00 | 2019-07-01 10:12 | 2019-07-01 11:00 | 54 | 163.296 | Арм500 ГОСТ 34028-2016 | 185 | 1579 | 160 | 10 | 2.1 | 2150 | 7.8 | 240 | 260 | 90 | 1548 | 1552 | 1549 | 9 | 27.216
30000780 | 180 | 2019-06-01 | 2019-07-02 | 01.07.2019 | 2019-07-01 10:55 | 2019-07-01 11:03 | 2019-07-01 11:52 | 54 | 163.296 | Арм500 ГОСТ 34028-2016 | 172.6 | 1579 | 160 | 10 | 2.1 | 2150 | 7.9 | 240 | 260 | 90 | 1551 | 1549 | 1548 | 9 | 27.216
30000780 | 180 | 2019-06-01 | 2019-07-02 | 01.07.2019 | 2019-07-01 11:43 | 2019-07-01 11:56 | 2019-07-01 12:44 | 54 | 163.296 | Арм500 ГОСТ 34028-2016 | 157.2 | 1585 | 160 | 10 | 2.1 | 2150 | 7.8 | 240 | 260 | 90 | 1552 | 1549 | 1553 | 9 | 27.216
30000780 | 180 | 2019-06-01 | 2019-07-02 | 01.07.2019 | 2019-07-01 12:35 | 2019-07-01 12:47 | 2019-07-01 13:35 | 53 | 160.272 | Арм500 ГОСТ 34028-2016 | 176.9 | 1576 | 160 | 10 | 2.1 | 2150 | 7.8 | 240 | 260 | 90 | 1552 | 1553 | 1548 | 8.833333 | 26.712
30000780 | 180 | 2019-06-01 | 2019-07-02 | 01.07.2019 | 2019-07-01 13:24 | 2019-07-01 13:37 | 2019-07-01 14:27 | 55 | 166.32 | Арм500 ГОСТ 34028-2016 | 161.2 | 1576 | 160 | 10 | 2.1 | 2150 | 7.8 | 240 | 260 | 90 | 1552 | 1547 | 1551 | 9.166667 | 27.72
30000780 | 180 | 2019-06-01 | 2019-07-02 | 01.07.2019 | 2019-07-01 14:18 | 2019-07-01 14:30 | 2019-07-01 15:16 | 52 | 157.248 | Арм500 ГОСТ 34028-2016 | 165.6 | 1571 | 160 | 10 | 2.1 | 2150 | 7.9 | 240 | 260 | 90 | 1547 | 1546 | 1548 | 8.666667 | 26.208
30000780 | 180 | 2019-06-01 | 2019-07-02 | 01.07.2019 | 2019-07-01 15:00 | 2019-07-01 15:17 | 2019-07-01 16:07 | 54 | 163.296 | Арм500 ГОСТ 34028-2016 | 160.7 | 1576 | 160 | 10 | 2 | 2150 | 8 | 240 | 260 | 90 | 1550 | 1551 | 1550 | 9 | 27.216
30000780 | 180 | 2019-06-01 | 2019-07-02 | 01.07.2019 | 2019-07-01 15:57 | 2019-07-01 16:08 | 2019-07-01 16:58 | 54 | 163.296 | Арм500 ГОСТ 34028-2016 | 166.1 | 1573 | 160 | 10 | 2.1 | 2150 | 7.7 | 240 | 260 | 90 | 1552 | 1554 | 1551 | 9 | 27.216
30000780 | 180 | 2019-06-01 | 2019-07-02 | 01.07.2019 | 2019-07-01 16:47 | 2019-07-01 16:59 | 2019-07-01 17:48 | 52 | 157.248 | Арм500 ГОСТ 34028-2016 | 159.1 | 1570 | 160 | 10 | 2.1 | 2150 | 7.8 | 240 | 260 | 90 | 1550 | 1549 | 1546 | 8.666667 | 26.208
30000780 | 180 | 2019-06-01 | 2019-07-02 | 01.07.2019 | 2019-07-01 17:31 | 2019-07-01 17:50 | 2019-07-01 18:40 | 50 | 151.2 | Арм500 ГОСТ 34028-2016 | 167.5 | 1573 | 160 | 10 | 2.1 | 2150 | 7.8 | 240 | 260 | 90 | 1551 | 1554 | 1552 | 8.333333 | 25.2
30000780 | 180 | 2019-06-01 | 2019-07-02 | 01.07.2019 | 2019-07-01 18:30 | 2019-07-01 18:42 | 2019-07-01 20:15 | 56 | 168.311 | Арм500 ГОСТ 34028-2016 | 160 | 1577 | 160 | 10 | 2.2 | 2150 | 7.8 | 240 | 260 | 90 | 1544 | 1539 | 1537 | 9.333333 | 28.05183
30000780 | 180 | 2019-06-01 | 2019-07-02 | 01.07.2019 | 2019-07-02 00:25 | 2019-07-02 00:35 | 2019-07-02 01:16 | 48 | 145.152 | Арм500 ГОСТ 34028-2016 | 144 | 1584 | 165 | 7 | 2 | 2155 | 8.3 | 242 | 290 | 130 | 1559 | 1561 | 1559 | 8 | 24.192
30000780 | 180 | 2019-06-01 | 2019-07-02 | 01.07.2019 | 2019-07-02 01:05 | 2019-07-02 01:19 | 2019-07-02 02:13 | 54 | 163.296 | Арм500 ГОСТ 34028-2016 | 146 | 1574 | 164 | 7 | 2 | 2155 | 8.6 | 245 | 290 | 130 | 1551 | 1549 | 1547 | 9 | 27.216
30000780 | 180 | 2019-06-01 | 2019-07-02 | 01.07.2019 | 2019-07-02 02:05 | 2019-07-02 02:15 | 2019-07-02 03:05 | 48 | 145.152 | Арм500 ГОСТ 34028-2016 | 148.8 | 1573 | 164 | 7 | 2 | 2150 | 8.7 | 230 | 290 | 140 | 1547 | 1545 | 1546 | 8 | 24.192
30000780 | 180 | 2019-06-01 | 2019-07-02 | 02.07.2019 | 2019-07-02 02:57 | 2019-07-02 03:07 | 2019-07-02 03:59 | 52 | 157.248 | Арм500 ГОСТ 34028-2016 | 159 | 1572 | 164 | 7 | 2 | 2150 | 8 | 240 | 290 | 140 | 1545 | 1543 | 1539 | 8.666667 | 26.208
30000780 | 180 | 2019-06-01 | 2019-07-02 | 02.07.2019 | 2019-07-02 03:50 | 2019-07-02 04:01 | 2019-07-02 04:58 | 52 | 157.248 | Арм500 ГОСТ 34028-2016 | 154.5 | 1575 | 164 | 7 | 2 | 2155 | 8 | 230 | 290 | 140 | 1543 | 1545 | 1545 | 8.666667 | 26.208
30000780 | 180 | 2019-06-01 | 2019-07-02 | 02.07.2019 | 2019-07-02 04:45 | 2019-07-02 05:00 | 2019-07-02 06:35 | 56 | 169.344 | Арм500 ГОСТ 34028-2016 | 161.5 | 1580 | 160 | 10 | 2 | 2150 | 7.9 | 240 | 260 | 90 | 1551 | 1550 | 1545 | 9.333333 | 28.224
30000780 | 180 | 2019-06-01 | 2019-07-02 | 02.07.2019 | 2019-07-02 11:40 | 2019-07-02 11:44 | 2019-07-02 12:30 | 51 | 154.224 | Арм500 ГОСТ 34028-2016 | 159.2 | 1583 | 160 | 10 | 1.9 | 2150 | 8 | 240 | 260 | 90 | 1565 | 1562 | 1560 | 8.5 | 25.704
30000780 | 180 | 2019-06-01 | 2019-07-02 | 02.07.2019 | 2019-07-02 12:20 | 2019-07-02 12:32 | 2019-07-02 13:38 | 51 | 154.035 | Арм500 ГОСТ 34028-2016 | 180.2 | 1577 | 160 | 10 | 1.9 | 2150 | 7.9 | 240 | 260 | 90 | 1546 | 1540 | 1536 | 8.5 | 25.6725
30000780 | 180 | 2019-07-05 | 2019-07-12 | 05.07.2019 | 2019-07-05 06:40 | 2019-07-05 06:58 | 2019-07-05 07:43 | 48 | 145.152 | Арм500 ГОСТ 34028-2016 | 157.4 | 1586 | 160 | 10 | 1.9 | 2150 | 8 | 260 | 280 | 90 | 1558 | 1552 | 1554 | 8 | 24.192
30000780 | 180 | 2019-07-05 | 2019-07-12 | 05.07.2019 | 2019-07-05 07:28 | 2019-07-05 07:45 | 2019-07-05 08:40 | 56 | 169.344 | Арм500 ГОСТ 34028-2016 | 175 | 1580 | 160 | 10 | 2 | 2150 | 8 | 250 | 260 | 100 | 1553 |  |  | 9.333333 | 28.224
30000780 | 180 | 2019-07-05 | 2019-07-12 | 05.07.2019 | 2019-07-05 08:30 | 2019-07-05 08:43 | 2019-07-05 09:31 | 51 | 154.224 | Арм500 ГОСТ 34028-2016 | 156.7 | 1581 | 160 | 10 | 2.1 | 2150 | 9 | 260 | 280 | 90 | 1550 | 1549 | 1547 | 8.5 | 25.704
30000780 | 180 | 2019-07-05 | 2019-07-12 | 05.07.2019 | 2019-07-05 09:15 | 2019-07-05 09:33 | 2019-07-05 10:30 | 56 | 169.344 | Арм500 ГОСТ 34028-2016 | 165.4 | 1579 | 160 | 10 | 2.1 | 2150 | 9 | 270 | 290 | 90 | 1552 | 1551 | 1550 | 9.333333 | 28.224
30000780 | 180 | 2019-07-05 | 2019-07-12 | 05.07.2019 | 2019-07-05 10:15 | 2019-07-05 10:31 | 2019-07-05 11:48 | 55 | 166.32 | Арм500 ГОСТ 34028-2016 | 172.5 | 1592 | 160 | 10 | 2.1 | 2150 | 9 | 270 | 290 | 90 | 1561 | 1559 | 1556 | 9.166667 | 27.72
30000780 | 180 | 2019-07-05 | 2019-07-12 | 05.07.2019 | 2019-07-05 11:40 | 2019-07-05 11:51 | 2019-07-05 12:50 | 51 | 154.224 | Арм500 ГОСТ 34028-2016 | 158 | 1586 | 160 | 9 | 1.9 | 2105 | 9 | 260 | 280 | 90 | 1555 | 1553 | 1555 | 8.5 | 25.704
30000780 | 180 | 2019-07-05 | 2019-07-12 | 05.07.2019 | 2019-07-05 12:37 | 2019-07-05 12:52 | 2019-07-05 13:54 | 55 | 166.32 | Арм500 ГОСТ 34028-2016 | 162 | 1585 | 160 | 9 | 2.1 | 2150 | 8 | 240 | 270 | 90 | 1558 | 1556 | 1553 | 9.166667 | 27.72
30000780 | 180 | 2019-07-05 | 2019-07-12 | 05.07.2019 | 2019-07-05 13:46 | 2019-07-05 13:56 | 2019-07-05 14:57 | 54 | 163.296 | Арм500 ГОСТ 34028-2016 | 157 | 1579 | 160 | 10 | 1.9 | 2150 | 9 | 260 | 280 | 90 | 1557 | 1556 | 1554 | 9 | 27.216
30000780 | 180 | 2019-07-05 | 2019-07-12 | 05.07.2019 | 2019-07-05 15:45 | 2019-07-05 15:55 | 2019-07-05 16:46 | 52 | 157.248 | Арм500 ГОСТ 34028-2016 | 114 | 1573 | 164 | 6 | 2 | 2150 | 7.6 | 230 | 290 | 140 | 1538 | 1539 | 1540 | 8.666667 | 26.208
30000780 | 180 | 2019-07-05 | 2019-07-12 | 05.07.2019 | 2019-07-05 16:38 | 2019-07-05 16:48 | 2019-07-05 17:38 | 54 | 163.296 | Арм500 ГОСТ 34028-2016 | 157 | 1576 | 164 | 6 | 2.1 | 2150 | 8.7 | 230 | 290 | 140 | 1556 | 1557 | 1556 | 9 | 27.216
30000780 | 180 | 2019-07-05 | 2019-07-12 | 05.07.2019 | 2019-07-05 16:50 | 2019-07-05 15:01 | 2019-07-05 15:54 | 54 | 163.296 | Арм500 ГОСТ 34028-2016 | 183.6 | 1578 | 160 | 10 | 1.9 | 2150 | 8 | 260 | 280 | 90 | 1548 | 1549 | 1548 | 9 | 27.216
30000780 | 180 | 2019-07-05 | 2019-07-12 | 05.07.2019 | 2019-07-05 17:30 | 2019-07-05 17:41 | 2019-07-05 18:34 | 57 | 172.368 | Арм500 ГОСТ 34028-2016 | 166.5 | 1571 | 164 | 6 | 2.1 | 2150 | 8.7 | 230 | 290 | 140 | 1550 | 1547 | 1548 | 9.5 | 28.728
30000780 | 180 | 2019-07-05 | 2019-07-12 | 05.07.2019 | 2019-07-05 18:25 | 2019-07-05 18:35 | 2019-07-05 19:27 | 52 | 157.248 | Арм500 ГОСТ 34028-2016 | 156 | 1571 | 164 | 6 | 2.1 | 2150 | 8 | 230 | 290 | 140 | 1548 | 1544 | 1542 | 8.666667 | 26.208
30000780 | 180 | 2019-07-05 | 2019-07-12 | 05.07.2019 | 2019-07-05 19:18 | 2019-07-05 19:28 | 2019-07-05 20:19 | 54 | 163.296 | Арм500 ГОСТ 34028-2016 | 145.2 | 1570 | 164 | 6 | 2.1 | 2150 | 8.7 | 230 | 290 | 140 | 1540 | 1539 | 1539 | 9 | 27.216
30000780 | 180 | 2019-07-05 | 2019-07-12 | 05.07.2019 | 2019-07-05 20:11 | 2019-07-05 20:21 | 2019-07-05 21:14 | 56 | 169.344 | Арм500 ГОСТ 34028-2016 | 158 | 1572 | 164 | 6 | 2.1 | 2150 | 8.7 | 230 | 290 | 140 | 1545 | 1546 | 1545 | 9.333333 | 28.224
30000780 | 180 | 2019-07-05 | 2019-07-12 | 05.07.2019 | 2019-07-05 21:07 | 2019-07-05 21:17 | 2019-07-05 22:08 | 55 | 165.186 | Арм500 ГОСТ 34028-2016 | 135 | 1574 | 164 | 6 | 2.1 | 2150 | 8.7 | 230 | 290 | 140 | 1546 | 1547 | 1547 | 9.166667 | 27.531
30000780 | 180 | 2019-07-05 | 2019-07-12 | 06.07.2019 | 2019-07-06 07:00 | 2019-07-06 07:04 | 2019-07-06 07:49 | 50 | 151.2 | Арм500 ГОСТ 34028-2016 | 153.3 | 1584 | 160 | 13 | 1.9 | 2150 | 7.8 | 240 | 260 | 90 | 1556 | 1558 | 1562 | 8.333333 | 25.2
30000780 | 180 | 2019-07-05 | 2019-07-12 | 06.07.2019 | 2019-07-06 07:38 | 2019-07-06 07:51 | 2019-07-06 08:45 | 54 | 163.296 | Арм500 ГОСТ 34028-2016 | 162 | 1578 | 160 | 13 | 1.9 | 2150 | 7.8 | 240 | 260 | 90 | 1551 | 1550 | 1547 | 9 | 27.216
30000780 | 180 | 2019-07-05 | 2019-07-12 | 06.07.2019 | 2019-07-06 08:35 | 2019-07-06 08:47 | 2019-07-06 09:42 | 53 | 160.272 | Арм500 ГОСТ 34028-2016 | 162.4 | 1576 | 160 | 13 | 1.9 | 2151 | 7.8 | 240 | 260 | 90 | 1549 | 1550 | 1551 | 8.833333 | 26.712
30000780 | 180 | 2019-07-05 | 2019-07-12 | 06.07.2019 | 2019-07-06 09:30 | 2019-07-06 09:43 | 2019-07-06 10:36 | 55 | 166.32 | Арм500 ГОСТ 34028-2016 | 172.5 | 1575 | 160 | 13 | 2 | 2155 | 7.8 | 242 | 263 | 91 | 1545 | 1546 | 1545 | 9.166667 | 27.72
30000780 | 180 | 2019-07-05 | 2019-07-12 | 06.07.2019 | 2019-07-06 10:27 | 2019-07-06 10:38 | 2019-07-06 11:28 | 51 | 154.224 | Арм500 ГОСТ 34028-2016 | 152.6 | 1576 | 160 | 13 | 2 | 2155 | 7.9 | 240 | 260 | 90 | 1544 | 1545 | 1544 | 8.5 | 25.704
30000780 | 180 | 2019-07-05 | 2019-07-12 | 06.07.2019 | 2019-07-06 11:16 | 2019-07-06 11:30 | 2019-07-06 12:23 | 56 | 169.344 | Арм500 ГОСТ 34028-2016 | 180 | 1576 | 160 | 13 | 2 | 2155 | 7.9 | 240 | 260 | 90 | 1548 | 1550 | 1549 | 9.333333 | 28.224
30000780 | 180 | 2019-07-05 | 2019-07-12 | 06.07.2019 | 2019-07-06 12:15 | 2019-07-06 12:27 | 2019-07-06 13:15 | 53 | 160.272 | Арм500 ГОСТ 34028-2016 | 159 | 1572 | 160 | 13 | 2 | 2155 | 7.9 | 240 | 260 | 90 | 1546 | 1544 | 1547 | 8.833333 | 26.712
30000780 | 180 | 2019-07-05 | 2019-07-12 | 06.07.2019 | 2019-07-06 13:00 | 2019-07-06 13:18 | 2019-07-06 14:08 | 55 | 166.32 | Арм500 ГОСТ 34028-2016 | 167 | 1574 | 160 | 13 | 2 | 2155 | 7.8 | 240 | 260 | 90 | 1553 | 1554 | 1556 | 9.166667 | 27.72
30000780 | 180 | 2019-07-05 | 2019-07-12 | 06.07.2019 | 2019-07-06 14:00 | 2019-07-06 14:10 | 2019-07-06 15:00 | 55 | 166.32 | Арм500 ГОСТ 34028-2016 | 159.5 | 1570 | 160 | 7 | 2.1 | 2155 | 8 | 270 | 300 | 100 | 1551 | 1549 | 1550 | 9.166667 | 27.72
30000780 | 180 | 2019-07-05 | 2019-07-12 | 06.07.2019 | 2019-07-06 14:53 | 2019-07-06 15:04 | 2019-07-06 15:52 | 53 | 160.272 | Арм500 ГОСТ 34028-2016 | 153.4 | 1570 | 170 | 7 | 2.1 | 2155 | 8 | 270 | 300 | 100 | 1546 | 1539 | 1545 | 8.833333 | 26.712
30000780 | 180 | 2019-07-05 | 2019-07-12 | 06.07.2019 | 2019-07-06 15:45 | 2019-07-06 15:54 | 2019-07-06 16:43 | 55 | 166.32 | Арм500 ГОСТ 34028-2016 | 159 | 1569 | 170 | 7 | 2.1 | 2155 | 8 | 280 | 300 | 100 | 1546 | 1548 | 1546 | 9.166667 | 27.72
30000780 | 180 | 2019-07-05 | 2019-07-12 | 06.07.2019 | 2019-07-06 16:30 | 2019-07-06 16:44 | 2019-07-06 17:34 | 58 | 173.162 | Арм500 ГОСТ 34028-2016 | 172 | 1571 | 160 | 9 | 2.1 | 2155 | 8.3 | 260 | 280 | 90 | 1548 | 1550 | 1546 | 9.666667 | 28.86033
30000780 | 180 | 2019-07-05 | 2019-07-12 | 06.07.2019 | 2019-07-06 19:45 | 2019-07-06 19:56 | 2019-07-06 20:34 | 42 | 127.008 | Арм500 ГОСТ 34028-2016 | 173 | 1582 | 165 | 9 | 1.9 | 2155 | 8.3 | 250 | 260 | 90 | 1956 | 1558 | 1557 | 7 | 21.168
30000780 | 180 | 2019-07-05 | 2019-07-12 | 06.07.2019 | 2019-07-06 20:25 | 2019-07-06 20:36 | 2019-07-06 21:28 | 54 | 163.296 | Арм500 ГОСТ 34028-2016 | 171.8 | 1574 | 165 | 9 | 1.9 | 2155 | 9 | 260 | 280 | 90 | 1556 | 1555 | 1550 | 9 | 27.216
30000780 | 180 | 2019-07-05 | 2019-07-12 | 06.07.2019 | 2019-07-06 21:20 | 2019-07-06 21:30 | 2019-07-06 22:24 | 55 | 166.32 | Арм500 ГОСТ 34028-2016 | 165 | 1572 | 165 | 9 | 2 | 2155 | 9 | 260 | 280 | 90 | 1555 | 1552 | 1554 | 9.166667 | 27.72
30000780 | 180 | 2019-07-05 | 2019-07-12 | 06.07.2019 | 2019-07-06 22:17 | 2019-07-06 22:27 | 2019-07-06 23:10 | 45 | 135.904 | Арм500 ГОСТ 34028-2016 | 113 | 1571 | 165 | 9 | 2 | 2155 | 9 | 260 | 280 | 90 | 1545 | 1546 | 1547 | 7.5 | 22.65067
30000780 | 180 | 2019-07-05 | 2019-07-12 | 07.07.2019 | 2019-07-07 06:50 | 2019-07-07 06:56 | 2019-07-07 07:35 | 48 | 145.152 | Арм500 ГОСТ 34028-2016 | 151.9 | 1584 | 160 | 13 | 2 | 2155 | 7.3 | 240 | 260 | 90 | 1553 | 1564 | 1566 | 8 | 24.192
30000780 | 180 | 2019-07-05 | 2019-07-12 | 07.07.2019 | 2019-07-07 07:24 | 2019-07-07 07:38 | 2019-07-07 08:26 | 50 | 151.2 | Арм500 ГОСТ 34028-2016 | 156.5 | 1576 | 160 | 13 | 2 | 2155 | 7.4 | 240 | 260 | 90 | 1553 | 1549 | 1545 | 8.333333 | 25.2
30000780 | 180 | 2019-07-05 | 2019-07-12 | 07.07.2019 | 2019-07-07 08:17 | 2019-07-07 08:28 | 2019-07-07 09:19 | 54 | 163.296 | Арм500 ГОСТ 34028-2016 | 166.5 | 1572 | 160 | 13 | 2 | 2155 | 7.4 | 240 | 260 | 90 | 1544 | 1545 | 1541 | 9 | 27.216
30000780 | 180 | 2019-07-05 | 2019-07-12 | 07.07.2019 | 2019-07-07 09:10 | 2019-07-07 09:23 | 2019-07-07 10:13 | 55 | 166.32 | Арм500 ГОСТ 34028-2016 | 167.2 | 1574 | 160 | 13 | 2 | 2155 | 7.4 | 240 | 260 | 90 | 1545 | 1546 | 1547 | 9.166667 | 27.72
30000780 | 180 | 2019-07-05 | 2019-07-12 | 07.07.2019 | 2019-07-07 10:00 | 2019-07-07 10:17 | 2019-07-07 11:09 | 55 | 166.32 | Арм500 ГОСТ 34028-2016 | 162.2 | 1570 | 160 | 13 | 2 | 2155 | 7.4 | 240 | 260 | 90 | 1542 | 1539 | 1541 | 9.166667 | 27.72
30000780 | 180 | 2019-07-05 | 2019-07-12 | 07.07.2019 | 2019-07-07 11:00 | 2019-07-07 11:12 | 2019-07-07 11:59 | 52 | 157.248 | Арм500 ГОСТ 34028-2016 | 156 | 1573 | 160 | 13 | 2.1 | 2155 | 7.4 | 240 | 260 | 90 | 1546 | 1553 | 1555 | 8.666667 | 26.208
30000780 | 180 | 2019-07-05 | 2019-07-12 | 07.07.2019 | 2019-07-07 11:49 | 2019-07-07 12:02 | 2019-07-07 12:54 | 59 | 178.416 | Арм500 ГОСТ 34028-2016 | 171.5 | 1572 | 160 | 13 | 2.1 | 2155 | 7.5 | 250 | 265 | 95 | 1554 | 1551 | 1553 | 9.833333 | 29.736
30000780 | 180 | 2019-07-05 | 2019-07-12 | 07.07.2019 | 2019-07-07 12:40 | 2019-07-07 12:56 | 2019-07-07 13:46 | 54 | 163.296 | Арм500 ГОСТ 34028-2016 | 160 | 1568 | 160 | 13 | 2.1 | 2155 | 7.8 | 240 | 260 | 90 | 1546 | 1549 | 1544 | 9 | 27.216
30000780 | 180 | 2019-07-05 | 2019-07-12 | 07.07.2019 | 2019-07-07 13:40 | 2019-07-07 13:48 | 2019-07-07 14:35 | 52 | 157.248 | Арм500 ГОСТ 34028-2016 | 160.1 | 1570 | 165 | 7 | 2 | 2155 | 7.8 | 270 | 280 | 90 | 1543 | 1544 | 1547 | 8.666667 | 26.208
30000780 | 180 | 2019-07-05 | 2019-07-12 | 07.07.2019 | 2019-07-07 14:27 | 2019-07-07 14:38 | 2019-07-07 15:29 | 56 | 169.344 | Арм500 ГОСТ 34028-2016 | 156.1 | 1570 | 165 | 7 | 2 | 2155 | 7.8 | 270 | 280 | 90 | 1548 | 1547 | 1548 | 9.333333 | 28.224
30000780 | 180 | 2019-07-05 | 2019-07-12 | 07.07.2019 | 2019-07-07 15:20 | 2019-07-07 15:33 | 2019-07-07 16:24 | 55 | 166.32 | Арм500 ГОСТ 34028-2016 | 167 | 1568 | 165 | 7 | 2 | 2155 | 7.8 | 270 | 290 | 90 | 1538 | 1542 | 1544 | 9.166667 | 27.72
30000780 | 180 | 2019-07-05 | 2019-07-12 | 07.07.2019 | 2019-07-07 16:15 | 2019-07-07 16:27 | 2019-07-07 17:18 | 54 | 163.296 | Арм500 ГОСТ 34028-2016 | 166 | 1570 | 165 | 7 | 2 | 2155 | 7.8 | 270 | 290 | 90 | 1547 | 1545 | 1548 | 9 | 27.216
30000780 | 180 | 2019-07-05 | 2019-07-12 | 07.07.2019 | 2019-07-07 17:10 | 2019-07-07 17:19 | 2019-07-07 18:10 | 54 | 163.296 | Арм500 ГОСТ 34028-2016 | 171 | 1569 | 165 | 8 | 2.1 | 2155 | 7.8 | 270 | 290 | 90 | 1544 | 1546 | 1546 | 9 | 27.216
30000780 | 180 | 2019-07-05 | 2019-07-12 | 07.07.2019 | 2019-07-07 18:00 | 2019-07-07 18:13 | 2019-07-07 19:04 | 52 | 157.248 | Арм500 ГОСТ 34028-2016 | 168 | 1568 | 165 | 7 | 2.1 | 2155 | 7.8 | 270 | 290 | 90 | 1544 | 1543 | 1546 | 8.666667 | 26.208
30000780 | 180 | 2019-07-05 | 2019-07-12 | 07.07.2019 | 2019-07-07 18:55 | 2019-07-07 19:06 | 2019-07-07 19:55 | 52 | 157.248 | Арм500 ГОСТ 34028-2016 | 162.4 | 1568 | 165 | 7 | 2.1 | 2155 | 7.8 | 270 | 290 | 90 | 1545 | 1542 | 1544 | 8.666667 | 26.208
30000780 | 180 | 2019-07-05 | 2019-07-12 | 07.07.2019 | 2019-07-07 19:49 | 2019-07-07 19:57 | 2019-07-07 20:48 | 55 | 166.32 | Арм500 ГОСТ 34028-2016 | 110 | 1573 | 165 | 7 | 2.1 | 2155 | 7.8 | 270 | 290 | 90 | 1549 | 1551 | 1546 | 9.166667 | 27.72
30000780 | 180 | 2019-07-05 | 2019-07-12 | 07.07.2019 | 2019-07-07 20:40 | 2019-07-07 20:50 | 2019-07-07 21:39 | 53 | 160.272 | Арм500 ГОСТ 34028-2016 | 166 | 1570 | 165 | 7 | 2.1 | 2155 | 7.8 | 270 | 290 | 90 | 1541 | 1542 | 1546 | 8.833333 | 26.712
30000780 | 180 | 2019-07-05 | 2019-07-12 | 07.07.2019 | 2019-07-07 21:30 | 2019-07-07 21:41 | 2019-07-07 22:35 | 60 | 181.175 | Арм500 ГОСТ 34028-2016 | 125.6 | 1574 | 165 | 7 | 2.1 | 2155 | 7.8 | 270 | 290 | 90 | 1549 | 1550 | 1548 | 10 | 30.19583
30000780 | 180 | 2019-07-05 | 2019-07-12 | 08.07.2019 | 2019-07-08 07:18 | 2019-07-08 07:28 | 2019-07-08 08:10 | 48 | 145.152 | Арм500 ГОСТ 34028-2016 | 153 | 1583 | 165 | 6 | 2 | 2155 | 8.3 | 260 | 290 | 130 | 1560 | 1562 | 1564 | 8 | 24.192
30000780 | 180 | 2019-07-05 | 2019-07-12 | 08.07.2019 | 2019-07-08 08:00 | 2019-07-08 08:12 | 2019-07-08 09:05 | 52 | 157.248 | Арм500 ГОСТ 34028-2016 | 166 | 1585 | 165 | 6 | 2 | 2155 | 8.3 | 242 | 290 | 130 | 1560 | 1559 | 1558 | 8.666667 | 26.208
30000780 | 180 | 2019-07-05 | 2019-07-12 | 08.07.2019 | 2019-07-08 09:00 | 2019-07-08 09:07 | 2019-07-08 10:00 | 51 | 154.224 | Арм500 ГОСТ 34028-2016 | 174 | 1585 | 165 | 6 | 2 | 2155 | 8.3 | 242 | 290 | 130 | 1557 | 1555 | 1558 | 8.5 | 25.704
30000780 | 180 | 2019-07-05 | 2019-07-12 | 08.07.2019 | 2019-07-08 09:54 | 2019-07-08 10:04 | 2019-07-08 10:57 | 53 | 160.272 | Арм500 ГОСТ 34028-2016 | 163.6 | 1573 | 165 | 6 | 2 | 2155 | 8.3 | 242 | 290 | 130 | 1550 | 1547 | 1544 | 8.833333 | 26.712
30000780 | 180 | 2019-07-05 | 2019-07-12 | 08.07.2019 | 2019-07-08 11:45 | 2019-07-08 11:55 | 2019-07-08 12:50 | 54 | 163.296 | Арм500 ГОСТ 34028-2016 | 164.5 | 1578 | 165 | 6 | 2 | 2155 | 8.3 | 242 | 290 | 130 | 1542 | 1545 | 1544 | 9 | 27.216
30000780 | 180 | 2019-07-05 | 2019-07-12 | 08.07.2019 | 2019-07-08 11:48 | 2019-07-08 10:59 | 2019-07-08 11:53 | 54 | 163.296 | Арм500 ГОСТ 34028-2016 | 160.5 | 1574 | 165 | 6 | 2 | 2155 | 8.3 | 242 | 290 | 130 | 1535 | 1538 | 1540 | 9 | 27.216
30000780 | 180 | 2019-07-05 | 2019-07-12 | 08.07.2019 | 2019-07-08 12:40 | 2019-07-08 12:53 | 2019-07-08 13:47 | 55 | 166.32 | Арм500 ГОСТ 34028-2016 | 167.5 | 1577 | 165 | 6 | 2.1 | 2155 | 8.3 | 242 | 290 | 130 | 1547 | 1545 | 1547 | 9.166667 | 27.72
30000780 | 180 | 2019-07-05 | 2019-07-12 | 08.07.2019 | 2019-07-08 13:37 | 2019-07-08 13:49 | 2019-07-08 14:39 | 53 | 160.272 | Арм500 ГОСТ 34028-2016 | 171 | 1576 | 165 | 6 | 2.1 | 2155 | 8.3 | 242 | 290 | 130 | 1546 | 1548 |  | 8.833333 | 26.712
30000780 | 180 | 2019-07-05 | 2019-07-12 | 08.07.2019 | 2019-07-08 14:32 | 2019-07-08 14:42 | 2019-07-08 15:28 | 51 | 154.224 | Арм500 ГОСТ 34028-2016 | 151.6 | 1573 | 165 | 6 | 2.1 | 2155 | 8.3 | 242 | 290 | 130 | 1552 | 1554 | 1555 | 8.5 | 25.704
30000780 | 180 | 2019-07-05 | 2019-07-12 | 08.07.2019 | 2019-07-08 15:19 | 2019-07-08 15:32 | 2019-07-08 16:20 | 56 | 169.344 | Арм500 ГОСТ 34028-2016 | 167 | 1573 | 165 | 6 | 2.1 | 2155 | 8.3 | 242 | 290 | 130 | 1551 | 1550 | 1549 | 9.333333 | 28.224
30000780 | 180 | 2019-07-05 | 2019-07-12 | 08.07.2019 | 2019-07-08 16:12 | 2019-07-08 16:22 | 2019-07-08 17:12 | 53 | 160.272 | Арм500 ГОСТ 34028-2016 | 165.4 | 1574 | 165 | 6 | 2.1 | 2155 | 8.3 | 242 | 290 | 130 | 1555 | 1553 |  | 8.833333 | 26.712
30000780 | 180 | 2019-07-05 | 2019-07-12 | 08.07.2019 | 2019-07-08 17:05 | 2019-07-08 17:15 | 2019-07-08 18:03 | 54 | 163.296 | Арм500 ГОСТ 34028-2016 | 166 | 1575 | 165 | 6 | 2.1 | 2155 | 8.3 | 242 | 290 | 130 | 1550 | 1552 |  | 9 | 27.216
30000780 | 180 | 2019-07-05 | 2019-07-12 | 08.07.2019 | 2019-07-08 17:55 | 2019-07-08 18:05 | 2019-07-08 18:52 | 54 | 163.296 | Арм500 ГОСТ 34028-2016 | 173 | 1570 | 165 | 7 | 2.1 | 2155 | 8 | 270 | 300 | 100 | 1549 | 1553 | 1549 | 9 | 27.216
30000780 | 180 | 2019-07-05 | 2019-07-12 | 08.07.2019 | 2019-07-08 18:45 | 2019-07-08 18:54 | 2019-07-08 19:44 | 54 | 163.296 | Арм500 ГОСТ 34028-2016 | 162 | 1572 | 165 | 7 | 2.1 | 2155 | 7.8 | 270 | 300 | 100 | 1550 | 1554 | 1551 | 9 | 27.216
30000780 | 180 | 2019-07-05 | 2019-07-12 | 08.07.2019 | 2019-07-08 19:35 | 2019-07-08 19:45 | 2019-07-08 20:35 | 53 | 160.272 | Арм500 ГОСТ 34028-2016 | 159 | 1577 | 165 | 7 | 2.1 | 2155 | 7.8 | 260 | 290 | 90 | 1549 | 1546 | 1547 | 8.833333 | 26.712
30000780 | 180 | 2019-07-05 | 2019-07-12 | 08.07.2019 | 2019-07-08 20:28 | 2019-07-08 20:38 | 2019-07-08 21:26 | 55 | 166.32 | Арм500 ГОСТ 34028-2016 | 168 | 1566 | 165 | 7 | 2.1 | 2155 | 7.8 | 260 | 290 | 90 | 1545 | 1543 | 1541 | 9.166667 | 27.72
30000780 | 180 | 2019-07-05 | 2019-07-12 | 08.07.2019 | 2019-07-08 21:15 | 2019-07-08 21:28 | 2019-07-08 22:17 | 52 | 157.248 | Арм500 ГОСТ 34028-2016 | 161 | 1571 | 165 | 7 | 2.1 | 2155 | 7.8 | 260 | 290 | 90 | 1548 | 1549 | 1550 | 8.666667 | 26.208
30000780 | 180 | 2019-07-05 | 2019-07-12 | 08.07.2019 | 2019-07-08 22:10 | 2019-07-08 22:18 | 2019-07-08 23:08 | 54 | 163.296 | Арм500 ГОСТ 34028-2016 | 173 | 1570 | 165 | 7 | 2.1 | 2155 | 7.8 | 270 | 290 | 100 | 1549 | 1548 | 1546 | 9 | 27.216
30000780 | 180 | 2019-07-05 | 2019-07-12 | 08.07.2019 | 2019-07-08 23:00 | 2019-07-08 23:12 | 2019-07-09 00:01 | 54 | 163.296 | Арм500 ГОСТ 34028-2016 | 159 | 1568 | 165 | 7 | 2.1 | 2155 | 7.8 | 270 | 290 | 100 | 1552 | 1553 | 1548 | 9 | 27.216
30000780 | 180 | 2019-07-05 | 2019-07-12 | 08.07.2019 | 2019-07-08 23:53 | 2019-07-09 00:03 | 2019-07-09 00:54 | 54 | 163.296 | Арм500 ГОСТ 34028-2016 | 161 | 1571 | 165 | 7 | 2.1 | 2155 | 7.8 | 270 | 290 | 100 | 1551 | 1552 | 1553 | 9 | 27.216
30000780 | 180 | 2019-07-05 | 2019-07-12 | 08.07.2019 | 2019-07-09 00:45 | 2019-07-09 00:55 | 2019-07-09 01:48 | 53 | 160.272 | Арм500 ГОСТ 34028-2016 | 157 | 1570 | 165 | 7 | 2 | 2155 | 7.8 | 270 | 290 | 100 | 1550 | 1551 | 1552 | 8.833333 | 26.712
30000780 | 180 | 2019-07-05 | 2019-07-12 | 08.07.2019 | 2019-07-09 01:40 | 2019-07-09 01:49 | 2019-07-09 02:41 | 54 | 162.168 | Арм500 ГОСТ 34028-2016 | 153 | 1571 | 165 | 7 | 2.1 | 2155 | 7.8 | 270 | 290 | 100 | 1549 | 1550 | 1551 | 9 | 27.028
30000780 | 180 | 2019-07-05 | 2019-07-12 | 10.07.2019 | 2019-07-10 06:52 | 2019-07-10 06:57 | 2019-07-10 07:35 | 47 | 141.987 | Арм500 ГОСТ 34028-2016 | 141.4 | 1582 | 160 | 7 | 2 | 2155 | 7.9 | 240 | 260 | 90 | 1555 | 1551 | 1554 | 7.833333 | 23.6645
30000780 | 180 | 2019-07-05 | 2019-07-12 | 10.07.2019 | 2019-07-10 07:00 | 2019-07-10 07:38 | 2019-07-10 08:32 | 51 | 154.224 | Арм500 ГОСТ 34028-2016 | 174.2 | 1578 | 160 | 7 | 2 | 2155 | 7.8 | 240 | 260 | 90 | 1553 | 1550 | 1549 | 8.5 | 25.704
30000780 | 180 | 2019-07-05 | 2019-07-12 | 10.07.2019 | 2019-07-10 08:23 | 2019-07-10 08:35 | 2019-07-10 09:23 | 51 | 154.224 | Арм500 ГОСТ 34028-2016 | 152.7 | 1578 | 160 | 7 | 2 | 2155 | 7.8 | 240 | 260 | 90 | 1553 | 1554 | 1556 | 8.5 | 25.704
30000780 | 180 | 2019-07-05 | 2019-07-12 | 10.07.2019 | 2019-07-10 09:15 | 2019-07-10 09:26 | 2019-07-10 10:10 | 50 | 151.2 | Арм500 ГОСТ 34028-2016 | 153 | 1577 | 160 | 7 | 2.3 | 2155 | 8 | 240 | 280 | 95 | 1551 |  |  | 8.333333 | 25.2
30000780 | 180 | 2019-07-05 | 2019-07-12 | 10.07.2019 | 2019-07-10 10:00 | 2019-07-10 10:13 | 2019-07-10 10:59 | 54 | 163.296 | Арм500 ГОСТ 34028-2016 | 165.8 | 1576 | 160 | 7 | 1.9 | 2155 | 7.8 | 240 | 260 | 90 | 1550 | 1548 | 1552 | 9 | 27.216
30000780 | 180 | 2019-07-05 | 2019-07-12 | 10.07.2019 | 2019-07-10 10:59 | 2019-07-10 11:06 | 2019-07-10 11:56 | 54 | 163.296 | Арм500 ГОСТ 34028-2016 | 156.5 | 1575 | 160 | 7 | 2.1 | 2155 | 7.8 | 240 | 260 | 90 | 1545 | 1548 | 1548 | 9 | 27.216
30000780 | 180 | 2019-07-05 | 2019-07-12 | 10.07.2019 | 2019-07-10 11:55 | 2019-07-10 12:05 | 2019-07-10 12:56 | 57 | 172.368 | Арм500 ГОСТ 34028-2016 | 166.6 | 1576 | 160 | 7 | 2.1 | 2155 | 7.8 | 240 | 260 | 90 | 1547 | 1548 | 1544 | 9.5 | 28.728
30000780 | 180 | 2019-07-05 | 2019-07-12 | 10.07.2019 | 2019-07-10 12:47 | 2019-07-10 13:01 | 2019-07-10 13:50 | 53 | 160.272 | Арм500 ГОСТ 34028-2016 | 174 | 1575 | 160 | 7 | 2.1 | 2155 | 7.8 | 240 | 260 | 90 | 1548 | 1544 | 1551 | 8.833333 | 26.712
30000780 | 180 | 2019-07-05 | 2019-07-12 | 10.07.2019 | 2019-07-10 13:40 | 2019-07-10 13:52 | 2019-07-10 14:41 | 55 | 166.32 | Арм500 ГОСТ 34028-2016 | 166.5 | 1574 | 165 | 7 | 2.1 | 2155 | 8 | 270 | 290 | 100 | 1552 | 1553 | 1550 | 9.166667 | 27.72
30000780 | 180 | 2019-07-05 | 2019-07-12 | 10.07.2019 | 2019-07-10 14:35 | 2019-07-10 14:43 | 2019-07-10 15:32 | 55 | 166.32 | Арм500 ГОСТ 34028-2016 | 158 | 1573 | 165 | 7 | 2.1 | 2155 | 7.8 | 270 | 290 | 100 | 1547 | 1545 |  | 9.166667 | 27.72
30000780 | 180 | 2019-07-05 | 2019-07-12 | 10.07.2019 | 2019-07-10 15:25 | 2019-07-10 15:35 | 2019-07-10 16:23 | 54 | 163.296 | Арм500 ГОСТ 34028-2016 | 180 | 1571 | 165 | 7 | 2.1 | 2155 | 8 | 260 | 290 | 90 | 1549 | 1548 | 1550 | 9 | 27.216
30000780 | 180 | 2019-07-05 | 2019-07-12 | 10.07.2019 | 2019-07-10 16:15 | 2019-07-10 16:25 | 2019-07-10 17:15 | 55 | 166.32 | Арм500 ГОСТ 34028-2016 | 177 | 1569 | 165 | 7 | 2.1 | 2155 | 7.8 | 270 | 290 | 100 | 1548 | 1547 | 1549 | 9.166667 | 27.72
30000780 | 180 | 2019-07-05 | 2019-07-12 | 10.07.2019 | 2019-07-10 17:07 | 2019-07-10 17:17 | 2019-07-10 18:10 | 53 | 160.272 | Арм500 ГОСТ 34028-2016 | 175 | 1570 | 165 | 9 | 2.1 | 2155 | 8 | 270 | 290 | 100 | 1542 | 1548 | 1546 | 8.833333 | 26.712
30000780 | 180 | 2019-07-05 | 2019-07-12 | 10.07.2019 | 2019-07-10 18:00 | 2019-07-10 18:12 | 2019-07-10 19:10 | 54 | 163.296 | Арм500 ГОСТ 34028-2016 | 169 | 1570 | 165 | 9 | 2.1 | 2155 | 8 | 260 | 280 | 100 | 1542 | 1543 | 1545 | 9 | 27.216
30000780 | 180 | 2019-07-05 | 2019-07-12 | 10.07.2019 | 2019-07-10 19:00 | 2019-07-10 19:12 | 2019-07-10 20:11 | 52 | 157.248 | Арм500 ГОСТ 34028-2016 | 182 | 1579 | 165 | 9 | 2.1 | 2155 | 8 | 260 | 280 | 100 | 1548 | 1557 | 1554 | 8.666667 | 26.208
30000780 | 180 | 2019-07-05 | 2019-07-12 | 10.07.2019 | 2019-07-10 20:00 | 2019-07-10 20:12 | 2019-07-10 21:10 | 54 | 163.296 | Арм500 ГОСТ 34028-2016 | 178 | 1578 | 165 | 9 | 2.1 | 2155 | 8.3 | 260 | 280 | 100 | 1560 | 1558 | 1559 | 9 | 27.216
30000780 | 180 | 2019-07-05 | 2019-07-12 | 10.07.2019 | 2019-07-10 21:00 | 2019-07-10 21:14 | 2019-07-10 22:15 | 55 | 166.32 | Арм500 ГОСТ 34028-2016 | 171.7 | 1574 | 165 | 9 | 2.1 | 2155 | 8.3 | 260 | 280 | 100 | 1556 | 1551 | 1553 | 9.166667 | 27.72
30000780 | 180 | 2019-07-05 | 2019-07-12 | 11.07.2019 | 2019-07-11 06:36 | 2019-07-11 06:41 | 2019-07-11 07:27 | 51 | 154.224 | Арм500 ГОСТ 34028-2016 | 164 | 1590 | 160 | 7 | 1.9 | 2155 | 7.8 | 240 | 260 | 90 | 1560 | 1562 | 1565 | 8.5 | 25.704
30000780 | 180 | 2019-07-05 | 2019-07-12 | 11.07.2019 | 2019-07-11 07:16 | 2019-07-11 07:29 | 2019-07-11 08:19 | 55 | 166.32 | Арм500 ГОСТ 34028-2016 | 185 | 1585 | 160 | 7 | 2 | 2155 | 8 | 240 | 260 | 90 | 1555 | 1552 | 1551 | 9.166667 | 27.72
30000780 | 180 | 2019-07-05 | 2019-07-12 | 11.07.2019 | 2019-07-11 08:10 | 2019-07-11 08:23 | 2019-07-11 09:14 | 52 | 157.248 | Арм500 ГОСТ 34028-2016 | 159 | 1573 | 160 | 7 | 2.1 | 2155 | 7.9 | 240 | 260 | 90 | 1550 | 1552 | 1551 | 8.666667 | 26.208
30000780 | 180 | 2019-07-05 | 2019-07-12 | 11.07.2019 | 2019-07-11 09:00 | 2019-07-11 09:16 | 2019-07-11 10:02 | 53 | 160.272 | Арм500 ГОСТ 34028-2016 | 141 | 1571 | 160 | 7 | 2.1 | 2155 | 7.9 | 240 | 260 | 90 | 1546 | 1545 | 1547 | 8.833333 | 26.712
30000780 | 180 | 2019-07-05 | 2019-07-12 | 11.07.2019 | 2019-07-11 09:51 | 2019-07-11 10:04 | 2019-07-11 10:53 | 54 | 163.296 | Арм500 ГОСТ 34028-2016 | 167.9 | 1568 | 160 | 7 | 2.1 | 2155 | 7.8 | 240 | 260 | 90 | 1541 | 1546 | 1544 | 9 | 27.216
30000780 | 180 | 2019-07-05 | 2019-07-12 | 11.07.2019 | 2019-07-11 10:46 | 2019-07-11 10:56 | 2019-07-11 11:46 | 54 | 163.296 | Арм500 ГОСТ 34028-2016 | 176 | 1577 | 160 | 7 | 2.1 | 2155 | 7.9 | 240 | 260 | 90 | 1546 | 1545 | 1548 | 9 | 27.216
30000780 | 180 | 2019-07-05 | 2019-07-12 | 11.07.2019 | 2019-07-11 11:36 | 2019-07-11 11:48 | 2019-07-11 12:36 | 52 | 157.248 | Арм500 ГОСТ 34028-2016 | 152.5 | 1569 | 160 | 7 | 2.1 | 2155 | 7.9 | 240 | 260 | 90 | 1554 | 1555 | 1552 | 8.666667 | 26.208
30000780 | 180 | 2019-07-05 | 2019-07-12 | 11.07.2019 | 2019-07-11 12:30 | 2019-07-11 12:42 | 2019-07-11 13:29 | 54 | 163.296 | Арм500 ГОСТ 34028-2016 | 163.7 | 1568 | 160 | 7 | 2.1 | 2155 | 7.9 | 240 | 260 | 90 | 1554 | 1553 | 1551 | 9 | 27.216
30000780 | 180 | 2019-07-05 | 2019-07-12 | 11.07.2019 | 2019-07-11 13:20 | 2019-07-11 13:33 | 2019-07-11 14:22 | 53 | 160.272 | Арм500 ГОСТ 34028-2016 | 157 | 1565 | 160 | 7 | 2.1 | 2155 | 7.9 | 240 | 260 | 90 | 1546 | 1545 | 1546 | 8.833333 | 26.712
30000780 | 180 | 2019-07-05 | 2019-07-12 | 11.07.2019 | 2019-07-11 14:15 | 2019-07-11 14:24 | 2019-07-11 15:13 | 54 | 163.296 | Арм500 ГОСТ 34028-2016 | 165 | 1566 | 165 | 7 | 2.1 | 2155 | 8 | 270 | 280 | 90 | 1546 | 1548 | 1550 | 9 | 27.216
30000780 | 180 | 2019-07-05 | 2019-07-12 | 11.07.2019 | 2019-07-11 15:05 | 2019-07-11 15:16 | 2019-07-11 16:07 | 55 | 166.32 | Арм500 ГОСТ 34028-2016 | 165 | 1568 | 165 | 7 | 2.1 | 2155 | 8 | 260 | 290 | 90 | 1546 | 1544 | 1543 | 9.166667 | 27.72
30000780 | 180 | 2019-07-05 | 2019-07-12 | 11.07.2019 | 2019-07-11 15:53 | 2019-07-11 16:08 | 2019-07-11 17:00 | 55 | 166.32 | Арм500 ГОСТ 34028-2016 | 183 | 1568 | 165 | 7 | 2.1 | 2155 | 8 | 260 | 290 | 90 | 1547 | 1548 | 1546 | 9.166667 | 27.72
30000780 | 180 | 2019-07-05 | 2019-07-12 | 11.07.2019 | 2019-07-11 16:50 | 2019-07-11 17:02 | 2019-07-11 17:55 | 54 | 163.296 | Арм500 ГОСТ 34028-2016 | 164 | 1568 | 165 | 7 | 2.1 | 2155 | 8 | 260 | 290 | 90 | 1544 | 1546 | 1545 | 9 | 27.216
30000780 | 180 | 2019-07-05 | 2019-07-12 | 11.07.2019 | 2019-07-11 17:48 | 2019-07-11 17:59 | 2019-07-11 18:47 | 54 | 163.296 | Арм500 ГОСТ 34028-2016 | 167 | 1567 | 165 | 7 | 2.1 | 2155 | 8 | 260 | 290 | 90 | 1544 | 1542 | 1545 | 9 | 27.216
30000780 | 180 | 2019-07-05 | 2019-07-12 | 11.07.2019 | 2019-07-11 18:40 | 2019-07-11 18:49 | 2019-07-11 19:37 | 53 | 160.272 | Арм500 ГОСТ 34028-2016 | 159 | 1571 | 165 | 7 | 2.1 | 2155 | 8 | 260 | 290 | 90 | 1549 | 1551 | 1552 | 8.833333 | 26.712
30000780 | 180 | 2019-07-05 | 2019-07-12 | 11.07.2019 | 2019-07-11 19:29 | 2019-07-11 19:38 | 2019-07-11 20:28 | 54 | 163.296 | Арм500 ГОСТ 34028-2016 | 168 | 1568 | 165 | 7 | 2.1 | 2155 | 8 | 260 | 280 | 90 | 1550 | 1549 | 1547 | 9 | 27.216
30000780 | 180 | 2019-07-05 | 2019-07-12 | 11.07.2019 | 2019-07-11 20:18 | 2019-07-11 20:29 | 2019-07-11 21:18 | 52 | 157.248 | Арм500 ГОСТ 34028-2016 | 164 | 1572 | 165 | 7 | 2.1 | 2155 | 8 | 260 | 280 | 90 | 1551 | 1552 | 1553 | 8.666667 | 26.208
30000780 | 180 | 2019-07-05 | 2019-07-12 | 11.07.2019 | 2019-07-11 21:10 | 2019-07-11 21:20 | 2019-07-11 22:09 | 52 | 157.248 | Арм500 ГОСТ 34028-2016 | 160.5 | 1568 | 165 | 7 | 2.1 | 2155 | 8 | 260 | 280 | 90 | 1549 | 1550 | 1549 | 8.666667 | 26.208
30000780 | 180 | 2019-07-05 | 2019-07-12 | 12.07.2019 | 2019-07-12 06:19 | 2019-07-12 06:31 | 2019-07-12 07:12 | 51 | 154.224 | Арм500 ГОСТ 34028-2016 | 159 | 1582 | 165 | 6 | 1.8 | 2155 | 8 | 242 | 290 | 130 | 1562 | 1556 | 1558 | 8.5 | 25.704
30000780 | 180 | 2019-07-05 | 2019-07-12 | 12.07.2019 | 2019-07-12 07:03 | 2019-07-12 07:14 | 2019-07-12 08:06 | 52 | 157.248 | Арм500 ГОСТ 34028-2016 | 164 | 1574 | 165 | 6 | 2 | 2155 | 8 | 242 | 290 | 130 | 1554 | 1548 | 1547 | 8.666667 | 26.208
30000780 | 180 | 2019-07-05 | 2019-07-12 | 12.07.2019 | 2019-07-12 08:00 | 2019-07-12 08:08 | 2019-07-12 09:03 | 55 | 166.32 | Арм500 ГОСТ 34028-2016 | 165.1 | 1572 | 165 | 6 | 2.1 | 2155 | 8 | 242 | 290 | 130 | 1546 | 1547 | 1546 | 9.166667 | 27.72
30000780 | 180 | 2019-07-05 | 2019-07-12 | 12.07.2019 | 2019-07-12 08:54 | 2019-07-12 09:06 | 2019-07-12 09:55 | 55 | 166.32 | Арм500 ГОСТ 34028-2016 | 155.8 | 1571 | 165 | 6 | 2.1 | 2155 | 8 | 242 | 290 | 130 | 1545 | 1546 | 1545 | 9.166667 | 27.72
30000780 | 180 | 2019-07-05 | 2019-07-12 | 12.07.2019 | 2019-07-12 09:47 | 2019-07-12 09:57 | 2019-07-12 10:47 | 55 | 166.32 | Арм500 ГОСТ 34028-2016 | 160.5 | 1572 | 165 | 6 | 2.1 | 2155 | 8 | 242 | 290 | 130 | 1549 | 1550 | 1551 | 9.166667 | 27.72
30000780 | 180 | 2019-07-05 | 2019-07-12 | 12.07.2019 | 2019-07-12 10:39 | 2019-07-12 10:49 | 2019-07-12 11:39 | 52 | 157.248 | Арм500 ГОСТ 34028-2016 | 160.3 | 1570 | 165 | 6 | 2.1 | 2155 | 8 | 242 | 290 | 130 | 1545 | 1546 | 1544 | 8.666667 | 26.208
30000780 | 180 | 2019-07-05 | 2019-07-12 | 12.07.2019 | 2019-07-12 11:30 | 2019-07-12 11:41 | 2019-07-12 12:32 | 56 | 169.344 | Арм500 ГОСТ 34028-2016 | 169 | 1572 | 165 | 6 | 2.1 | 2155 | 8 | 242 | 290 | 130 | 1549 | 1548 | 1549 | 9.333333 | 28.224
30000780 | 180 | 2019-07-05 | 2019-07-12 | 12.07.2019 | 2019-07-12 12:24 | 2019-07-12 12:35 | 2019-07-12 13:27 | 50 | 151.2 | Арм500 ГОСТ 34028-2016 | 165 | 1574 | 165 | 6 | 2.1 | 2155 | 8 | 242 | 290 | 130 | 1553 | 1555 | 1553 | 8.333333 | 25.2
30000780 | 180 | 2019-07-05 | 2019-07-12 | 12.07.2019 | 2019-07-12 13:19 | 2019-07-12 13:29 | 2019-07-12 14:17 | 50 | 151.2 | Арм500 ГОСТ 34028-2016 | 156.2 | 1574 | 165 | 6 | 2.1 | 2155 | 8 | 242 | 290 | 130 | 1552 | 1552 | 1553 | 8.333333 | 25.2
30000780 | 180 | 2019-07-05 | 2019-07-12 | 12.07.2019 | 2019-07-12 14:08 | 2019-07-12 14:19 | 2019-07-12 15:06 | 52 | 157.248 | Арм500 ГОСТ 34028-2016 | 159 | 1565 | 165 | 6 | 2.1 | 2155 | 8.3 | 242 | 290 | 130 | 1551 | 1549 | 1550 | 8.666667 | 26.208
30000780 | 180 | 2019-07-05 | 2019-07-12 | 12.07.2019 | 2019-07-12 15:00 | 2019-07-12 15:09 | 2019-07-12 15:59 | 55 | 166.32 | Арм500 ГОСТ 34028-2016 | 162.4 | 1570 | 165 | 6 | 2.1 | 2155 | 8.3 | 242 | 290 | 130 | 1547 | 1551 | 1548 | 9.166667 | 27.72
30000780 | 180 | 2019-07-05 | 2019-07-12 | 12.07.2019 | 2019-07-12 15:50 | 2019-07-12 16:00 | 2019-07-12 16:48 | 50 | 151.2 | Арм500 ГОСТ 34028-2016 | 172 | 1568 | 165 | 6 | 2.1 | 2155 | 8.3 | 242 | 290 | 130 | 1550 | 1552 | 1550 | 8.333333 | 25.2
30000780 | 180 | 2019-07-05 | 2019-07-12 | 12.07.2019 | 2019-07-12 16:40 | 2019-07-12 16:50 | 2019-07-12 17:39 | 52 | 157.248 | Арм500 ГОСТ 34028-2016 | 157 | 1564 | 165 | 6 | 2.1 | 2155 | 8.3 | 242 | 290 | 130 | 1549 | 1546 | 1543 | 8.666667 | 26.208
30000780 | 180 | 2019-07-05 | 2019-07-12 | 12.07.2019 | 2019-07-12 17:28 | 2019-07-12 17:41 | 2019-07-12 18:29 | 54 | 163.296 | Арм500 ГОСТ 34028-2016 | 154 | 1565 | 165 | 7 | 2.1 | 2155 | 8 | 260 | 290 | 90 | 1542 | 1543 | 1545 | 9 | 27.216
30000780 | 180 | 2019-07-05 | 2019-07-12 | 12.07.2019 | 2019-07-12 18:20 | 2019-07-12 18:31 | 2019-07-12 19:20 | 53 | 160.272 | Арм500 ГОСТ 34028-2016 | 157 | 1567 | 165 | 7 | 2.1 | 2155 | 8 | 260 | 290 | 90 | 1543 | 1544 | 1545 | 8.833333 | 26.712
30000780 | 180 | 2019-07-05 | 2019-07-12 | 12.07.2019 | 2019-07-12 19:10 | 2019-07-12 19:22 | 2019-07-12 20:11 | 53 | 160.272 | Арм500 ГОСТ 34028-2016 | 173.5 | 1593 | 165 | 7 | 2.1 | 2155 | 8 | 260 | 290 | 90 | 1548 | 1547 | 1545 | 8.833333 | 26.712
30000780 | 180 | 2019-07-05 | 2019-07-12 | 12.07.2019 | 2019-07-12 20:00 | 2019-07-12 20:13 | 2019-07-12 21:09 | 54 | 163.296 | Арм500 ГОСТ 34028-2016 | 156 | 1565 | 165 | 7 | 2.1 | 2155 | 8.3 | 260 | 290 | 90 | 1547 | 1545 | 1544 | 9 | 27.216
30000780 | 180 | 2019-07-05 | 2019-07-12 | 12.07.2019 | 2019-07-12 20:55 | 2019-07-12 21:05 | 2019-07-12 21:53 | 53 | 160.272 | Арм500 ГОСТ 34028-2016 | 159 | 1568 | 165 | 7 | 2.1 | 2155 | 8 | 260 | 290 | 90 | 1546 | 1544 | 1545 | 8.833333 | 26.712
30000780 | 180 | 2019-07-23 | 2019-07-24 | 23.07.2019 | 2019-07-23 02:42 | 2019-07-23 02:52 | 2019-07-23 03:40 | 54 | 163.296 | Арм500 ГОСТ 34028-2016 | 155.4 | 1568 | 165 | 7 | 2.2 | 2155 | 7.8 | 230 | 290 | 100 | 1548 | 1549 | 1550 | 9 | 27.216
30000780 | 180 | 2019-07-23 | 2019-07-24 | 23.07.2019 | 2019-07-23 03:31 | 2019-07-23 03:42 | 2019-07-23 04:28 | 50 | 151.2 | Арм500 ГОСТ 34028-2016 | 143 | 1567 | 165 | 7 | 2.2 | 2155 | 7.8 | 230 | 290 | 100 | 1545 | 1543 | 1544 | 8.333333 | 25.2
30000780 | 180 | 2019-07-23 | 2019-07-24 | 23.07.2019 | 2019-07-23 04:20 | 2019-07-23 04:30 | 2019-07-23 05:16 | 53 | 160.272 | Арм500 ГОСТ 34028-2016 | 149.5 | 1569 | 165 | 7 | 2.2 | 2155 | 7.8 | 230 | 290 | 100 | 1550 | 1551 | 1553 | 8.833333 | 26.712
30000780 | 180 | 2019-07-23 | 2019-07-24 | 23.07.2019 | 2019-07-23 05:10 | 2019-07-23 05:19 | 2019-07-23 06:07 | 55 | 166.32 | Арм500 ГОСТ 34028-2016 | 169 | 1567 | 165 | 7 | 2.1 | 2155 | 8 | 260 | 290 | 90 | 1548 | 1549 | 1547 | 9.166667 | 27.72
30000780 | 180 | 2019-07-23 | 2019-07-24 | 23.07.2019 | 2019-07-23 06:00 | 2019-07-23 06:10 | 2019-07-23 07:04 | 53 | 160.272 | Арм500 ГОСТ 34028-2016 | 163.5 | 1567 | 165 | 7 | 2.1 | 2155 | 8.3 | 260 | 290 | 90 | 1549 | 1548 | 1544 | 8.833333 | 26.712
30000780 | 180 | 2019-07-23 | 2019-07-24 | 23.07.2019 | 2019-07-23 07:00 | 2019-07-23 07:07 | 2019-07-23 07:52 | 51 | 154.224 | Арм500 ГОСТ 34028-2016 | 157 | 1570 | 165 | 7 | 2.1 | 2155 | 8.3 | 260 | 280 | 90 | 1549 | 1548 | 1549 | 8.5 | 25.704
30000780 | 180 | 2019-07-23 | 2019-07-24 | 23.07.2019 | 2019-07-23 07:45 | 2019-07-23 07:54 | 2019-07-23 08:42 | 54 | 163.296 | Арм500 ГОСТ 34028-2016 | 157 | 1569 | 165 | 7 | 2.1 | 2155 | 8.3 | 260 | 290 | 90 | 1554 | 1553 | 1550 | 9 | 27.216
30000780 | 180 | 2019-07-23 | 2019-07-24 | 23.07.2019 | 2019-07-23 08:35 | 2019-07-23 08:44 | 2019-07-23 09:33 | 54 | 163.296 | Арм500 ГОСТ 34028-2016 | 153 | 1570 | 165 | 7 | 2.1 | 2155 | 8.3 | 260 | 280 | 90 | 1554 | 1553 | 1551 | 9 | 27.216
30000780 | 180 | 2019-07-23 | 2019-07-24 | 23.07.2019 | 2019-07-23 09:25 | 2019-07-23 09:35 | 2019-07-23 10:22 | 52 | 157.248 | Арм500 ГОСТ 34028-2016 | 159.5 | 1572 | 165 | 7 | 2.1 | 2155 | 8.3 | 260 | 280 | 90 | 1546 | 1544 | 1543 | 8.666667 | 26.208
30000780 | 180 | 2019-07-23 | 2019-07-24 | 23.07.2019 | 2019-07-23 10:15 | 2019-07-23 10:25 | 2019-07-23 11:08 | 50 | 151.2 | Арм500 ГОСТ 34028-2016 | 157.5 | 1570 | 165 | 7 | 2.1 | 2155 | 8.3 | 260 | 290 | 90 | 1544 | 1546 | 1544 | 8.333333 | 25.2
30000780 | 180 | 2019-07-23 | 2019-07-24 | 23.07.2019 | 2019-07-23 12:55 | 2019-07-23 13:05 | 2019-07-23 13:48 | 51 | 154.224 | Арм500 ГОСТ 34028-2016 | 159.5 | 1583 | 165 | 7 | 2 | 2155 | 8.3 | 260 | 280 | 90 | 1554 | 1552 | 1557 | 8.5 | 25.704
30000780 | 180 | 2019-07-23 | 2019-07-24 | 23.07.2019 | 2019-07-23 13:40 | 2019-07-23 13:50 | 2019-07-23 14:40 | 54 | 163.296 | Арм500 ГОСТ 34028-2016 | 169 | 1569 | 165 | 7 | 2 | 2155 | 8.3 | 260 | 280 | 90 | 1549 | 1545 | 1539 | 9 | 27.216
30000780 | 180 | 2019-07-23 | 2019-07-24 | 23.07.2019 | 2019-07-23 14:30 | 2019-07-23 14:42 | 2019-07-23 15:35 | 56 | 169.344 | Арм500 ГОСТ 34028-2016 | 162 | 1574 | 165 | 7 | 2 | 2155 | 8.3 | 260 | 280 | 90 | 1545 | 1544 | 1543 | 9.333333 | 28.224
30000780 | 180 | 2019-07-23 | 2019-07-24 | 23.07.2019 | 2019-07-23 15:30 | 2019-07-23 15:37 | 2019-07-23 16:28 | 60 | 181.44 | Арм500 ГОСТ 34028-2016 | 158 | 1576 | 165 | 7 | 2 | 2155 | 8.3 | 260 | 280 | 90 | 1550 | 1554 | 1552 | 10 | 30.24
30000780 | 180 | 2019-07-23 | 2019-07-24 | 23.07.2019 | 2019-07-23 16:25 | 2019-07-23 16:34 | 2019-07-23 17:21 | 46 | 139.104 | Арм500 ГОСТ 34028-2016 | 161 | 1570 | 165 | 7 | 2 | 2155 | 8.3 | 260 | 280 | 90 | 1539 | 1534 | 1536 | 7.666667 | 23.184
30000780 | 180 | 2019-07-23 | 2019-07-24 | 23.07.2019 | 2019-07-23 17:15 | 2019-07-23 17:25 | 2019-07-23 18:15 | 53 | 160.272 | Арм500 ГОСТ 34028-2016 | 153 | 1577 | 165 | 7 | 2 | 2155 | 8.3 | 260 | 280 | 90 | 1551 | 1549 | 1552 | 8.833333 | 26.712
30000780 | 180 | 2019-07-23 | 2019-07-24 | 23.07.2019 | 2019-07-23 18:08 | 2019-07-23 18:18 | 2019-07-23 19:07 | 54 | 163.296 | Арм500 ГОСТ 34028-2016 | 165 | 1575 | 170 | 13 | 2.1 | 2155 | 8.5 | 180 | 160 | 100 | 1545 | 1542 | 1543 | 9 | 27.216
30000780 | 180 | 2019-07-23 | 2019-07-24 | 23.07.2019 | 2019-07-23 19:00 | 2019-07-23 19:11 | 2019-07-23 20:05 | 56 | 169.218 | Арм500 ГОСТ 34028-2016 | 167 | 1576 | 165 | 13 | 2.1 | 2155 | 8.5 | 160 | 180 | 100 | 1550 | 1548 | 1548 | 9.333333 | 28.203
30000780 | 180 | 2019-07-23 | 2019-07-24 | 23.07.2019 | 2019-07-23 20:55 | 2019-07-23 21:06 | 2019-07-23 22:01 | 50 | 151.2 | Арм500 ГОСТ 34028-2016 | 159 | 1579 | 170 | 13 | 2.1 | 2155 | 8.3 | 280 | 300 | 100 | 1546 | 1548 | 1549 | 8.333333 | 25.2
30000780 | 180 | 2019-07-23 | 2019-07-24 | 23.07.2019 | 2019-07-23 21:54 | 2019-07-23 22:03 | 2019-07-23 23:00 | 55 | 166.32 | Арм500 ГОСТ 34028-2016 | 158 | 1578 | 170 | 13 | 2.1 | 2155 | 8.2 | 280 | 300 | 100 | 1552 | 1550 | 1549 | 9.166667 | 27.72
30000780 | 180 | 2019-07-23 | 2019-07-24 | 23.07.2019 | 2019-07-23 22:51 | 2019-07-23 23:03 | 2019-07-24 00:03 | 55 | 166.32 | Арм500 ГОСТ 34028-2016 | 170.5 | 1575 | 170 | 13 | 2.1 | 2155 | 8.4 | 280 | 300 | 100 | 1548 | 1543 | 1546 | 9.166667 | 27.72
30000780 | 180 | 2019-07-23 | 2019-07-24 | 23.07.2019 | 2019-07-23 23:55 | 2019-07-24 00:06 | 2019-07-24 01:05 | 57 | 172.368 | Арм500 ГОСТ 34028-2016 | 163.6 | 1574 | 170 | 13 | 2.1 | 2155 | 8.5 | 280 | 300 | 100 | 1539 | 1541 | 1540 | 9.5 | 28.728
30000780 | 180 | 2019-07-23 | 2019-07-24 | 23.07.2019 | 2019-07-24 00:56 | 2019-07-24 01:07 | 2019-07-24 02:09 | 55 | 166.32 | Арм500 ГОСТ 34028-2016 | 160.5 | 1575 | 170 | 13 | 2.1 | 2155 | 8.4 | 280 | 300 | 100 | 1549 | 1547 | 1548 | 9.166667 | 27.72
30000780 | 180 | 2019-07-23 | 2019-07-24 | 24.07.2019 | 2019-07-24 02:01 | 2019-07-24 02:12 | 2019-07-24 03:10 | 55 | 166.32 | Арм500 ГОСТ 34028-2016 | 163.6 | 1574 | 170 | 13 | 2.1 | 2155 | 8.6 | 280 | 300 | 100 | 1547 | 1543 | 1541 | 9.166667 | 27.72
30000780 | 180 | 2019-07-23 | 2019-07-24 | 24.07.2019 | 2019-07-24 03:01 | 2019-07-24 03:13 | 2019-07-24 04:13 | 58 | 175.392 | Арм500 ГОСТ 34028-2016 | 177 | 1576 | 170 | 13 | 2.1 | 2155 | 8.4 | 280 | 300 | 100 | 1543 | 1544 | 1546 | 9.666667 | 29.232
30000780 | 180 | 2019-07-23 | 2019-07-24 | 24.07.2019 | 2019-07-24 04:05 | 2019-07-24 04:16 | 2019-07-24 05:16 | 57 | 172.368 | Арм500 ГОСТ 34028-2016 | 175 | 1576 | 170 | 13 | 2.1 | 2155 | 8.5 | 280 | 300 | 100 | 1545 | 1543 | 1546 | 9.5 | 28.728
30000780 | 180 | 2019-07-23 | 2019-07-24 | 24.07.2019 | 2019-07-24 05:10 | 2019-07-24 05:19 | 2019-07-24 06:21 | 58 | 173.036 | Арм500 ГОСТ 34028-2016 | 161.5 | 1577 | 165 | 7 | 2.1 | 2155 | 8.3 | 260 | 290 | 90 | 1548 | 1544 | 1546 | 9.666667 | 28.83933
30012274 | 180 | 2019-08-21 | 2019-08-30 | 21.08.2019 | 2019-08-21 03:23 | 2019-08-21 03:33 | 2019-08-21 04:33 | 56 | 169.344 | Арм500 ГОСТ 34028-2016 | 167.5 | 1577 | 170 | 7 | 2.1 | 2150 | 8.6 | 270 | 260 | 100 | 1549 | 1546 | 1548 | 9.333333 | 28.224
30012274 | 180 | 2019-08-21 | 2019-08-30 | 21.08.2019 | 2019-08-21 04:26 | 2019-08-21 04:36 | 2019-08-21 05:40 | 59 | 178.373 | Арм500 ГОСТ 34028-2016 | 181.4 | 1582 | 170 | 7 | 2.1 | 2150 | 8.6 | 270 | 260 | 100 | 1553 | 1554 | 1552 | 9.833333 | 29.72883
30012274 | 180 | 2019-08-21 | 2019-08-30 | 21.08.2019 | 2019-08-21 09:15 | 2019-08-21 09:23 | 2019-08-21 10:07 | 52 | 157.248 | 25Г2С ГОСТ 5781-82 | 156.3 | 1580 | 175 | 13 | 2 | 2155 | 9.3 | 180 | 200 | 65 | 1554 | 1550 | 1549 | 8.666667 | 26.208
30012274 | 180 | 2019-08-21 | 2019-08-30 | 21.08.2019 | 2019-08-21 10:00 | 2019-08-21 10:09 | 2019-08-21 11:08 | 56 | 169.344 | 25Г2С ГОСТ 5781-82 | 167.5 | 1563 | 175 | 13 | 1.8 | 2155 | 9.3 | 180 | 200 | 65 | 1534 | 1523 | 1519 | 9.333333 | 28.224
30012274 | 180 | 2019-08-21 | 2019-08-30 | 21.08.2019 | 2019-08-21 11:00 | 2019-08-21 11:10 | 2019-08-21 12:12 | 57 | 172.368 | 25Г2С ГОСТ 5781-82 | 170.5 | 1573 | 175 | 13 | 2.2 | 2155 | 9.3 | 180 | 200 | 65 | 1527 | 1531 | 1526 | 9.5 | 28.728
30012274 | 180 | 2019-08-21 | 2019-08-30 | 21.08.2019 | 2019-08-21 12:00 | 2019-08-21 12:15 | 2019-08-21 13:08 | 55 | 166.32 | 25Г2С ГОСТ 5781-82 | 164.5 | 1574 | 175 | 13 | 2.2 | 2155 | 9.3 | 180 | 200 | 65 | 1535 | 1537 | 1539 | 9.166667 | 27.72
30012274 | 180 | 2019-08-21 | 2019-08-30 | 21.08.2019 | 2019-08-21 13:00 | 2019-08-21 13:10 | 2019-08-21 13:58 | 54 | 163.296 | 25Г2С ГОСТ 5781-82 | 161.2 | 1573 | 175 | 13 | 2.2 | 2155 | 9.3 | 180 | 200 | 65 | 1543 | 1541 | 1540 | 9 | 27.216
30012274 | 180 | 2019-08-21 | 2019-08-30 | 21.08.2019 | 2019-08-21 13:50 | 2019-08-21 14:01 | 2019-08-21 14:49 | 56 | 169.344 | 25Г2С ГОСТ 5781-82 | 164.5 | 1569 | 175 | 13 | 2.2 | 2155 | 9.3 | 180 | 200 | 65 | 1539 | 1532 | 1528 | 9.333333 | 28.224
30012274 | 180 | 2019-08-21 | 2019-08-30 | 21.08.2019 | 2019-08-21 14:40 | 2019-08-21 14:51 | 2019-08-21 15:39 | 54 | 163.296 | 25Г2С ГОСТ 5781-82 | 161.5 | 1563 | 175 | 13 | 2.2 | 2155 | 9.3 | 180 | 200 | 65 | 1526 | 1521 | 1519 | 9 | 27.216
30012274 | 180 | 2019-08-21 | 2019-08-30 | 21.08.2019 | 2019-08-21 15:30 | 2019-08-21 15:41 | 2019-08-21 16:29 | 54 | 163.296 | 25Г2С ГОСТ 5781-82 | 161.5 | 1564 | 175 | 13 | 2.2 | 2155 | 9.3 | 180 | 200 | 65 | 1523 | 1525 | 1522 | 9 | 27.216
30012274 | 180 | 2019-08-21 | 2019-08-30 | 21.08.2019 | 2019-08-21 16:20 | 2019-08-21 16:32 | 2019-08-21 17:21 | 58 | 175.392 | 25Г2С ГОСТ 5781-82 | 173.6 | 1567 | 175 | 13 | 2.2 | 2155 | 9.3 | 180 | 200 | 65 | 1531 | 1535 | 1533 | 9.666667 | 29.232
30012274 | 180 | 2019-08-21 | 2019-08-30 | 21.08.2019 | 2019-08-21 17:10 | 2019-08-21 17:24 | 2019-08-21 18:10 | 52 | 157.248 | 25Г2С ГОСТ 5781-82 | 155.4 | 1567 | 175 | 13 | 2.2 | 2155 | 9.3 | 180 | 200 | 65 | 1537 | 1536 | 1530 | 8.666667 | 26.208
30012274 | 180 | 2019-08-21 | 2019-08-30 | 21.08.2019 | 2019-08-21 18:00 | 2019-08-21 18:13 | 2019-08-21 19:02 | 56 | 169.344 | 25Г2С ГОСТ 5781-82 | 167.5 | 1568 | 175 | 13 | 2.2 | 2155 | 9.3 | 180 | 200 | 65 | 1532 | 1535 | 1531 | 9.333333 | 28.224
30012274 | 180 | 2019-08-21 | 2019-08-30 | 21.08.2019 | 2019-08-21 18:55 | 2019-08-21 19:04 | 2019-08-21 19:52 | 57 | 169.899 | 25Г2С ГОСТ 5781-82 | 172.3 | 1571 | 175 | 13 | 2.2 | 2155 | 9.3 | 180 | 200 | 65 | 1535 | 1534 | 1529 | 9.5 | 28.3165
30012274 | 180 | 2019-08-21 | 2019-08-30 | 22.08.2019 | 2019-08-22 22:45 | 2019-08-22 22:54 | 2019-08-22 23:42 | 51 | 154.224 | Арм500 ГОСТ 34028-2016 | 153.6 | 1595 | 165 | 13 | 2.1 | 2155 | 8.7 | 260 | 280 | 90 | 1561 | 1556 | 1561 | 8.5 | 25.704
30012274 | 180 | 2019-08-21 | 2019-08-30 | 22.08.2019 | 2019-08-22 23:35 | 2019-08-22 23:46 | 2019-08-22 00:34 | 54 | 163.17 | Арм500 ГОСТ 34028-2016 | 161.5 | 1580 | 165 | 13 | 2.1 | 2155 | 8.7 | 260 | 280 | 90 | 1544 | 1540 | 1535 | 9 | 27.195
30012274 | 180 | 2019-08-21 | 2019-08-30 | 22.08.2019 | 2019-08-23 00:25 | 2019-08-23 00:36 | 2019-08-23 01:25 | 52 | 157.248 | Арм500 ГОСТ 34028-2016 | 155.4 | 1595 | 165 | 13 | 2.1 | 2155 | 8.7 | 260 | 280 | 90 | 1544 | 1553 | 1554 | 8.666667 | 26.208
30012274 | 180 | 2019-08-21 | 2019-08-30 | 22.08.2019 | 2019-08-23 01:15 | 2019-08-23 01:27 | 2019-08-23 02:17 | 56 | 169.117 | Арм500 ГОСТ 34028-2016 | 167.8 | 1580 | 165 | 13 | 2.2 | 2155 | 8.7 | 260 | 280 | 90 | 1549 | 1550 | 1551 | 9.333333 | 28.18617
30012274 | 180 | 2019-08-21 | 2019-08-30 | 22.08.2019 | 2019-08-23 02:15 | 2019-08-23 02:25 | 2019-08-23 03:15 | 53 | 160.272 | Арм500 ГОСТ 34028-2016 | 158.6 | 1577 | 165 | 13 | 2.2 | 2155 | 8.7 | 260 | 280 | 90 | 1543 | 1542 | 1543 | 8.833333 | 26.712
30012274 | 180 | 2019-08-21 | 2019-08-30 | 23.08.2019 | 2019-08-23 03:05 | 2019-08-23 03:19 | 2019-08-23 04:09 | 50 | 151.2 | Арм500 ГОСТ 34028-2016 | 149.4 | 1577 | 165 | 13 | 2.2 | 2155 | 8.7 | 260 | 280 | 90 | 1544 | 1547 | 1544 | 8.333333 | 25.2
30012274 | 180 | 2019-08-21 | 2019-08-30 | 23.08.2019 | 2019-08-23 04:00 | 2019-08-23 04:11 | 2019-08-23 05:05 | 55 | 166.32 | Арм500 ГОСТ 34028-2016 | 164.5 | 1576 | 165 | 13 | 2 | 2155 | 8.7 | 260 | 280 | 90 | 1546 | 1547 | 1543 | 9.166667 | 27.72
30012274 | 180 | 2019-08-21 | 2019-08-30 | 23.08.2019 | 2019-08-23 04:55 | 2019-08-23 05:08 | 2019-08-23 05:59 | 55 | 166.32 | Арм500 ГОСТ 34028-2016 | 164.5 | 1578 | 165 | 13 | 2 | 2155 | 8.7 | 260 | 280 | 90 | 1548 | 1546 | 1550 | 9.166667 | 27.72
30012274 | 180 | 2019-08-21 | 2019-08-30 | 23.08.2019 | 2019-08-23 05:50 | 2019-08-23 06:01 | 2019-08-23 06:54 | 54 | 163.296 | Арм500 ГОСТ 34028-2016 | 161.5 | 1585 | 165 | 13 | 1.9 | 2155 | 8.7 | 260 | 280 | 90 | 1547 | 1546 | 1542 | 9 | 27.216
30012274 | 180 | 2019-08-21 | 2019-08-30 | 23.08.2019 | 2019-08-23 06:45 | 2019-08-23 06:58 | 2019-08-23 07:52 | 55 | 165.632 | Арм500 ГОСТ 34028-2016 | 164.5 | 1578 | 165 | 7 | 2.1 | 2155 | 8.3 | 280 | 320 | 100 | 1546 | 1547 | 1549 | 9.166667 | 27.60533
30012274 | 180 | 2019-08-21 | 2019-08-30 | 23.08.2019 | 2019-08-23 07:40 | 2019-08-23 07:53 | 2019-08-23 08:41 | 56 | 169.344 | Арм500 ГОСТ 34028-2016 | 167.5 | 1578 | 165 | 7 | 2.1 | 2155 | 8.3 | 280 | 320 | 100 | 1553 | 1550 | 1549 | 9.333333 | 28.224
30012274 | 180 | 2019-08-21 | 2019-08-30 | 23.08.2019 | 2019-08-23 08:30 | 2019-08-23 08:44 | 2019-08-23 09:29 | 53 | 160.272 | Арм500 ГОСТ 34028-2016 | 158.4 | 1575 | 165 | 7 | 2.1 | 2155 | 8.3 | 280 | 320 | 110 | 1549 | 1548 | 1548 | 8.833333 | 26.712
30012274 | 180 | 2019-08-21 | 2019-08-30 | 23.08.2019 | 2019-08-23 10:10 | 2019-08-23 10:19 | 2019-08-23 11:05 | 55 | 166.32 | Арм500 ГОСТ 34028-2016 | 164.5 | 1571 | 165 | 7 | 2.1 | 2155 | 8.3 | 280 | 320 | 100 | 1541 | 1542 | 1541 | 9.166667 | 27.72
30012274 | 180 | 2019-08-21 | 2019-08-30 | 23.08.2019 | 2019-08-23 10:20 | 2019-08-23 09:31 | 2019-08-23 10:18 | 54 | 163.296 | Арм500 ГОСТ 34028-2016 | 161.5 | 1573 | 165 | 7 | 2.1 | 2155 | 8.3 | 280 | 320 | 100 | 1550 | 1550 | 1549 | 9 | 27.216
30012274 | 180 | 2019-08-21 | 2019-08-30 | 23.08.2019 | 2019-08-23 10:55 | 2019-08-23 11:07 | 2019-08-23 11:51 | 50 | 151.2 | Арм500 ГОСТ 34028-2016 | 149.4 | 1571 | 165 | 7 | 2.1 | 2155 | 8.3 | 280 | 320 | 100 | 1543 | 1546 | 1547 | 8.333333 | 25.2
30012274 | 180 | 2019-08-21 | 2019-08-30 | 23.08.2019 | 2019-08-23 11:45 | 2019-08-23 11:54 | 2019-08-23 12:41 | 58 | 175.392 | Арм500 ГОСТ 34028-2016 | 173.6 | 1571 | 165 | 7 | 2.1 | 2155 | 8.3 | 280 | 320 | 100 | 1548 | 1547 | 1548 | 9.666667 | 29.232
30012274 | 180 | 2019-08-21 | 2019-08-30 | 23.08.2019 | 2019-08-23 12:35 | 2019-08-23 12:43 | 2019-08-23 13:27 | 53 | 160.272 | Арм500 ГОСТ 34028-2016 | 158.4 | 1570 | 165 | 7 | 2.1 | 2155 | 8.3 | 280 | 320 | 100 | 1547 | 1546 | 1548 | 8.833333 | 26.712
30012274 | 180 | 2019-08-21 | 2019-08-30 | 23.08.2019 | 2019-08-23 13:20 | 2019-08-23 13:30 | 2019-08-23 14:14 | 51 | 154.224 | Арм500 ГОСТ 34028-2016 | 152.4 | 1568 | 165 | 7 | 2.1 | 2155 | 8.3 | 280 | 320 | 100 | 1545 | 1541 | 1544 | 8.5 | 25.704
30012274 | 180 | 2019-08-21 | 2019-08-30 | 23.08.2019 | 2019-08-23 14:05 | 2019-08-23 14:16 | 2019-08-23 15:04 | 57 | 172.368 | Арм500 ГОСТ 34028-2016 | 170.6 | 1569 | 165 | 7 | 2.1 | 2155 | 8.3 | 290 | 320 | 110 | 1547 | 1549 | 1548 | 9.5 | 28.728
30012274 | 180 | 2019-08-21 | 2019-08-30 | 23.08.2019 | 2019-08-23 14:53 | 2019-08-23 15:06 | 2019-08-23 15:51 | 55 | 166.32 | Арм500 ГОСТ 34028-2016 | 164.5 | 1569 | 165 | 7 | 2.1 | 2155 | 8.3 | 280 | 320 | 100 | 1545 | 1546 | 1545 | 9.166667 | 27.72
30012274 | 180 | 2019-08-21 | 2019-08-30 | 23.08.2019 | 2019-08-23 15:40 | 2019-08-23 15:53 | 2019-08-23 16:40 | 56 | 169.344 | Арм500 ГОСТ 34028-2016 | 167.5 | 1569 | 165 | 7 | 2.1 | 2155 | 8.3 | 290 | 320 | 110 | 1547 | 1547 | 1546 | 9.333333 | 28.224
30012274 | 180 | 2019-08-21 | 2019-08-30 | 23.08.2019 | 2019-08-23 16:30 | 2019-08-23 16:42 | 2019-08-23 17:30 | 60 | 180.432 | Арм500 ГОСТ 34028-2016 | 178.6 | 1578 | 165 | 7 | 2.1 | 2155 | 8.3 | 280 | 320 | 100 | 1545 | 1538 | 1543 | 10 | 30.072
30012274 | 180 | 2019-08-21 | 2019-08-30 | 24.08.2019 | 2019-08-24 17:35 | 2019-08-24 17:44 | 2019-08-24 18:28 | 50 | 151.024 | Арм500 ГОСТ 34028-2016 | 150.3 | 1587 | 165 | 13 | 2 | 2155 | 8.3 | 280 | 310 | 100 | 1540 | 1537 | 1545 | 8.333333 | 25.17067
30012274 | 180 | 2019-08-21 | 2019-08-30 | 24.08.2019 | 2019-08-24 18:20 | 2019-08-24 18:30 | 2019-08-24 19:19 | 56 | 169.344 | Арм500 ГОСТ 34028-2016 | 167.5 | 1581 | 165 | 13 | 2 | 2155 | 8.3 | 280 | 310 | 100 | 1537 | 1540 | 1540 | 9.333333 | 28.224
30012274 | 180 | 2019-08-21 | 2019-08-30 | 24.08.2019 | 2019-08-24 19:10 | 2019-08-24 19:22 | 2019-08-24 20:11 | 54 | 163.296 | Арм500 ГОСТ 34028-2016 | 161.5 | 1582 | 165 | 13 | 2 | 2155 | 8.3 | 280 | 310 | 100 | 1540 | 1539 | 1540 | 9 | 27.216
30012274 | 180 | 2019-08-21 | 2019-08-30 | 24.08.2019 | 2019-08-24 20:00 | 2019-08-24 20:12 | 2019-08-24 21:02 | 53 | 160.272 | Арм500 ГОСТ 34028-2016 | 158.4 | 1583 | 165 | 13 | 2.1 | 2155 | 8.3 | 280 | 310 | 100 | 1543 | 1546 | 1545 | 8.833333 | 26.712
30012274 | 180 | 2019-08-21 | 2019-08-30 | 24.08.2019 | 2019-08-24 20:50 | 2019-08-24 21:03 | 2019-08-24 21:53 | 55 | 166.32 | Арм500 ГОСТ 34028-2016 | 164.5 | 1579 | 165 | 13 | 2.1 | 2155 | 8.3 | 280 | 310 | 100 | 1544 | 1543 | 1544 | 9.166667 | 27.72
30012274 | 180 | 2019-08-21 | 2019-08-30 | 24.08.2019 | 2019-08-24 21:45 | 2019-08-24 21:56 | 2019-08-24 22:48 | 54 | 163.296 | Арм500 ГОСТ 34028-2016 | 161.5 | 1576 | 165 | 13 | 2 | 2155 | 8.3 | 280 | 310 | 100 | 1543 | 1540 | 1541 | 9 | 27.216
30012274 | 180 | 2019-08-21 | 2019-08-30 | 24.08.2019 | 2019-08-24 22:40 | 2019-08-24 22:50 | 2019-08-24 23:41 | 54 | 163.296 | Арм500 ГОСТ 34028-2016 | 161.5 | 1577 | 165 | 13 | 2 | 2155 | 8.3 | 280 | 310 | 100 | 1540 | 1544 | 1543 | 9 | 27.216
30012274 | 180 | 2019-08-21 | 2019-08-30 | 24.08.2019 | 2019-08-24 23:35 | 2019-08-24 23:44 | 2019-08-25 00:40 | 62 | 187.488 | Арм500 ГОСТ 34028-2016 | 185.6 | 1577 | 165 | 13 | 1.9 | 2155 | 8.3 | 280 | 310 | 100 | 1549 | 1548 | 1549 | 10.33333 | 31.248
30012274 | 180 | 2019-08-21 | 2019-08-30 | 24.08.2019 | 2019-08-25 00:30 | 2019-08-25 00:41 | 2019-08-25 01:20 | 44 | 133.056 | Арм500 ГОСТ 34028-2016 | 131.2 | 1576 | 165 | 13 | 2.25 | 2155 | 8.3 | 280 | 310 | 100 | 1550 | 1549 | 1548 | 7.333333 | 22.176
30012274 | 180 | 2019-08-21 | 2019-08-30 | 24.08.2019 | 2019-08-25 01:10 | 2019-08-25 01:21 | 2019-08-25 02:09 | 55 | 166.32 | Арм500 ГОСТ 34028-2016 | 164.5 | 1572 | 165 | 13 | 2.25 | 2155 | 8.3 | 280 | 310 | 100 | 1550 | 1547 | 1545 | 9.166667 | 27.72
30012274 | 180 | 2019-08-21 | 2019-08-30 | 24.08.2019 | 2019-08-25 02:00 | 2019-08-25 02:11 | 2019-08-25 03:00 | 56 | 169.344 | Арм500 ГОСТ 34028-2016 | 167.5 | 1571 | 165 | 13 | 2.2 | 2155 | 8.3 | 280 | 310 | 100 | 1542 | 1543 | 1542 | 9.333333 | 28.224
30012274 | 180 | 2019-08-21 | 2019-08-30 | 25.08.2019 | 2019-08-25 02:50 | 2019-08-25 03:02 | 2019-08-25 03:51 | 58 | 175.392 | Арм500 ГОСТ 34028-2016 | 173.6 | 1570 | 165 | 13 | 2.2 | 2155 | 8.3 | 280 | 310 | 100 | 1546 | 1543 | 1546 | 9.666667 | 29.232
30012274 | 180 | 2019-08-21 | 2019-08-30 | 25.08.2019 | 2019-08-25 03:50 | 2019-08-25 03:53 | 2019-08-25 04:53 | 56 | 169.042 | Арм500 ГОСТ 34028-2016 | 168.2 | 1570 | 165 | 13 | 2.2 | 2155 | 8.3 | 280 | 310 | 100 | 1548 | 1543 | 1546 | 9.333333 | 28.17367
30012274 | 180 | 2019-08-21 | 2019-08-30 | 25.08.2019 | 2019-08-25 04:53 | 2019-08-25 04:55 | 2019-08-25 05:50 | 53 | 160.272 | Арм500 ГОСТ 34028-2016 | 158.8 | 1576 | 165 | 13 | 2.2 | 2155 | 8.3 | 280 | 310 | 100 | 1540 | 1548 | 1547 | 8.833333 | 26.712
30012274 | 180 | 2019-08-21 | 2019-08-30 | 25.08.2019 | 2019-08-25 05:45 | 2019-08-25 05:52 | 2019-08-25 06:36 | 53 | 160.272 | Арм500 ГОСТ 34028-2016 | 158.4 | 1569 | 165 | 13 | 2.2 | 2155 | 8.3 | 280 | 310 | 100 | 1546 | 1544 | 1541 | 8.833333 | 26.712
30012274 | 180 | 2019-08-21 | 2019-08-30 | 25.08.2019 | 2019-08-25 06:30 | 2019-08-25 06:40 | 2019-08-25 07:27 | 57 | 172.368 | Арм500 ГОСТ 34028-2016 | 170.6 | 1570 | 180 | 7 | 2.2 | 2150 | 8.5 | 260 | 280 | 90 | 1540 | 1540 | 1542 | 9.5 | 28.728
30012274 | 180 | 2019-08-21 | 2019-08-30 | 25.08.2019 | 2019-08-25 07:20 | 2019-08-25 07:30 | 2019-08-25 08:15 | 55 | 166.32 | Арм500 ГОСТ 34028-2016 | 164.5 | 1570 | 180 | 7 | 2.2 | 2150 | 8.5 | 260 | 280 | 90 | 1547 | 1548 | 1545 | 9.166667 | 27.72
30012274 | 180 | 2019-08-21 | 2019-08-30 | 25.08.2019 | 2019-08-25 08:08 | 2019-08-25 08:18 | 2019-08-25 09:06 | 55 | 166.32 | Арм500 ГОСТ 34028-2016 | 164.5 | 1571 | 180 | 7 | 2.2 | 2150 | 8.5 | 260 | 280 | 90 | 1546 | 1547 | 1545 | 9.166667 | 27.72
30012274 | 180 | 2019-08-21 | 2019-08-30 | 25.08.2019 | 2019-08-25 09:00 | 2019-08-25 09:10 | 2019-08-25 09:54 | 54 | 163.296 | Арм500 ГОСТ 34028-2016 | 161.5 | 1572 | 180 | 7 | 2.2 | 2150 | 8.5 | 260 | 280 | 90 | 1549 | 1548 | 1551 | 9 | 27.216
30012274 | 180 | 2019-08-21 | 2019-08-30 | 25.08.2019 | 2019-08-25 09:48 | 2019-08-25 09:58 | 2019-08-25 10:43 | 54 | 163.296 | Арм500 ГОСТ 34028-2016 | 161.5 | 1572 | 180 | 7 | 2.2 | 2150 | 8.5 | 260 | 280 | 90 | 1548 | 1545 | 1548 | 9 | 27.216
30012274 | 180 | 2019-08-21 | 2019-08-30 | 25.08.2019 | 2019-08-25 10:36 | 2019-08-25 10:46 | 2019-08-25 11:34 | 55 | 166.32 | Арм500 ГОСТ 34028-2016 | 164.5 | 1570 | 180 | 7 | 2.2 | 2150 | 8.5 | 260 | 280 | 90 | 1549 | 1548 | 1546 | 9.166667 | 27.72
30012274 | 180 | 2019-08-21 | 2019-08-30 | 25.08.2019 | 2019-08-25 11:22 | 2019-08-25 11:36 | 2019-08-25 12:23 | 55 | 166.32 | Арм500 ГОСТ 34028-2016 | 164.5 | 1572 | 180 | 7 | 2.2 | 2150 | 8.5 | 260 | 280 | 90 | 1544 | 1543 | 1542 | 9.166667 | 27.72
30012274 | 180 | 2019-08-21 | 2019-08-30 | 25.08.2019 | 2019-08-25 12:16 | 2019-08-25 12:26 | 2019-08-25 13:12 | 54 | 163.296 | Арм500 ГОСТ 34028-2016 | 161.5 | 1571 | 180 | 7 | 2.2 | 2150 | 8.5 | 260 | 280 | 90 | 1543 | 1546 | 1543 | 9 | 27.216
30012274 | 180 | 2019-08-21 | 2019-08-30 | 25.08.2019 | 2019-08-25 13:06 | 2019-08-25 13:16 | 2019-08-25 14:00 | 53 | 160.272 | Арм500 ГОСТ 34028-2016 | 158.5 | 1570 | 180 | 7 | 2.2 | 2150 | 8.5 | 260 | 280 | 90 | 1542 | 1541 | 1543 | 8.833333 | 26.712
30012274 | 180 | 2019-08-21 | 2019-08-30 | 25.08.2019 | 2019-08-25 13:52 | 2019-08-25 14:02 | 2019-08-25 14:51 | 55 | 166.32 | Арм500 ГОСТ 34028-2016 | 164.5 | 1572 | 180 | 7 | 2.2 | 2150 | 8.5 | 260 | 280 | 90 | 1549 | 1551 | 1553 | 9.166667 | 27.72
30012274 | 180 | 2019-08-21 | 2019-08-30 | 25.08.2019 | 2019-08-25 14:43 | 2019-08-25 14:53 | 2019-08-25 15:42 | 54 | 163.296 | Арм500 ГОСТ 34028-2016 | 164.5 | 1571 | 180 | 7 | 2.2 | 2150 | 8.5 | 260 | 280 | 90 | 1544 | 1542 | 1540 | 9 | 27.216
30012274 | 180 | 2019-08-21 | 2019-08-30 | 25.08.2019 | 2019-08-25 15:34 | 2019-08-25 15:44 | 2019-08-25 16:30 | 56 | 169.344 | Арм500 ГОСТ 34028-2016 | 167.5 | 1571 | 180 | 7 | 2.2 | 2150 | 8.5 | 260 | 280 | 90 | 1545 | 1546 | 1544 | 9.333333 | 28.224
30012274 | 180 | 2019-08-21 | 2019-08-30 | 25.08.2019 | 2019-08-25 16:23 | 2019-08-25 16:33 | 2019-08-25 17:19 | 54 | 163.296 | Арм500 ГОСТ 34028-2016 | 161.5 | 1569 | 180 | 7 | 2.2 | 2150 | 8.5 | 260 | 280 | 90 | 1543 | 1544 | 1542 | 9 | 27.216
30012274 | 180 | 2019-08-21 | 2019-08-30 | 25.08.2019 | 2019-08-25 17:11 | 2019-08-25 17:21 | 2019-08-25 18:08 | 55 | 166.32 | Арм500 ГОСТ 34028-2016 | 164.5 | 1570 | 180 | 7 | 2.2 | 2150 | 8.5 | 260 | 280 | 90 | 1546 | 1548 | 1547 | 9.166667 | 27.72
30012274 | 180 | 2019-08-21 | 2019-08-30 | 25.08.2019 | 2019-08-25 18:00 | 2019-08-25 18:11 | 2019-08-25 18:56 | 54 | 163.296 | Арм500 ГОСТ 34028-2016 | 161.5 | 1571 | 180 | 7 | 2.2 | 2150 | 8.5 | 260 | 280 | 90 | 1542 | 1543 | 1541 | 9 | 27.216
30012274 | 180 | 2019-08-21 | 2019-08-30 | 25.08.2019 | 2019-08-25 18:50 | 2019-08-25 18:59 | 2019-08-25 19:45 | 57 | 172.368 | Арм500 ГОСТ 34028-2016 | 170.5 | 1573 | 170 | 7 | 2.1 | 2150 | 8.5 | 260 | 280 | 100 | 1539 | 1543 | 1542 | 9.5 | 28.728
30012274 | 180 | 2019-08-21 | 2019-08-30 | 25.08.2019 | 2019-08-25 19:35 | 2019-08-25 19:48 | 2019-08-25 20:35 | 56 | 169.344 | Арм500 ГОСТ 34028-2016 | 167.5 | 1570 | 170 | 7 | 2.1 | 2150 | 8.5 | 280 | 310 | 100 | 1543 | 1545 | 1545 | 9.333333 | 28.224
30012274 | 180 | 2019-08-21 | 2019-08-30 | 25.08.2019 | 2019-08-25 20:25 | 2019-08-25 20:37 | 2019-08-25 21:24 | 55 | 166.32 | Арм500 ГОСТ 34028-2016 | 164.5 | 1570 | 170 | 7 | 2.1 | 2150 | 8.5 | 280 | 310 | 100 | 1545 | 1547 | 1548 | 9.166667 | 27.72
30012274 | 180 | 2019-08-21 | 2019-08-30 | 25.08.2019 | 2019-08-25 21:15 | 2019-08-25 21:26 | 2019-08-25 21:11 | 53 | 160.272 | Арм500 ГОСТ 34028-2016 | 158.5 | 1569 | 165 | 7 | 2.1 | 2155 | 8.3 | 280 | 310 | 90 | 1546 | 1547 | 1545 | 8.833333 | 26.712
30012274 | 180 | 2019-08-21 | 2019-08-30 | 25.08.2019 | 2019-08-25 22:05 | 2019-08-25 22:14 | 2019-08-25 23:01 | 53 | 160.272 | Арм500 ГОСТ 34028-2016 | 158.5 | 1570 | 165 | 7 | 2.1 | 2155 | 8.3 | 290 | 320 | 100 | 1544 | 1544 | 1543 | 8.833333 | 26.712
30012274 | 180 | 2019-08-21 | 2019-08-30 | 25.08.2019 | 2019-08-25 22:50 | 2019-08-25 23:03 | 2019-08-25 23:48 | 51 | 154.224 | Арм500 ГОСТ 34028-2016 | 152.4 | 1570 | 165 | 7 | 2.1 | 2155 | 8.3 | 290 | 320 | 100 | 1542 | 1543 | 1544 | 8.5 | 25.704
30012274 | 180 | 2019-08-21 | 2019-08-30 | 25.08.2019 | 2019-08-25 23:40 | 2019-08-25 23:50 | 2019-08-26 00:37 | 54 | 163.296 | Арм500 ГОСТ 34028-2016 | 161.5 | 1569 | 165 | 7 | 2.1 | 2155 | 8.3 | 290 | 320 | 100 | 1545 | 1543 | 1546 | 9 | 27.216
30012274 | 180 | 2019-08-21 | 2019-08-30 | 25.08.2019 | 2019-08-26 00:30 | 2019-08-26 00:40 | 2019-08-26 01:24 | 52 | 157.248 | Арм500 ГОСТ 34028-2016 | 155.4 | 1571 | 165 | 7 | 2.1 | 2155 | 8.3 | 290 | 310 | 100 | 1544 | 1545 | 1547 | 8.666667 | 26.208
30012274 | 180 | 2019-08-21 | 2019-08-30 | 25.08.2019 | 2019-08-26 01:15 | 2019-08-26 01:26 | 2019-08-26 02:12 | 51 | 154.224 | Арм500 ГОСТ 34028-2016 | 152.4 | 1571 | 165 | 7 | 2.1 | 2155 | 8.3 | 290 | 320 | 100 | 1543 | 1544 | 1543 | 8.5 | 25.704
30012274 | 180 | 2019-08-21 | 2019-08-30 | 26.08.2019 | 2019-08-26 02:05 | 2019-08-26 02:14 | 2019-08-26 03:04 | 59 | 177.89 | Арм500 ГОСТ 34028-2016 | 176.1 | 1571 | 165 | 7 | 2.1 | 2155 | 8.3 | 290 | 320 | 100 | 1536 | 1535 | 1537 | 9.833333 | 29.64833
30012274 | 180 | 2019-08-21 | 2019-08-30 | 27.08.2019 | 2019-08-27 14:15 | 2019-08-27 14:28 | 2019-08-27 15:11 | 48 | 145.152 | Арм500 ГОСТ 34028-2016 | 144.3 | 1588 | 165 | 13 | 2.1 | 2155 | 8.3 | 260 | 290 | 95 | 1558 | 1557 | 1559 | 8 | 24.192
30012274 | 180 | 2019-08-21 | 2019-08-30 | 27.08.2019 | 2019-08-27 15:06 | 2019-08-27 15:13 | 2019-08-27 16:02 | 52 | 157.248 | Арм500 ГОСТ 34028-2016 | 155.4 | 1580 | 165 | 13 | 2.1 | 2155 | 8.3 | 260 | 290 | 90 | 1548 | 1550 | 1549 | 8.666667 | 26.208
30012274 | 180 | 2019-08-21 | 2019-08-30 | 27.08.2019 | 2019-08-27 15:54 | 2019-08-27 16:04 | 2019-08-27 16:49 | 52 | 157.248 | Арм500 ГОСТ 34028-2016 | 155.4 | 1579 | 180 | 7 | 2.2 | 2150 | 8.5 | 260 | 280 | 100 | 1548 | 1542 | 1546 | 8.666667 | 26.208
30012274 | 180 | 2019-08-21 | 2019-08-30 | 27.08.2019 | 2019-08-27 16:42 | 2019-08-27 16:52 | 2019-08-27 17:37 | 51 | 154.224 | Арм500 ГОСТ 34028-2016 | 152.4 | 1579 | 180 | 7 | 2.2 | 2150 | 8.5 | 260 | 280 | 100 | 1551 | 1550 | 1555 | 8.5 | 25.704
30012274 | 180 | 2019-08-21 | 2019-08-30 | 27.08.2019 | 2019-08-27 17:27 | 2019-08-27 17:39 | 2019-08-27 18:22 | 51 | 154.224 | Арм500 ГОСТ 34028-2016 | 152.4 | 1580 | 165 | 13 | 2.1 | 2155 | 8.3 | 260 | 290 | 95 | 1556 | 1555 | 1552 | 8.5 | 25.704
30012274 | 180 | 2019-08-21 | 2019-08-30 | 27.08.2019 | 2019-08-27 18:19 | 2019-08-27 18:25 | 2019-08-27 19:13 | 56 | 169.344 | Арм500 ГОСТ 34028-2016 | 167.5 | 1570 | 175 | 13 | 2.2 | 2155 | 8.5 | 270 | 290 | 95 | 1550 | 1547 | 1546 | 9.333333 | 28.224
30012274 | 180 | 2019-08-21 | 2019-08-30 | 27.08.2019 | 2019-08-27 19:05 | 2019-08-27 19:15 | 2019-08-27 20:01 | 54 | 163.296 | Арм500 ГОСТ 34028-2016 | 161.5 | 1567 | 180 | 7 | 2.2 | 2150 | 8.5 | 260 | 280 | 100 | 1544 | 1543 | 1544 | 9 | 27.216
30012274 | 180 | 2019-08-21 | 2019-08-30 | 27.08.2019 | 2019-08-27 19:53 | 2019-08-27 20:03 | 2019-08-27 20:49 | 53 | 160.272 | Арм500 ГОСТ 34028-2016 | 158.5 | 1570 | 180 | 7 | 2.2 | 2150 | 8.5 | 260 | 280 | 100 | 1546 | 1545 | 1546 | 8.833333 | 26.712
30012274 | 180 | 2019-08-21 | 2019-08-30 | 27.08.2019 | 2019-08-27 20:42 | 2019-08-27 20:52 | 2019-08-27 21:36 | 52 | 157.248 | Арм500 ГОСТ 34028-2016 | 155.4 | 1571 | 180 | 7 | 2.2 | 2150 | 8.5 | 260 | 280 | 100 | 1543 | 1541 | 1543 | 8.666667 | 26.208
30012274 | 180 | 2019-08-21 | 2019-08-30 | 27.08.2019 | 2019-08-27 21:28 | 2019-08-27 21:38 | 2019-08-27 22:23 | 54 | 163.296 | Арм500 ГОСТ 34028-2016 | 161.5 | 1571 | 180 | 7 | 2.2 | 2150 | 8.5 | 260 | 280 | 100 | 1546 | 1545 | 1546 | 9 | 27.216
30012274 | 180 | 2019-08-21 | 2019-08-30 | 27.08.2019 | 2019-08-27 22:15 | 2019-08-27 22:25 | 2019-08-27 23:12 | 56 | 169.344 | Арм500 ГОСТ 34028-2016 | 167.5 | 1570 | 180 | 7 | 2.2 | 2150 | 8.5 | 260 | 280 | 100 | 1548 | 1547 | 1546 | 9.333333 | 28.224
30012274 | 180 | 2019-08-21 | 2019-08-30 | 27.08.2019 | 2019-08-27 23:04 | 2019-08-27 23:14 | 2019-08-27 23:57 | 51 | 154.224 | Арм500 ГОСТ 34028-2016 | 152.4 | 1578 | 180 | 7 | 2.2 | 2150 | 8.5 | 260 | 280 | 100 | 1543 | 1542 | 1541 | 8.5 | 25.704
30012274 | 180 | 2019-08-21 | 2019-08-30 | 27.08.2019 | 2019-08-27 23:50 | 2019-08-28 | 2019-08-28 00:40 | 56 | 169.344 | Арм500 ГОСТ 34028-2016 | 167.5 | 1594 | 180 | 7 | 2.2 | 2150 | 8.5 | 260 | 280 | 100 | 1548 | 1546 | 1547 | 9.333333 | 28.224
30012274 | 180 | 2019-08-21 | 2019-08-30 | 27.08.2019 | 2019-08-28 00:38 | 2019-08-28 00:48 | 2019-08-28 01:32 | 52 | 157.248 | Арм500 ГОСТ 34028-2016 | 155.4 | 1569 | 180 | 7 | 2.2 | 2150 | 8.5 | 260 | 280 | 100 | 1545 | 1546 | 1545 | 8.666667 | 26.208
30012274 | 180 | 2019-08-21 | 2019-08-30 | 27.08.2019 | 2019-08-28 01:25 | 2019-08-28 01:35 | 2019-08-28 02:17 | 51 | 154.224 | Арм500 ГОСТ 34028-2016 | 152.4 | 1570 | 180 | 7 | 2.2 | 2150 | 8.5 | 260 | 280 | 100 | 1544 | 1543 | 1545 | 8.5 | 25.704
30012274 | 180 | 2019-08-21 | 2019-08-30 | 28.08.2019 | 2019-08-28 02:10 | 2019-08-28 02:20 | 2019-08-28 03:05 | 56 | 169.344 | Арм500 ГОСТ 34028-2016 | 167.5 | 1571 | 180 | 7 | 2.2 | 2150 | 8.5 | 260 | 280 | 100 | 1544 | 1538 | 1538 | 9.333333 | 28.224
30012274 | 180 | 2019-08-21 | 2019-08-30 | 28.08.2019 | 2019-08-28 03:00 | 2019-08-28 03:10 | 2019-08-28 03:54 | 56 | 169.344 | Арм500 ГОСТ 34028-2016 | 167.5 | 1572 | 180 | 7 | 2.2 | 2150 | 8.5 | 260 | 280 | 100 | 1545 | 1546 | 1543 | 9.333333 | 28.224
30012274 | 180 | 2019-08-21 | 2019-08-30 | 28.08.2019 | 2019-08-28 03:46 | 2019-08-28 03:56 | 2019-08-28 04:43 | 54 | 163.296 | Арм500 ГОСТ 34028-2016 | 161.5 | 1571 | 180 | 7 | 2.2 | 2150 | 8.5 | 260 | 280 | 100 | 1548 | 1543 | 1542 | 9 | 27.216
30012274 | 180 | 2019-08-21 | 2019-08-30 | 28.08.2019 | 2019-08-28 04:35 | 2019-08-28 04:45 | 2019-08-28 05:26 | 50 | 151.2 | Арм500 ГОСТ 34028-2016 | 149.4 | 1571 | 180 | 7 | 2.2 | 2150 | 8.7 | 260 | 280 | 100 | 1548 | 1545 | 1547 | 8.333333 | 25.2
30012274 | 180 | 2019-08-21 | 2019-08-30 | 28.08.2019 | 2019-08-28 05:20 | 2019-08-28 05:28 | 2019-08-28 06:16 | 57 | 172.368 | Арм500 ГОСТ 34028-2016 | 170.6 | 1570 | 185 | 13 | 2.2 | 2150 | 8.5 | 280 | 320 | 110 | 1546 | 1543 | 1540 | 9.5 | 28.728
30012274 | 180 | 2019-08-21 | 2019-08-30 | 28.08.2019 | 2019-08-28 06:10 | 2019-08-28 06:18 | 2019-08-28 07:01 | 52 | 157.248 | Арм500 ГОСТ 34028-2016 | 155.4 | 1571 | 185 | 13 | 2.3 | 2150 | 8.5 | 290 | 330 | 110 | 1541 | 1544 | 1546 | 8.666667 | 26.208
30012274 | 180 | 2019-08-21 | 2019-08-30 | 28.08.2019 | 2019-08-28 06:55 | 2019-08-28 07:05 | 2019-08-28 07:51 | 57 | 172.368 | Арм500 ГОСТ 34028-2016 | 170.6 | 1571 | 185 | 13 | 2.3 | 2150 | 8.5 | 290 | 320 | 110 | 1550 | 1549 | 1545 | 9.5 | 28.728
30012274 | 180 | 2019-08-21 | 2019-08-30 | 28.08.2019 | 2019-08-28 07:45 | 2019-08-28 07:53 | 2019-08-28 08:40 | 54 | 163.296 | Арм500 ГОСТ 34028-2016 | 161.5 | 1569 | 185 | 13 | 2.3 | 2150 | 8.5 | 290 | 320 | 110 | 1546 | 1543 | 1541 | 9 | 27.216
30012274 | 180 | 2019-08-21 | 2019-08-30 | 28.08.2019 | 2019-08-28 08:30 | 2019-08-28 08:41 | 2019-08-28 09:28 | 56 | 169.344 | Арм500 ГОСТ 34028-2016 | 167.5 | 1572 | 185 | 13 | 2.3 | 2150 | 8.5 | 290 | 320 | 110 | 1546 | 1545 | 1546 | 9.333333 | 28.224
30012274 | 180 | 2019-08-21 | 2019-08-30 | 28.08.2019 | 2019-08-28 09:20 | 2019-08-28 09:30 | 2019-08-28 10:13 | 50 | 151.2 | Арм500 ГОСТ 34028-2016 | 149.4 | 1571 | 185 | 13 | 2.3 | 2150 | 8.5 | 290 | 320 | 110 | 1547 | 1545 | 1546 | 8.333333 | 25.2
30012274 | 180 | 2019-08-21 | 2019-08-30 | 28.08.2019 | 2019-08-28 10:05 | 2019-08-28 10:15 | 2019-08-28 10:59 | 54 | 163.296 | Арм500 ГОСТ 34028-2016 | 161.5 | 1570 | 185 | 13 | 2.3 | 2150 | 8.5 | 290 | 320 | 110 | 1548 | 1547 | 1546 | 9 | 27.216
30012274 | 180 | 2019-08-21 | 2019-08-30 | 28.08.2019 | 2019-08-28 10:52 | 2019-08-28 11:01 | 2019-08-28 11:45 | 52 | 157.248 | Арм500 ГОСТ 34028-2016 | 155.4 | 1568 | 185 | 13 | 2.3 | 2150 | 8.5 | 290 | 320 | 110 | 1545 | 1544 | 1542 | 8.666667 | 26.208
30012274 | 180 | 2019-08-21 | 2019-08-30 | 28.08.2019 | 2019-08-28 11:35 | 2019-08-28 11:47 | 2019-08-28 12:30 | 54 | 163.296 | Арм500 ГОСТ 34028-2016 | 161.5 | 1568 | 170 | 7 | 2.2 | 1850 | 8.5 | 290 | 320 | 100 | 1544 | 1543 | 1542 | 9 | 27.216
30012274 | 180 | 2019-08-21 | 2019-08-30 | 28.08.2019 | 2019-08-28 12:20 | 2019-08-28 12:32 | 2019-08-28 13:15 | 51 | 154.224 | Арм500 ГОСТ 34028-2016 | 152.2 | 1569 | 170 | 7 | 2.2 | 1850 | 8.5 | 290 | 320 | 100 | 1545 | 1544 | 1542 | 8.5 | 25.704
30012274 | 180 | 2019-08-21 | 2019-08-30 | 28.08.2019 | 2019-08-28 13:05 | 2019-08-28 13:16 | 2019-08-28 14:02 | 53 | 160.272 | Арм500 ГОСТ 34028-2016 | 158.5 | 1569 | 185 | 13 | 2.3 | 2150 | 8.5 | 290 | 320 | 110 | 1545 | 1544 | 1542 | 8.833333 | 26.712
30012274 | 180 | 2019-08-21 | 2019-08-30 | 28.08.2019 | 2019-08-28 13:55 | 2019-08-28 14:05 | 2019-08-28 14:47 | 55 | 166.32 | Арм500 ГОСТ 34028-2016 | 164.5 | 1567 | 170 | 7 | 2.2 | 1850 | 8.5 | 290 | 320 | 100 | 1543 | 1539 | 1542 | 9.166667 | 27.72
30012274 | 180 | 2019-08-21 | 2019-08-30 | 28.08.2019 | 2019-08-28 14:40 | 2019-08-28 14:50 | 2019-08-28 15:36 | 54 | 163.296 | Арм500 ГОСТ 34028-2016 | 161.5 | 1568 | 170 | 7 | 2.2 | 1850 | 8.5 | 290 | 320 | 100 | 1546 | 1545 | 1547 | 9 | 27.216
30012274 | 180 | 2019-08-21 | 2019-08-30 | 28.08.2019 | 2019-08-28 15:30 | 2019-08-28 15:40 | 2019-08-28 16:24 | 52 | 157.248 | Арм500 ГОСТ 34028-2016 | 155.4 | 1569 | 185 | 13 | 2.3 | 2150 | 8.5 | 290 | 320 | 110 | 1544 | 1545 | 1545 | 8.666667 | 26.208
30012274 | 180 | 2019-08-21 | 2019-08-30 | 28.08.2019 | 2019-08-28 16:17 | 2019-08-28 16:26 | 2019-08-28 17:06 | 50 | 151.2 | Арм500 ГОСТ 34028-2016 | 149.4 | 1568 | 185 | 13 | 2.3 | 2150 | 8.5 | 290 | 320 | 110 | 1544 | 1545 | 1545 | 8.333333 | 25.2
30012274 | 180 | 2019-08-21 | 2019-08-30 | 28.08.2019 | 2019-08-28 17:00 | 2019-08-28 17:10 | 2019-08-28 17:57 | 56 | 169.344 | Арм500 ГОСТ 34028-2016 | 167.5 | 1569 | 185 | 13 | 2.3 | 2150 | 8.5 | 290 | 320 | 110 | 1545 | 1544 | 1543 | 9.333333 | 28.224
30012274 | 180 | 2019-08-21 | 2019-08-30 | 28.08.2019 | 2019-08-28 17:50 | 2019-08-28 18:00 | 2019-08-28 18:42 | 50 | 151.2 | Арм500 ГОСТ 34028-2016 | 149.4 | 1570 | 185 | 13 | 2.3 | 2150 | 8.5 | 290 | 320 | 110 | 1537 | 1536 | 1535 | 8.333333 | 25.2
30012274 | 180 | 2019-08-21 | 2019-08-30 | 28.08.2019 | 2019-08-28 18:35 | 2019-08-28 18:45 | 2019-08-28 19:30 | 51 | 154.224 | Арм500 ГОСТ 34028-2016 | 152.4 | 1572 | 175 | 13 | 2.2 | 2150 | 8.5 | 290 | 310 | 105 | 1545 | 1549 | 1548 | 8.5 | 25.704
30012274 | 180 | 2019-08-21 | 2019-08-30 | 28.08.2019 | 2019-08-28 19:25 | 2019-08-28 19:32 | 2019-08-28 20:18 | 55 | 166.32 | Арм500 ГОСТ 34028-2016 | 164.5 | 1570 | 180 | 13 | 2.2 | 2150 | 8.5 | 290 | 310 | 105 | 1546 | 1545 | 1544 | 9.166667 | 27.72
30012274 | 180 | 2019-08-21 | 2019-08-30 | 28.08.2019 | 2019-08-28 20:12 | 2019-08-28 20:23 | 2019-08-28 21:06 | 53 | 160.272 | Арм500 ГОСТ 34028-2016 | 158.5 | 1569 | 185 | 13 | 2.3 | 2150 | 8.5 | 290 | 310 | 105 | 1543 | 1544 | 1539 | 8.833333 | 26.712
30012274 | 180 | 2019-08-21 | 2019-08-30 | 28.08.2019 | 2019-08-28 21:00 | 2019-08-28 21:09 | 2019-08-28 21:52 | 53 | 160.247 | Арм500 ГОСТ 34028-2016 | 162.9 | 1573 | 185 | 13 | 2.3 | 1850 | 8.5 | 290 | 310 | 105 | 1543 | 1541 | 1543 | 8.833333 | 26.70783
30012274 | 180 | 2019-08-21 | 2019-08-30 | 29.08.2019 | 2019-08-29 08:30 | 2019-08-29 08:37 | 2019-08-29 09:17 | 48 | 145.152 | 25Г2С ГОСТ 5781-82 | 143.4 | 1576 | 165 | 7 | 2.1 | 2155 | 8.3 | 200 | 220 | 80 | 1545 | 1543 | 1540 | 8 | 24.192
30012274 | 180 | 2019-08-21 | 2019-08-30 | 29.08.2019 | 2019-08-29 09:10 | 2019-08-29 09:18 | 2019-08-29 10:01 | 53 | 160.272 | 25Г2С ГОСТ 5781-82 | 158.5 | 1564 | 165 | 7 | 2.1 | 2155 | 8.3 | 200 | 220 | 80 | 1540 | 1538 | 1537 | 8.833333 | 26.712
30012274 | 180 | 2019-08-21 | 2019-08-30 | 29.08.2019 | 2019-08-29 09:55 | 2019-08-29 10:03 | 2019-08-29 10:47 | 54 | 163.296 | 25Г2С ГОСТ 5781-82 | 161.5 | 1566 | 165 | 7 | 2.1 | 2155 | 8.3 | 200 | 220 | 90 | 1534 | 1533 | 1530 | 9 | 27.216
30012274 | 180 | 2019-08-21 | 2019-08-30 | 29.08.2019 | 2019-08-29 10:39 | 2019-08-29 10:50 | 2019-08-29 11:35 | 51 | 154.224 | 25Г2С ГОСТ 5781-82 | 152.4 | 1567 | 165 | 7 | 2.1 | 2155 | 8.3 | 200 | 220 | 80 | 1532 | 1534 | 1531 | 8.5 | 25.704
30012274 | 180 | 2019-08-21 | 2019-08-30 | 29.08.2019 | 2019-08-29 11:30 | 2019-08-29 11:37 | 2019-08-29 12:25 | 54 | 163.296 | 25Г2С ГОСТ 5781-82 | 161.5 | 1566 | 165 | 7 | 2.1 | 2155 | 8.3 | 200 | 220 | 100 | 1542 | 1538 | 1535 | 9 | 27.216
30012274 | 180 | 2019-08-21 | 2019-08-30 | 29.08.2019 | 2019-08-29 12:20 | 2019-08-29 12:27 | 2019-08-29 13:12 | 52 | 157.248 | 25Г2С ГОСТ 5781-82 | 155.4 | 1563 | 165 | 7 | 2.1 | 2155 | 8.3 | 200 | 220 | 90 | 1530 | 1530 | 1527 | 8.666667 | 26.208
30012274 | 180 | 2019-08-21 | 2019-08-30 | 29.08.2019 | 2019-08-29 13:05 | 2019-08-29 13:14 | 2019-08-29 14:08 | 58 | 175.165 | 25Г2С ГОСТ 5781-82 | 173.9 | 1569 | 165 | 7 | 2.1 | 2155 | 8.3 | 200 | 220 | 90 | 1532 | 1534 | 1528 | 9.666667 | 29.19417
30012274 | 180 | 2019-08-21 | 2019-08-30 | 29.08.2019 | 2019-08-29 14:00 | 2019-08-29 14:10 | 2019-08-29 15:10 | 59 | 178.416 | 25Г2С ГОСТ 5781-82 | 176.6 | 1567 | 165 | 7 | 2.1 | 2155 | 8.3 | 200 | 220 | 90 | 1535 | 1534 | 1533 | 9.833333 | 29.736
30012274 | 180 | 2019-08-21 | 2019-08-30 | 29.08.2019 | 2019-08-29 15:02 | 2019-08-29 15:12 | 2019-08-29 16:06 | 51 | 154.224 | 25Г2С ГОСТ 5781-82 | 152.4 | 1567 | 165 | 7 | 2.1 | 2155 | 8.3 | 200 | 220 | 90 | 1534 | 1535 | 1532 | 8.5 | 25.704
30012274 | 180 | 2019-08-21 | 2019-08-30 | 29.08.2019 | 2019-08-29 16:00 | 2019-08-29 16:08 | 2019-08-29 17:03 | 55 | 166.32 | 25Г2С ГОСТ 5781-82 | 164.5 | 1567 | 165 | 7 | 2.1 | 2155 | 8.3 | 200 | 220 | 90 | 1531 | 1532 | 1533 | 9.166667 | 27.72
30012274 | 180 | 2019-08-21 | 2019-08-30 | 29.08.2019 | 2019-08-29 17:00 | 2019-08-29 17:05 | 2019-08-29 18:04 | 55 | 166.018 | 25Г2С ГОСТ 5781-82 | 168.5 | 1569 | 165 | 13 | 2.1 | 2155 | 8.3 | 200 | 220 | 90 | 1540 | 1539 | 1536 | 9.166667 | 27.66967
30012274 | 180 | 2019-08-31 | 2019-09-03 | 01.09.2019 | 2019-09-01 09:15 | 2019-09-01 09:22 | 2019-09-01 10:02 | 47 | 142.128 | Арм500 ГОСТ 34028-2016 | 141.2 | 1589 | 165 | 7 | 2.1 | 2155 | 8.3 | 250 | 280 | 90 | 1553 | 1557 | 1555 | 7.833333 | 23.688
30012274 | 180 | 2019-08-31 | 2019-09-03 | 01.09.2019 | 2019-09-01 10:00 | 2019-09-01 10:04 | 2019-09-01 10:55 | 56 | 169.142 | Арм500 ГОСТ 34028-2016 | 167.3 | 1581 | 165 | 7 | 2 | 2155 | 8.3 | 250 | 280 | 90 | 1544 | 1541 | 1543 | 9.333333 | 28.19033
30012274 | 180 | 2019-08-31 | 2019-09-03 | 01.09.2019 | 2019-09-01 10:55 | 2019-09-01 10:59 | 2019-09-01 11:48 | 54 | 163.296 | Арм500 ГОСТ 34028-2016 | 161.5 | 1579 | 165 | 7 | 2 | 2155 | 8.3 | 250 | 280 | 90 | 1544 | 1545 | 1546 | 9 | 27.216
30012274 | 180 | 2019-08-31 | 2019-09-03 | 01.09.2019 | 2019-09-01 11:45 | 2019-09-01 11:50 | 2019-09-01 12:36 | 52 | 157.248 | Арм500 ГОСТ 34028-2016 | 155.4 | 1579 | 165 | 7 | 2.1 | 2155 | 8.3 | 250 | 280 | 90 | 1540 | 1538 | 1540 | 8.666667 | 26.208
30012274 | 180 | 2019-08-31 | 2019-09-03 | 01.09.2019 | 2019-09-01 12:30 | 2019-09-01 12:38 | 2019-09-01 13:25 | 53 | 160.272 | Арм500 ГОСТ 34028-2016 | 158.5 | 1582 | 165 | 7 | 2.1 | 2155 | 8.3 | 250 | 280 | 90 | 1543 | 1545 | 1547 | 8.833333 | 26.712
30012274 | 180 | 2019-08-31 | 2019-09-03 | 01.09.2019 | 2019-09-01 13:20 | 2019-09-01 13:27 | 2019-09-01 14:15 | 53 | 160.272 | Арм500 ГОСТ 34028-2016 | 158.5 | 1575 | 165 | 7 | 2.1 | 2155 | 8.3 | 250 | 280 | 90 | 1546 | 1544 | 1546 | 8.833333 | 26.712
30012274 | 180 | 2019-08-31 | 2019-09-03 | 01.09.2019 | 2019-09-01 14:10 | 2019-09-01 14:16 | 2019-09-01 15:02 | 50 | 151.2 | Арм500 ГОСТ 34028-2016 | 148.4 | 1574 | 165 | 7 | 2.1 | 2155 | 8.3 | 250 | 280 | 90 | 1545 | 1546 | 1545 | 8.333333 | 25.2
30012274 | 180 | 2019-08-31 | 2019-09-03 | 01.09.2019 | 2019-09-01 15:00 | 2019-09-01 15:05 | 2019-09-01 15:49 | 54 | 163.296 | Арм500 ГОСТ 34028-2016 | 161.5 | 1576 | 165 | 7 | 2.2 | 2155 | 8.3 | 250 | 280 | 90 | 1548 | 1552 | 1551 | 9 | 27.216
30012274 | 180 | 2019-08-31 | 2019-09-03 | 01.09.2019 | 2019-09-01 15:45 | 2019-09-01 15:51 | 2019-09-01 16:33 | 50 | 151.2 | Арм500 ГОСТ 34028-2016 | 149.4 | 1568 | 165 | 7 | 2.2 | 2155 | 8.3 | 250 | 280 | 90 | 1548 | 1545 | 1544 | 8.333333 | 25.2
30012274 | 180 | 2019-08-31 | 2019-09-03 | 01.09.2019 | 2019-09-01 16:30 | 2019-09-01 16:36 | 2019-09-01 17:21 | 55 | 166.32 | Арм500 ГОСТ 34028-2016 | 164.5 | 1569 | 165 | 7 | 2.2 | 2155 | 8.3 | 250 | 280 | 90 | 1547 | 1545 | 1544 | 9.166667 | 27.72
30012274 | 180 | 2019-08-31 | 2019-09-03 | 01.09.2019 | 2019-09-01 17:20 | 2019-09-01 17:24 | 2019-09-01 18:10 | 54 | 163.296 | Арм500 ГОСТ 34028-2016 | 161.5 | 1568 | 165 | 7 | 2.2 | 2155 | 8.3 | 250 | 280 | 90 | 1541 | 1542 | 1544 | 9 | 27.216
30012274 | 180 | 2019-08-31 | 2019-09-03 | 01.09.2019 | 2019-09-01 18:05 | 2019-09-01 18:12 | 2019-09-01 19:00 | 55 | 166.32 | Арм500 ГОСТ 34028-2016 | 164.5 | 1569 | 165 | 7 | 2.1 | 2155 | 8.3 | 250 | 280 | 90 | 1543 | 1540 | 1541 | 9.166667 | 27.72
30012274 | 180 | 2019-08-31 | 2019-09-03 | 01.09.2019 | 2019-09-01 18:55 | 2019-09-01 19:02 | 2019-09-01 19:44 | 50 | 151.2 | Арм500 ГОСТ 34028-2016 | 149.4 | 1570 | 165 | 7 | 2.1 | 2155 | 8.3 | 250 | 280 | 90 | 1543 | 1541 | 1543 | 8.333333 | 25.2
30012274 | 180 | 2019-08-31 | 2019-09-03 | 01.09.2019 | 2019-09-01 19:36 | 2019-09-01 19:46 | 2019-09-01 20:32 | 53 | 160.272 | Арм500 ГОСТ 34028-2016 | 158.5 | 1570 | 180 | 7 | 2.2 | 2150 | 8.3 | 260 | 280 | 90 | 1546 | 1544 | 1543 | 8.833333 | 26.712
30012274 | 180 | 2019-08-31 | 2019-09-03 | 01.09.2019 | 2019-09-01 20:25 | 2019-09-01 20:35 | 2019-09-01 21:16 | 49 | 148.176 | Арм500 ГОСТ 34028-2016 | 146.4 | 1570 | 180 | 7 | 2.2 | 2150 | 8.3 | 280 | 260 | 90 | 1542 | 1540 | 1542 | 8.166667 | 24.696
30012274 | 180 | 2019-08-31 | 2019-09-03 | 01.09.2019 | 2019-09-01 21:08 | 2019-09-01 21:18 | 2019-09-01 22:10 | 54 | 162.742 | Арм500 ГОСТ 34028-2016 | 161.6 | 1570 | 180 | 7 | 2.2 | 2150 | 8.3 | 260 | 280 | 90 | 1544 | 1542 | 1539 | 9 | 27.12367
30012274 | 180 | 2019-08-31 | 2019-09-03 | 01.09.2019 | 2019-09-01 22:02 | 2019-09-01 22:12 | 2019-09-01 23:09 | 54 | 163.296 | Арм500 ГОСТ 34028-2016 | 161.5 | 1574 | 180 | 7 | 2.2 | 2150 | 8.3 | 260 | 280 | 90 | 1535 | 1538 | 1536 | 9 | 27.216
30012274 | 180 | 2019-08-31 | 2019-09-03 | 01.09.2019 | 2019-09-01 23:00 | 2019-09-01 23:11 | 2019-09-02 00:06 | 54 | 163.296 | Арм500 ГОСТ 34028-2016 | 161.5 | 1579 | 180 | 7 | 2.2 | 2150 | 8.3 | 260 | 280 | 90 | 1540 | 1541 | 1538 | 9 | 27.216
30012274 | 180 | 2019-08-31 | 2019-09-03 | 01.09.2019 | 2019-09-02 | 2019-09-02 00:08 | 2019-09-02 00:58 | 48 | 145.152 | Арм500 ГОСТ 34028-2016 | 143.3 | 1580 | 180 | 7 | 2.2 | 2150 | 8.3 | 260 | 280 | 90 | 1547 | 1549 | 1550 | 8 | 24.192
30012274 | 180 | 2019-08-31 | 2019-09-03 | 01.09.2019 | 2019-09-02 00:50 | 2019-09-02 01:00 | 2019-09-02 01:55 | 55 | 166.32 | Арм500 ГОСТ 34028-2016 | 164.5 | 1579 | 180 | 7 | 2.2 | 2150 | 8.3 | 260 | 280 | 90 | 1554 | 1555 | 1552 | 9.166667 | 27.72
30012274 | 180 | 2019-08-31 | 2019-09-03 | 01.09.2019 | 2019-09-02 01:48 | 2019-09-02 01:58 | 2019-09-02 02:50 | 51 | 154.224 | Арм500 ГОСТ 34028-2016 | 152.4 | 1576 | 180 | 7 | 2.3 | 2150 | 8.3 | 260 | 280 | 90 | 1555 | 1550 | 1549 | 8.5 | 25.704
30012274 | 180 | 2019-08-31 | 2019-09-03 | 02.09.2019 | 2019-09-02 02:42 | 2019-09-02 02:52 | 2019-09-02 03:48 | 56 | 169.344 | Арм500 ГОСТ 34028-2016 | 167.5 | 1576 | 180 | 7 | 2.3 | 2150 | 8.3 | 260 | 280 | 90 | 1551 | 1548 | 1547 | 9.333333 | 28.224
30012274 | 180 | 2019-08-31 | 2019-09-03 | 02.09.2019 | 2019-09-02 03:42 | 2019-09-02 03:52 | 2019-09-02 04:42 | 52 | 157.248 | Арм500 ГОСТ 34028-2016 | 155.4 | 1576 | 180 | 7 | 2.3 | 2150 | 8.3 | 260 | 280 | 90 | 1545 | 1546 | 1547 | 8.666667 | 26.208
30012274 | 180 | 2019-08-31 | 2019-09-03 | 02.09.2019 | 2019-09-02 04:35 | 2019-09-02 04:45 | 2019-09-02 05:41 | 56 | 169.344 | Арм500 ГОСТ 34028-2016 | 167.5 | 1575 | 180 | 7 | 2.3 | 2150 | 8.3 | 260 | 280 | 90 | 1552 | 1551 | 1550 | 9.333333 | 28.224
30012274 | 180 | 2019-08-31 | 2019-09-03 | 02.09.2019 | 2019-09-02 05:33 | 2019-09-02 05:43 | 2019-09-02 06:41 | 58 | 175.392 | Арм500 ГОСТ 34028-2016 | 173.6 | 1576 | 180 | 7 | 2.3 | 2150 | 8.3 | 260 | 280 | 90 | 1543 | 1542 | 1540 | 9.666667 | 29.232
30012274 | 180 | 2019-08-31 | 2019-09-03 | 02.09.2019 | 2019-09-02 06:33 | 2019-09-02 06:43 | 2019-09-02 07:36 | 52 | 157.248 | Арм500 ГОСТ 34028-2016 | 155.4 | 1575 | 175 | 13 | 2.3 | 2155 | 8.5 | 290 | 310 | 105 | 1547 | 1548 | 1547 | 8.666667 | 26.208
30012274 | 180 | 2019-08-31 | 2019-09-03 | 02.09.2019 | 2019-09-02 07:26 | 2019-09-02 07:38 | 2019-09-02 08:32 | 53 | 160.272 | Арм500 ГОСТ 34028-2016 | 158.4 | 1575 | 175 | 13 | 2.3 | 2150 | 8.5 | 290 | 320 | 95 | 1550 | 1551 | 1548 | 8.833333 | 26.712
30012274 | 180 | 2019-08-31 | 2019-09-03 | 02.09.2019 | 2019-09-02 08:26 | 2019-09-02 08:35 | 2019-09-02 09:30 | 54 | 163.296 | Арм500 ГОСТ 34028-2016 | 161.5 | 1574 | 180 | 13 | 2.2 | 2155 | 8.3 | 290 | 320 | 95 | 1549 | 1548 | 1547 | 9 | 27.216
30012274 | 180 | 2019-08-31 | 2019-09-03 | 02.09.2019 | 2019-09-02 09:29 | 2019-09-02 09:37 | 2019-09-02 10:27 | 53 | 160.272 | Арм500 ГОСТ 34028-2016 | 158.5 | 1574 | 180 | 13 | 2.3 | 2155 | 8.5 | 290 | 320 | 95 | 1549 | 1550 | 1551 | 8.833333 | 26.712
30012274 | 180 | 2019-08-31 | 2019-09-03 | 02.09.2019 | 2019-09-02 10:19 | 2019-09-02 10:30 | 2019-09-02 11:25 | 56 | 169.143 | Арм500 ГОСТ 34028-2016 | 171.8 | 1576 | 175 | 13 | 2.3 | 2155 | 8.3 | 290 | 320 | 95 | 1552 | 1553 | 1550 | 9.333333 | 28.1905
30012274 | 180 | 2019-08-31 | 2019-09-03 | 02.09.2019 | 2019-09-02 12:40 | 2019-09-02 12:43 | 2019-09-02 13:22 | 48 | 145.152 | Арм500 ГОСТ 34028-2016 | 144.3 | 1584 | 165 | 7 | 2.1 | 2155 | 8.3 | 270 | 290 | 95 | 1557 | 1561 | 1563 | 8 | 24.192
30012274 | 180 | 2019-08-31 | 2019-09-03 | 02.09.2019 | 2019-09-02 13:20 | 2019-09-02 13:25 | 2019-09-02 14:12 | 56 | 169.344 | Арм500 ГОСТ 34028-2016 | 167.5 | 1571 | 165 | 7 | 2.1 | 2155 | 8.3 | 270 | 290 | 95 | 1555 | 1552 | 1551 | 9.333333 | 28.224
30012274 | 180 | 2019-08-31 | 2019-09-03 | 02.09.2019 | 2019-09-02 14:10 | 2019-09-02 14:14 | 2019-09-02 15:00 | 56 | 169.344 | Арм500 ГОСТ 34028-2016 | 167.5 | 1567 | 165 | 7 | 2.1 | 2155 | 8.3 | 270 | 290 | 95 | 1549 | 1546 | 1544 | 9.333333 | 28.224
30012274 | 180 | 2019-08-31 | 2019-09-03 | 02.09.2019 | 2019-09-02 15:00 | 2019-09-02 15:05 | 2019-09-02 15:50 | 54 | 162.49 | Арм500 ГОСТ 34028-2016 | 161.2 | 1565 | 165 | 7 | 2.1 | 2155 | 8.3 | 290 | 320 | 100 | 1540 | 1538 | 1544 | 9 | 27.08167
30012274 | 180 | 2019-08-31 | 2019-09-03 | 02.09.2019 | 2019-09-02 15:55 | 2019-09-02 15:58 | 2019-09-02 16:53 | 55 | 166.32 | Арм500 ГОСТ 34028-2016 | 164.5 | 1568 | 165 | 7 | 2.1 | 2155 | 8.3 | 290 | 320 | 100 | 1543 | 1538 | 1537 | 9.166667 | 27.72
30012274 | 180 | 2019-08-31 | 2019-09-03 | 02.09.2019 | 2019-09-02 16:55 | 2019-09-02 16:58 | 2019-09-02 17:47 | 52 | 157.248 | Арм500 ГОСТ 34028-2016 | 155.6 | 1568 | 165 | 7 | 2.1 | 2155 | 8.3 | 290 | 320 | 100 | 1543 | 1544 | 1545 | 8.666667 | 26.208
30012274 | 180 | 2019-08-31 | 2019-09-03 | 02.09.2019 | 2019-09-02 17:45 | 2019-09-02 17:49 | 2019-09-02 18:36 | 54 | 163.296 | Арм500 ГОСТ 34028-2016 | 161.5 | 1568 | 165 | 7 | 2.1 | 2155 | 8.3 | 290 | 320 | 100 | 1546 | 1545 | 1544 | 9 | 27.216
30012274 | 180 | 2019-08-31 | 2019-09-03 | 02.09.2019 | 2019-09-02 18:30 | 2019-09-02 18:38 | 2019-09-02 19:28 | 55 | 166.32 | Арм500 ГОСТ 34028-2016 | 164.5 | 1565 | 165 | 7 | 1.9 | 2155 | 8.3 | 290 | 320 | 100 | 1545 | 1544 | 1541 | 9.166667 | 27.72
30012274 | 180 | 2019-08-31 | 2019-09-03 | 02.09.2019 | 2019-09-02 19:20 | 2019-09-02 19:30 | 2019-09-02 20:19 | 55 | 166.32 | Арм500 ГОСТ 34028-2016 | 164.5 | 1567 | 180 | 7 | 2.1 | 2150 | 8.3 | 260 | 280 | 90 | 1542 | 1541 | 1543 | 9.166667 | 27.72
30012274 | 180 | 2019-08-31 | 2019-09-03 | 02.09.2019 | 2019-09-02 20:12 | 2019-09-02 20:22 | 2019-09-02 21:09 | 54 | 163.296 | Арм500 ГОСТ 34028-2016 | 161.5 | 1564 | 180 | 7 | 2.1 | 2150 | 8.3 | 260 | 280 | 90 | 1538 | 1536 | 1537 | 9 | 27.216
30012274 | 180 | 2019-08-31 | 2019-09-03 | 02.09.2019 | 2019-09-02 21:00 | 2019-09-02 21:10 | 2019-09-02 22:01 | 55 | 166.32 | Арм500 ГОСТ 34028-2016 | 164.5 | 1568 | 180 | 7 | 2.1 | 2150 | 8.3 | 260 | 280 | 90 | 1542 | 1543 | 1544 | 9.166667 | 27.72
30012274 | 180 | 2019-08-31 | 2019-09-03 | 02.09.2019 | 2019-09-02 21:53 | 2019-09-02 22:03 | 2019-09-02 22:51 | 53 | 160.272 | Арм500 ГОСТ 34028-2016 | 158.5 | 1567 | 180 | 7 | 2.2 | 2150 | 8.3 | 260 | 280 | 90 | 1541 | 1540 | 1539 | 8.833333 | 26.712
30012274 | 180 | 2019-08-31 | 2019-09-03 | 02.09.2019 | 2019-09-02 22:44 | 2019-09-02 22:54 | 2019-09-02 23:44 | 57 | 172.368 | Арм500 ГОСТ 34028-2016 | 170.5 | 1568 | 180 | 7 | 2.2 | 2150 | 8.3 | 260 | 280 | 90 | 1545 | 1544 | 1545 | 9.5 | 28.728
30012274 | 180 | 2019-08-31 | 2019-09-03 | 02.09.2019 | 2019-09-02 23:38 | 2019-09-02 23:48 | 2019-09-03 00:36 | 54 | 163.296 | Арм500 ГОСТ 34028-2016 | 161.5 | 1568 | 180 | 7 | 2.2 | 2150 | 8.3 | 260 | 280 | 90 | 1544 | 1543 | 1546 | 9 | 27.216
30012274 | 180 | 2019-08-31 | 2019-09-03 | 02.09.2019 | 2019-09-03 00:29 | 2019-09-03 00:39 | 2019-09-03 01:26 | 51 | 154.224 | Арм500 ГОСТ 34028-2016 | 152.4 | 1580 | 180 | 7 | 2.2 | 2150 | 8.3 | 260 | 280 | 90 | 1545 | 1543 | 1540 | 8.5 | 25.704
30012274 | 180 | 2019-08-31 | 2019-09-03 | 02.09.2019 | 2019-09-03 01:19 | 2019-09-03 01:29 | 2019-09-03 02:16 | 51 | 154.224 | Арм500 ГОСТ 34028-2016 | 152.4 | 1588 | 180 | 7 | 2.2 | 2150 | 8.3 | 260 | 280 | 90 | 1541 | 1540 | 1541 | 8.5 | 25.704
30012274 | 180 | 2019-08-31 | 2019-09-03 | 02.09.2019 | 2019-09-03 02:10 | 2019-09-03 02:20 | 2019-09-03 03:08 | 54 | 162.893 | Арм500 ГОСТ 34028-2016 | 161 | 1567 | 180 | 7 | 2.2 | 2150 | 8.3 | 260 | 280 | 90 | 1540 | 1547 | 1539 | 9 | 27.14883
30012274 | 180 | 2019-08-31 | 2019-09-03 | 03.09.2019 | 2019-09-03 03:03 | 2019-09-03 03:13 | 2019-09-03 04:02 | 54 | 163.296 | Арм500 ГОСТ 34028-2016 | 161.5 | 1570 | 180 | 7 | 2.2 | 2150 | 8.3 | 260 | 280 | 90 | 1541 | 1543 | 1542 | 9 | 27.216
30012274 | 180 | 2019-08-31 | 2019-09-03 | 03.09.2019 | 2019-09-03 03:54 | 2019-09-03 04:04 | 2019-09-03 04:51 | 52 | 157.248 | Арм500 ГОСТ 34028-2016 | 155.4 | 1570 | 180 | 7 | 2.2 | 2150 | 8.3 | 260 | 280 | 90 | 1544 | 1546 | 1545 | 8.666667 | 26.208
30012274 | 180 | 2019-08-31 | 2019-09-03 | 03.09.2019 | 2019-09-03 04:44 | 2019-09-03 04:54 | 2019-09-03 05:44 | 55 | 166.32 | Арм500 ГОСТ 34028-2016 | 164.5 | 1569 | 180 | 7 | 2.2 | 2150 | 8.3 | 260 | 280 | 90 | 1546 |  |  | 9.166667 | 27.72
30012274 | 180 | 2019-08-31 | 2019-09-03 | 03.09.2019 | 2019-09-03 05:35 | 2019-09-03 05:46 | 2019-09-03 06:33 | 53 | 160.272 | Арм500 ГОСТ 34028-2016 | 158.5 | 1567 | 165 | 7 | 2.1 | 2155 | 8.3 | 290 | 320 | 100 | 1540 | 1539 | 1542 | 8.833333 | 26.712
30012274 | 180 | 2019-08-31 | 2019-09-03 | 03.09.2019 | 2019-09-03 06:25 | 2019-09-03 06:35 | 2019-09-03 07:25 | 53 | 157.953 | Арм500 ГОСТ 34028-2016 | 156.1 | 1573 | 165 | 7 | 2.1 | 2155 | 8.3 | 290 | 320 | 100 | 1543 | 1542 | 1541 | 8.833333 | 26.3255
30012274 | 180 | 2019-08-31 | 2019-09-03 | 03.09.2019 | 2019-09-03 09:20 | 2019-09-03 09:30 | 2019-09-03 10:15 | 49 | 148.176 | Арм500 ГОСТ 34028-2016 | 146.3 | 1582 | 165 | 7 | 2.1 | 2155 | 8.3 | 290 | 320 | 100 | 1553 | 1550 | 1550 | 8.166667 | 24.696
30012274 | 180 | 2019-08-31 | 2019-09-03 | 03.09.2019 | 2019-09-03 10:05 | 2019-09-03 10:16 | 2019-09-03 11:10 | 52 | 157.248 | Арм500 ГОСТ 34028-2016 | 155.4 | 1580 | 165 | 7 | 2.1 | 2155 | 8.3 | 290 | 320 | 100 | 1550 | 1549 | 1549 | 8.666667 | 26.208
30012274 | 180 | 2019-08-31 | 2019-09-03 | 03.09.2019 | 2019-09-03 11:00 | 2019-09-03 11:12 | 2019-09-03 11:58 | 50 | 151.2 | Арм500 ГОСТ 34028-2016 | 149.4 | 1572 | 165 | 7 | 2.1 | 2155 | 8.3 | 290 | 320 | 100 | 1543 | 1541 | 1542 | 8.333333 | 25.2
30012274 | 180 | 2019-08-31 | 2019-09-03 | 03.09.2019 | 2019-09-03 11:50 | 2019-09-03 11:59 | 2019-09-03 12:45 | 55 | 166.32 | Арм500 ГОСТ 34028-2016 | 164.5 | 1576 | 165 | 7 | 2.1 | 2155 | 8.3 | 290 | 320 | 100 | 1545 | 1544 | 1544 | 9.166667 | 27.72
30012274 | 180 | 2019-08-31 | 2019-09-03 | 03.09.2019 | 2019-09-03 12:35 | 2019-09-03 12:47 | 2019-09-03 13:30 | 48 | 145.152 | Арм500 ГОСТ 34028-2016 | 143.3 | 1577 | 165 | 7 | 2.1 | 2155 | 8.3 | 290 | 320 | 100 | 1538 | 1536 | 1540 | 8 | 24.192
30012274 | 180 | 2019-08-31 | 2019-09-03 | 03.09.2019 | 2019-09-03 13:25 | 2019-09-03 13:34 | 2019-09-03 14:18 | 54 | 163.296 | Арм500 ГОСТ 34028-2016 | 161.5 | 1576 | 165 | 7 | 2.1 | 2155 | 8.3 | 290 | 320 | 100 | 1550 | 1549 | 1549 | 9 | 27.216
30012274 | 180 | 2019-08-31 | 2019-09-03 | 03.09.2019 | 2019-09-03 14:10 | 2019-09-03 14:20 | 2019-09-03 15:08 | 53 | 160.272 | Арм500 ГОСТ 34028-2016 | 158.5 | 1574 | 165 | 7 | 2.1 | 2155 | 8.3 | 290 | 320 | 100 | 1550 | 1549 | 1547 | 8.833333 | 26.712
30012274 | 180 | 2019-08-31 | 2019-09-03 | 03.09.2019 | 2019-09-03 15:00 | 2019-09-03 15:09 | 2019-09-03 15:57 | 56 | 169.344 | Арм500 ГОСТ 34028-2016 | 167.5 | 1574 | 165 | 7 | 2.1 | 2155 | 8.3 | 290 | 320 | 100 | 1547 | 1544 | 1542 | 9.333333 | 28.224
30012274 | 180 | 2019-08-31 | 2019-09-03 | 03.09.2019 | 2019-09-03 15:50 | 2019-09-03 16:00 | 2019-09-03 16:45 | 52 | 157.248 | Арм500 ГОСТ 34028-2016 | 155.4 | 1572 | 165 | 7 | 2.1 | 2155 | 8.3 | 290 | 320 | 100 | 1544 | 1545 | 1545 | 8.666667 | 26.208
30012274 | 180 | 2019-08-31 | 2019-09-03 | 03.09.2019 | 2019-09-03 16:40 | 2019-09-03 16:48 | 2019-09-03 17:30 | 53 | 160.272 | Арм500 ГОСТ 34028-2016 | 158.5 | 1574 | 165 | 7 | 2.1 | 2155 | 8.3 | 290 | 320 | 100 | 1542 | 1540 | 1542 | 8.833333 | 26.712
30012274 | 180 | 2019-08-31 | 2019-09-03 | 03.09.2019 | 2019-09-03 17:25 | 2019-09-03 17:33 | 2019-09-03 18:22 | 54 | 163.296 | Арм500 ГОСТ 34028-2016 | 161.5 | 1572 | 165 | 7 | 2.1 | 2155 | 8.3 | 290 | 320 | 100 | 1544 | 1542 | 1542 | 9 | 27.216
30012274 | 180 | 2019-08-31 | 2019-09-03 | 03.09.2019 | 2019-09-03 18:20 | 2019-09-03 18:24 | 2019-09-03 19:13 | 57 | 172.368 | Арм500 ГОСТ 34028-2016 | 170.6 | 1573 | 165 | 7 | 2.2 | 2155 | 8.6 | 290 | 320 | 105 | 1544 | 1544 | 1546 | 9.5 | 28.728
30012274 | 180 | 2019-08-31 | 2019-09-03 | 03.09.2019 | 2019-09-03 19:10 | 2019-09-03 19:15 | 2019-09-03 20:01 | 54 | 163.296 | Арм500 ГОСТ 34028-2016 | 161.5 | 1573 | 165 | 7 | 2.2 | 2155 | 8.6 | 290 | 320 | 105 | 1545 | 1545 | 1545 | 9 | 27.216
30012274 | 180 | 2019-08-31 | 2019-09-03 | 03.09.2019 | 2019-09-03 20:00 | 2019-09-03 20:04 | 2019-09-03 20:49 | 54 | 163.296 | Арм500 ГОСТ 34028-2016 | 161.5 | 1572 | 165 | 7 | 2.2 | 2155 | 8.6 | 290 | 320 | 105 | 1546 | 1550 | 1549 | 9 | 27.216
30012274 | 180 | 2019-08-31 | 2019-09-03 | 03.09.2019 | 2019-09-03 20:45 | 2019-09-03 20:52 | 2019-09-03 21:37 | 51 | 154.224 | Арм500 ГОСТ 34028-2016 | 152.4 | 1568 | 165 | 7 | 2.2 | 2155 | 8.6 | 290 | 320 | 105 | 1547 | 1544 | 1542 | 8.5 | 25.704
30012274 | 180 | 2019-08-31 | 2019-09-03 | 03.09.2019 | 2019-09-03 21:35 | 2019-09-03 21:41 | 2019-09-03 22:24 | 54 | 163.296 | Арм500 ГОСТ 34028-2016 | 161.5 | 1570 | 165 | 7 | 2.2 | 2155 | 8.6 | 290 | 320 | 105 | 1546 | 1549 | 1547 | 9 | 27.216
30012274 | 180 | 2019-08-31 | 2019-09-03 | 03.09.2019 | 2019-09-03 22:25 | 2019-09-03 22:28 | 2019-09-03 23:12 | 54 | 163.296 | Арм500 ГОСТ 34028-2016 | 161.5 | 1571 | 165 | 7 | 2.2 | 2155 | 8.6 | 290 | 320 | 105 | 1548 | 1546 | 1546 | 9 | 27.216
30012274 | 180 | 2019-08-31 | 2019-09-03 | 03.09.2019 | 2019-09-03 23:10 | 2019-09-03 23:15 | 2019-09-03 23:58 | 53 | 157.507 | Арм500 ГОСТ 34028-2016 | 161 | 1572 | 165 | 7 | 2.2 | 2155 | 8.6 | 290 | 320 | 105 | 1547 | 1545 | 1546 | 8.833333 | 26.25117
30012274 | 180 | 2019-09-04 | 2019-09-15 | 06.09.2019 | 2019-09-06 07:44 | 2019-09-06 07:54 | 2019-09-06 08:35 | 49 | 148.176 | Арм500 ГОСТ 34028-2016 | 147.3 | 1588 | 165 | 7 | 2 | 2150 | 8.5 | 260 | 280 | 95 | 1556 | 1557 | 1558 | 8.166667 | 24.696
30012274 | 180 | 2019-09-04 | 2019-09-15 | 06.09.2019 | 2019-09-06 08:27 | 2019-09-06 08:37 | 2019-09-06 09:25 | 56 | 169.344 | Арм500 ГОСТ 34028-2016 | 167.5 | 1580 | 165 | 7 | 2 | 2150 | 8.5 | 260 | 280 | 95 | 1545 | 1543 | 1539 | 9.333333 | 28.224
30012274 | 180 | 2019-09-04 | 2019-09-15 | 06.09.2019 | 2019-09-06 09:18 | 2019-09-06 09:28 | 2019-09-06 10:20 | 53 | 160.272 | Арм500 ГОСТ 34028-2016 | 158.5 | 1578 | 165 | 7 | 1.8 | 2150 | 8.5 | 260 | 280 | 90 | 1537 | 1539 | 1538 | 8.833333 | 26.712
30012274 | 180 | 2019-09-04 | 2019-09-15 | 06.09.2019 | 2019-09-06 10:13 | 2019-09-06 10:23 | 2019-09-06 11:21 | 59 | 178.416 | Арм500 ГОСТ 34028-2016 | 176.6 | 1583 | 165 | 7 | 1.9 | 2150 | 8.5 | 260 | 280 | 90 | 1546 | 1548 | 1549 | 9.833333 | 29.736
30012274 | 180 | 2019-09-04 | 2019-09-15 | 06.09.2019 | 2019-09-06 11:13 | 2019-09-06 11:23 | 2019-09-06 12:17 | 55 | 166.32 | Арм500 ГОСТ 34028-2016 | 164.5 | 1580 | 165 | 7 | 2.1 | 2150 | 8.5 | 260 | 280 | 90 | 1545 | 1536 | 1536 | 9.166667 | 27.72
30012274 | 180 | 2019-09-04 | 2019-09-15 | 06.09.2019 | 2019-09-06 12:09 | 2019-09-06 12:19 | 2019-09-06 13:03 | 52 | 157.248 | Арм500 ГОСТ 34028-2016 | 155.5 | 1581 | 165 | 7 | 2.2 | 2150 | 8.5 | 260 | 280 | 90 | 1544 | 1547 | 1551 | 8.666667 | 26.208
30012274 | 180 | 2019-09-04 | 2019-09-15 | 06.09.2019 | 2019-09-06 12:56 | 2019-09-06 13:06 | 2019-09-06 13:54 | 52 | 157.248 | Арм500 ГОСТ 34028-2016 | 155.5 | 1580 | 165 | 7 | 2.2 | 2150 | 8.5 | 260 | 280 | 90 | 1553 | 1550 | 1549 | 8.666667 | 26.208
30012274 | 180 | 2019-09-04 | 2019-09-15 | 06.09.2019 | 2019-09-06 13:47 | 2019-09-06 13:57 | 2019-09-06 14:46 | 55 | 166.32 | Арм500 ГОСТ 34028-2016 | 164.5 | 1580 | 165 | 7 | 2.2 | 2150 | 8.3 | 260 | 280 | 90 | 1545 | 1549 | 1551 | 9.166667 | 27.72
30012274 | 180 | 2019-09-04 | 2019-09-15 | 06.09.2019 | 2019-09-06 14:41 | 2019-09-06 14:51 | 2019-09-06 15:40 | 55 | 166.32 | Арм500 ГОСТ 34028-2016 | 164.5 | 1580 | 165 | 7 | 2.2 | 2150 | 8.5 | 260 | 280 | 90 | 1560 | 1556 | 1560 | 9.166667 | 27.72
30012274 | 180 | 2019-09-04 | 2019-09-15 | 06.09.2019 | 2019-09-06 15:33 | 2019-09-06 15:43 | 2019-09-06 16:34 | 55 | 166.32 | Арм500 ГОСТ 34028-2016 | 164.5 | 1582 | 165 | 7 | 2.2 | 2150 | 8.5 | 260 | 280 | 90 | 1551 | 1548 | 1549 | 9.166667 | 27.72
30012274 | 180 | 2019-09-04 | 2019-09-15 | 06.09.2019 | 2019-09-06 16:27 | 2019-09-06 16:37 | 2019-09-06 17:25 | 55 | 166.32 | Арм500 ГОСТ 34028-2016 | 164.5 | 1575 | 165 | 7 | 2.2 | 2150 | 8.5 | 260 | 280 | 90 | 1551 | 1552 | 1550 | 9.166667 | 27.72
30012274 | 180 | 2019-09-04 | 2019-09-15 | 06.09.2019 | 2019-09-06 17:18 | 2019-09-06 17:28 | 2019-09-06 18:16 | 54 | 163.296 | Арм500 ГОСТ 34028-2016 | 161.5 | 1576 | 165 | 7 | 2.2 | 2150 | 8.5 | 260 | 280 | 90 | 1549 | 1545 | 1549 | 9 | 27.216
30012274 | 180 | 2019-09-04 | 2019-09-15 | 06.09.2019 | 2019-09-06 18:15 | 2019-09-06 18:19 | 2019-09-06 19:13 | 55 | 166.32 | Арм500 ГОСТ 34028-2016 | 164.9 | 1582 | 165 | 7 | 2.1 | 2155 | 8.3 | 260 | 300 | 100 | 1541 | 1537 | 1536 | 9.166667 | 27.72
30012274 | 180 | 2019-09-04 | 2019-09-15 | 06.09.2019 | 2019-09-06 19:10 | 2019-09-06 19:15 | 2019-09-06 20:17 | 58 | 175.392 | Арм500 ГОСТ 34028-2016 | 173.6 | 1580 | 165 | 7 | 2.1 | 2155 | 8.3 | 260 | 300 | 100 | 1544 | 1545 | 1546 | 9.666667 | 29.232
30012274 | 180 | 2019-09-04 | 2019-09-15 | 06.09.2019 | 2019-09-06 20:10 | 2019-09-06 20:20 | 2019-09-06 21:19 | 54 | 163.296 | Арм500 ГОСТ 34028-2016 | 161.5 | 1581 | 165 | 7 | 2.1 | 2155 | 8.3 | 260 | 300 | 100 | 1542 | 1539 | 1537 | 9 | 27.216
30012274 | 180 | 2019-09-04 | 2019-09-15 | 06.09.2019 | 2019-09-06 21:15 | 2019-09-06 21:22 | 2019-09-06 22:24 | 55 | 166.32 | Арм500 ГОСТ 34028-2016 | 164.5 | 1581 | 165 | 7 | 2.1 | 2155 | 8.3 | 290 | 300 | 100 | 1540 | 1543 | 1543 | 9.166667 | 27.72
30012274 | 180 | 2019-09-04 | 2019-09-15 | 06.09.2019 | 2019-09-06 22:20 | 2019-09-06 22:26 | 2019-09-06 23:24 | 56 | 169.344 | Арм500 ГОСТ 34028-2016 | 167.5 | 1582 | 165 | 7 | 2.2 | 2155 | 8.3 | 290 | 300 | 100 | 1545 | 1544 | 1544 | 9.333333 | 28.224
30012274 | 180 | 2019-09-04 | 2019-09-15 | 06.09.2019 | 2019-09-06 23:20 | 2019-09-06 23:26 | 2019-09-07 00:26 | 54 | 163.296 | Арм500 ГОСТ 34028-2016 | 166.3 | 1582 | 165 | 7 | 2.2 | 2155 | 8.3 | 290 | 300 | 100 | 1544 | 1543 | 1543 | 9 | 27.216
30012274 | 180 | 2019-09-04 | 2019-09-15 | 08.09.2019 | 2019-09-08 20:30 | 2019-09-08 20:40 | 2019-09-08 21:21 | 51 | 154.224 | Арм500 ГОСТ 34028-2016 | 153.3 | 1586 | 170 | 7 | 2.1 | 2150 | 8.8 | 270 | 290 | 95 | 1554 | 1550 | 1553 | 8.5 | 25.704
30012274 | 180 | 2019-09-04 | 2019-09-15 | 08.09.2019 | 2019-09-08 21:13 | 2019-09-08 21:23 | 2019-09-08 22:10 | 51 | 154.224 | Арм500 ГОСТ 34028-2016 | 150.4 | 1586 | 170 | 7 | 2.2 | 2150 | 8.8 | 270 | 290 | 95 | 1550 | 1551 | 1549 | 8.5 | 25.704
30012274 | 180 | 2019-09-04 | 2019-09-15 | 08.09.2019 | 2019-09-08 22:02 | 2019-09-08 22:12 | 2019-09-08 22:58 | 54 | 163.296 | Арм500 ГОСТ 34028-2016 | 161.5 | 1579 | 170 | 7 | 2.2 | 2150 | 8.8 | 270 | 290 | 95 | 1543 | 1544 | 1545 | 9 | 27.216
30012274 | 180 | 2019-09-04 | 2019-09-15 | 08.09.2019 | 2019-09-08 22:50 | 2019-09-08 23:00 | 2019-09-08 23:48 | 53 | 160.272 | Арм500 ГОСТ 34028-2016 | 158.5 | 1581 | 170 | 7 | 2.2 | 2150 | 8.8 | 270 | 290 | 95 | 1546 | 1547 | 1548 | 8.833333 | 26.712
30012274 | 180 | 2019-09-04 | 2019-09-15 | 08.09.2019 | 2019-09-08 23:41 | 2019-09-08 23:51 | 2019-09-09 00:36 | 50 | 151.2 | Арм500 ГОСТ 34028-2016 | 149.4 | 1582 | 170 | 7 | 2.2 | 2150 | 8.8 | 270 | 290 | 95 | 1540 | 1539 | 1541 | 8.333333 | 25.2
30012274 | 180 | 2019-09-04 | 2019-09-15 | 08.09.2019 | 2019-09-09 00:29 | 2019-09-09 00:39 | 2019-09-09 01:26 | 48 | 145.152 | Арм500 ГОСТ 34028-2016 | 143.3 | 1580 | 170 | 7 | 2.2 | 2150 | 8.8 | 2710 | 290 | 95 | 1547 | 1550 | 1549 | 8 | 24.192
30012274 | 180 | 2019-09-04 | 2019-09-15 | 08.09.2019 | 2019-09-09 01:18 | 2019-09-09 01:28 | 2019-09-09 02:20 | 57 | 172.368 | Арм500 ГОСТ 34028-2016 | 170.5 | 1579 | 170 | 7 | 2.1 | 2150 | 8.8 | 270 | 290 | 95 | 1546 | 1545 | 1546 | 9.5 | 28.728
30012274 | 180 | 2019-09-04 | 2019-09-15 | 08.09.2019 | 2019-09-09 02:13 | 2019-09-09 02:23 | 2019-09-09 03:10 | 54 | 163.296 | Арм500 ГОСТ 34028-2016 | 161.5 | 1580 | 170 | 7 | 2.2 | 2150 | 8.8 | 270 | 290 | 95 | 1543 | 1549 | 1552 | 9 | 27.216
30012274 | 180 | 2019-09-04 | 2019-09-15 | 09.09.2019 | 2019-09-09 03:03 | 2019-09-09 03:13 | 2019-09-09 03:59 | 55 | 166.32 | Арм500 ГОСТ 34028-2016 | 164.5 | 1581 | 170 | 7 | 2.2 | 2150 | 8.8 | 270 | 290 | 95 | 1555 | 1559 | 1557 | 9.166667 | 27.72
30012274 | 180 | 2019-09-04 | 2019-09-15 | 09.09.2019 | 2019-09-09 03:52 | 2019-09-09 04:02 | 2019-09-09 04:49 | 55 | 166.32 | Арм500 ГОСТ 34028-2016 | 164.5 | 1579 | 170 | 7 | 2.2 | 2150 | 8.8 | 270 | 290 | 95 | 1551 | 1545 | 1551 | 9.166667 | 27.72
30012274 | 180 | 2019-09-04 | 2019-09-15 | 09.09.2019 | 2019-09-09 04:41 | 2019-09-09 04:51 | 2019-09-09 05:32 | 50 | 151.2 | Арм500 ГОСТ 34028-2016 | 149.4 | 1575 | 170 | 7 | 2.2 | 2150 | 8.8 | 270 | 290 | 95 | 1552 | 1550 | 1552 | 8.333333 | 25.2
30012274 | 180 | 2019-09-04 | 2019-09-15 | 09.09.2019 | 2019-09-09 05:30 | 2019-09-09 05:36 | 2019-09-09 06:12 | 44 | 133.056 | Арм500 ГОСТ 34028-2016 | 131.3 | 1577 | 170 | 7 | 2.2 | 2150 | 8.8 | 270 | 290 | 95 | 1559 | 1558 | 1562 | 7.333333 | 22.176
30012274 | 180 | 2019-09-04 | 2019-09-15 | 09.09.2019 | 2019-09-09 06:10 | 2019-09-09 06:15 | 2019-09-09 06:56 | 50 | 151.2 | Арм500 ГОСТ 34028-2016 | 149.4 | 1574 | 165 | 7 | 2.2 | 2155 | 8.8 | 270 | 290 | 95 | 1550 | 1546 | 1553 | 8.333333 | 25.2
30012274 | 180 | 2019-09-04 | 2019-09-15 | 09.09.2019 | 2019-09-09 06:55 | 2019-09-09 07:00 | 2019-09-09 07:47 | 56 | 169.344 | Арм500 ГОСТ 34028-2016 | 167.5 | 1573 | 165 | 7 | 2.2 | 2155 | 8.8 | 270 | 290 | 95 | 1551 | 1547 | 1545 | 9.333333 | 28.224
30012274 | 180 | 2019-09-04 | 2019-09-15 | 09.09.2019 | 2019-09-09 07:45 | 2019-09-09 07:49 | 2019-09-09 08:35 | 52 | 157.248 | Арм500 ГОСТ 34028-2016 | 155.4 | 1573 | 165 | 7 | 2.2 | 2155 | 8.8 | 270 | 290 | 95 | 1547 | 1548 | 1546 | 8.666667 | 26.208
30012274 | 180 | 2019-09-04 | 2019-09-15 | 09.09.2019 | 2019-09-09 08:33 | 2019-09-09 08:37 | 2019-09-09 09:23 | 41 | 123.984 | Арм500 ГОСТ 34028-2016 | 121.2 | 1572 | 165 | 7 | 2.2 | 2155 | 8.8 | 270 | 290 | 95 | 1547 | 1541 | 1539 | 6.833333 | 20.664
30012274 | 180 | 2019-09-04 | 2019-09-15 | 09.09.2019 | 2019-09-09 09:20 | 2019-09-09 09:26 | 2019-09-09 10:18 | 59 | 178.34 | Арм500 ГОСТ 34028-2016 | 177.8 | 1572 | 165 | 7 | 2.2 | 2155 | 8.8 | 270 | 290 | 95 | 1543 | 1539 | 1536 | 9.833333 | 29.72333
30012274 | 180 | 2019-09-04 | 2019-09-15 | 09.09.2019 | 2019-09-09 10:15 | 2019-09-09 10:19 | 2019-09-09 11:07 | 46 | 139.104 | Арм500 ГОСТ 34028-2016 | 167.3 | 1577 | 165 | 7 | 2.2 | 2155 | 8.8 | 270 | 290 | 95 | 1550 | 1549 | 1549 | 7.666667 | 23.184
30012274 | 180 | 2019-09-04 | 2019-09-15 | 09.09.2019 | 2019-09-09 11:05 | 2019-09-09 11:09 | 2019-09-09 12:01 | 48 | 145.152 | Арм500 ГОСТ 34028-2016 | 143.4 | 1574 | 165 | 7 | 2.2 | 2155 | 8.8 | 270 | 290 | 95 | 1545 | 1539 | 1540 | 8 | 24.192
30012274 | 180 | 2019-09-04 | 2019-09-15 | 09.09.2019 | 2019-09-09 12:00 | 2019-09-09 12:03 | 2019-09-09 13:02 | 55 | 166.32 | Арм500 ГОСТ 34028-2016 | 164.5 | 1575 | 165 | 7 | 2.2 | 2155 | 8.8 | 270 | 290 | 95 | 1541 | 1538 | 1537 | 9.166667 | 27.72
30012274 | 180 | 2019-09-04 | 2019-09-15 | 09.09.2019 | 2019-09-09 13:00 | 2019-09-09 13:06 | 2019-09-09 14:00 | 51 | 153.846 | Арм500 ГОСТ 34028-2016 | 153.1 | 1575 | 165 | 7 | 2.2 | 2155 | 8.8 | 270 | 290 | 95 | 1534 | 1535 | 1533 | 8.5 | 25.641
30012274 | 180 | 2019-09-04 | 2019-09-15 | 09.09.2019 | 2019-09-09 14:00 | 2019-09-09 14:02 | 2019-09-09 14:57 | 52 | 157.248 | Арм500 ГОСТ 34028-2016 | 155.4 | 1581 | 165 | 7 | 2.2 | 2155 | 8.8 | 270 | 290 | 95 | 1544 | 1548 | 1548 | 8.666667 | 26.208
30012274 | 180 | 2019-09-04 | 2019-09-15 | 09.09.2019 | 2019-09-09 14:55 | 2019-09-09 15:00 | 2019-09-09 15:56 | 59 | 178.416 | Арм500 ГОСТ 34028-2016 | 184 | 1581 | 165 | 7 | 2.2 | 2155 | 8.8 | 270 | 290 | 95 | 1544 | 1542 | 1543 | 9.833333 | 29.736
30012274 | 180 | 2019-09-04 | 2019-09-15 | 09.09.2019 | 2019-09-09 17:20 | 2019-09-09 17:30 | 2019-09-09 18:11 | 51 | 154.224 | Арм500 ГОСТ 34028-2016 | 153.4 | 1584 | 165 | 7 | 2.2 | 2155 | 8.8 | 270 | 290 | 95 | 1555 | 1553 | 1552 | 8.5 | 25.704
30012274 | 180 | 2019-09-04 | 2019-09-15 | 09.09.2019 | 2019-09-09 18:10 | 2019-09-09 18:12 | 2019-09-09 19:01 | 42 | 127.008 | Арм500 ГОСТ 34028-2016 | 125.2 | 1572 | 165 | 7 | 2.2 | 2155 | 8.8 | 270 | 290 | 95 | 1551 | 1548 | 1544 | 7 | 21.168
30012274 | 180 | 2019-09-04 | 2019-09-15 | 09.09.2019 | 2019-09-09 18:53 | 2019-09-09 19:04 | 2019-09-09 19:48 | 52 | 157.248 | Арм500 ГОСТ 34028-2016 | 155.4 | 1572 | 165 | 13 | 2.2 | 2155 | 8.5 | 280 | 300 | 100 | 1539 | 1541 | 1541 | 8.666667 | 26.208
30012274 | 180 | 2019-09-04 | 2019-09-15 | 09.09.2019 | 2019-09-09 19:41 | 2019-09-09 19:50 | 2019-09-09 20:37 | 54 | 163.296 | Арм500 ГОСТ 34028-2016 | 161.5 | 1586 | 165 | 13 | 2.2 | 2155 | 8.5 | 280 | 300 | 100 | 1550 | 1552 | 1550 | 9 | 27.216
30012274 | 180 | 2019-09-04 | 2019-09-15 | 09.09.2019 | 2019-09-09 20:35 | 2019-09-09 20:41 | 2019-09-09 21:26 | 52 | 157.248 | Арм500 ГОСТ 34028-2016 | 155.4 | 1573 | 165 | 13 | 2.2 | 2155 | 8.5 | 280 | 300 | 100 | 1547 | 1546 | 1547 | 8.666667 | 26.208
30012274 | 180 | 2019-09-04 | 2019-09-15 | 09.09.2019 | 2019-09-09 21:20 | 2019-09-09 21:29 | 2019-09-09 22:16 | 54 | 163.296 | Арм500 ГОСТ 34028-2016 | 161.5 | 1571 | 165 | 13 | 2.2 | 2155 | 8.5 | 280 | 300 | 100 | 1551 | 1552 | 1549 | 9 | 27.216
30012274 | 180 | 2019-09-04 | 2019-09-15 | 09.09.2019 | 2019-09-09 22:09 | 2019-09-09 22:18 | 2019-09-09 23:03 | 53 | 160.272 | Арм500 ГОСТ 34028-2016 | 158.5 | 1571 | 165 | 13 | 2.2 | 2155 | 8.5 | 280 | 300 | 100 | 1547 | 1545 | 1543 | 8.833333 | 26.712
30012274 | 180 | 2019-09-04 | 2019-09-15 | 09.09.2019 | 2019-09-09 22:54 | 2019-09-09 23:05 | 2019-09-09 23:50 | 51 | 154.224 | Арм500 ГОСТ 34028-2016 | 152.4 | 1573 | 165 | 13 | 2.2 | 2155 | 8.5 | 280 | 300 | 100 | 1548 | 1549 | 1548 | 8.5 | 25.704
30012274 | 180 | 2019-09-04 | 2019-09-15 | 09.09.2019 | 2019-09-09 23:42 | 2019-09-09 23:53 | 2019-09-10 00:42 | 58 | 175.392 | Арм500 ГОСТ 34028-2016 | 173.6 | 1578 | 165 | 13 | 2.2 | 2155 | 8.5 | 280 | 300 | 100 | 1549 | 1550 | 1547 | 9.666667 | 29.232
30012274 | 180 | 2019-09-04 | 2019-09-15 | 09.09.2019 | 2019-09-10 00:35 | 2019-09-10 00:45 | 2019-09-10 01:35 | 58 | 175.392 | Арм500 ГОСТ 34028-2016 | 173.6 | 1571 | 165 | 13 | 2.2 | 2155 | 8.5 | 280 | 300 | 100 | 1546 | 1545 | 1538 | 9.666667 | 29.232
30012274 | 180 | 2019-09-04 | 2019-09-15 | 09.09.2019 | 2019-09-10 01:30 | 2019-09-10 01:38 | 2019-09-10 02:21 | 50 | 151.2 | Арм500 ГОСТ 34028-2016 | 149.4 | 1571 | 165 | 13 | 2.2 | 2155 | 8.5 | 280 | 300 | 100 | 1547 | 1549 | 1550 | 8.333333 | 25.2
30012274 | 180 | 2019-09-04 | 2019-09-15 | 09.09.2019 | 2019-09-10 02:14 | 2019-09-10 02:24 | 2019-09-10 03:10 | 51 | 154.224 | Арм500 ГОСТ 34028-2016 | 152.8 | 1570 | 165 | 13 | 2.2 | 2155 | 8.5 | 280 | 300 | 100 | 1548 | 1546 | 1547 | 8.5 | 25.704
30012274 | 180 | 2019-09-04 | 2019-09-15 | 10.09.2019 | 2019-09-10 03:00 | 2019-09-10 03:12 | 2019-09-10 04:08 | 56 | 169.344 | Арм500 ГОСТ 34028-2016 | 167.5 | 1576 | 165 | 13 | 2.2 | 2155 | 8.5 | 280 | 300 | 100 | 1548 | 1546 | 1547 | 9.333333 | 28.224
30012274 | 180 | 2019-09-04 | 2019-09-15 | 10.09.2019 | 2019-09-10 04:00 | 2019-09-10 04:11 | 2019-09-10 05:05 | 51 | 154.224 | Арм500 ГОСТ 34028-2016 | 152.4 | 1575 | 165 | 13 | 2.2 | 2155 | 8.5 | 280 | 300 | 100 | 1540 | 1538 | 1539 | 8.5 | 25.704
30012274 | 180 | 2019-09-04 | 2019-09-15 | 10.09.2019 | 2019-09-10 04:56 | 2019-09-10 05:08 | 2019-09-10 05:59 | 51 | 154.224 | Арм500 ГОСТ 34028-2016 | 152.6 | 1577 | 165 | 13 | 2.2 | 2155 | 8.5 | 280 | 300 | 100 | 1549 | 1551 | 1547 | 8.5 | 25.704
30012274 | 180 | 2019-09-04 | 2019-09-15 | 10.09.2019 | 2019-09-10 05:50 | 2019-09-10 06:01 | 2019-09-10 06:50 | 57 | 172.368 | Арм500 ГОСТ 34028-2016 | 170.6 | 1573 | 165 | 13 | 2.2 | 2155 | 8.5 | 280 | 300 | 100 | 1543 | 1539 | 1538 | 9.5 | 28.728
30012274 | 180 | 2019-09-04 | 2019-09-15 | 10.09.2019 | 2019-09-10 06:50 | 2019-09-10 06:54 | 2019-09-10 07:37 | 60 | 181.203 | Арм500 ГОСТ 34028-2016 | 187.7 | 1576 | 165 | 7 | 2.2 | 2155 | 8.8 | 270 | 290 | 95 | 1540 | 1543 | 1545 | 10 | 30.2005
30012274 | 180 | 2019-09-04 | 2019-09-15 | 13.09.2019 | 2019-09-13 02:40 | 2019-09-13 02:45 | 2019-09-13 03:35 | 48 | 145.152 | Арм500 ГОСТ 34028-2016 | 144.3 | 1590 | 165 | 7 | 1 | 2155 | 8.3 | 280 | 300 | 100 | 1552 | 1555 | 1550 | 8 | 24.192
30012274 | 180 | 2019-09-04 | 2019-09-15 | 13.09.2019 | 2019-09-13 03:30 | 2019-09-13 03:37 | 2019-09-13 04:21 | 47 | 141.775 | Арм500 ГОСТ 34028-2016 | 140.4 | 1586 | 165 | 7 | 2.1 | 2155 | 8.3 | 280 | 300 | 100 | 1545 | 1548 | 1548 | 7.833333 | 23.62917
30012274 | 180 | 2019-09-04 | 2019-09-15 | 13.09.2019 | 2019-09-13 04:20 | 2019-09-13 04:25 | 2019-09-13 05:14 | 44 | 132.905 | Арм500 ГОСТ 34028-2016 | 132 | 1585 | 165 | 7 | 2.1 | 2155 | 8.3 | 280 | 300 | 100 | 1542 | 1545 | 1539 | 7.333333 | 22.15083
30012274 | 180 | 2019-09-04 | 2019-09-15 | 13.09.2019 | 2019-09-13 05:10 | 2019-09-13 05:16 | 2019-09-13 06:26 | 55 | 166.32 | Арм500 ГОСТ 34028-2016 | 164.5 | 1593 | 165 | 7 | 2.1 | 2155 | 8.3 | 280 | 300 | 100 | 1547 | 1550 | 1553 | 9.166667 | 27.72
30012274 | 180 | 2019-09-04 | 2019-09-15 | 13.09.2019 | 2019-09-13 06:19 | 2019-09-13 06:27 | 2019-09-13 07:35 | 50 | 151.2 | Арм500 ГОСТ 34028-2016 | 149.4 | 1601 | 165 | 13 | 2.1 | 2155 | 8.5 | 280 | 300 | 95 | 1550 | 1544 | 1547 | 8.333333 | 25.2
30012274 | 180 | 2019-09-04 | 2019-09-15 | 13.09.2019 | 2019-09-13 07:30 | 2019-09-13 07:37 | 2019-09-13 08:46 | 55 | 166.32 | Арм500 ГОСТ 34028-2016 | 164.7 | 1592 | 165 | 13 | 2.2 | 2155 | 8.5 | 280 | 300 | 95 | 1548 | 1546 | 1541 | 9.166667 | 27.72
30012274 | 180 | 2019-09-04 | 2019-09-15 | 13.09.2019 | 2019-09-13 08:37 | 2019-09-13 08:48 | 2019-09-13 09:41 | 52 | 157.248 | Арм500 ГОСТ 34028-2016 | 155.6 | 1586 | 165 | 13 | 2.2 | 2155 | 8.5 | 280 | 300 | 95 | 1552 | 1556 | 1555 | 8.666667 | 26.208
30012274 | 180 | 2019-09-04 | 2019-09-15 | 13.09.2019 | 2019-09-13 09:38 | 2019-09-13 09:45 | 2019-09-13 10:31 | 57 | 172.368 | Арм500 ГОСТ 34028-2016 | 170.6 | 1579 | 165 | 13 | 2.2 | 2155 | 8.7 | 280 | 300 | 95 | 1547 | 1549 | 1552 | 9.5 | 28.728
30012274 | 180 | 2019-09-04 | 2019-09-15 | 13.09.2019 | 2019-09-13 10:27 | 2019-09-13 10:34 | 2019-09-13 11:19 | 50 | 151.2 | Арм500 ГОСТ 34028-2016 | 149.4 | 1578 | 165 | 13 | 2.2 | 2155 | 8.7 | 280 | 300 | 95 | 1546 | 1545 | 1546 | 8.333333 | 25.2
30012274 | 180 | 2019-09-04 | 2019-09-15 | 13.09.2019 | 2019-09-13 11:03 | 2019-09-13 11:22 | 2019-09-13 12:08 | 54 | 163.296 | Арм500 ГОСТ 34028-2016 | 161.5 | 1578 | 165 | 13 | 2.2 | 2155 | 8.7 | 280 | 300 | 95 | 1548 | 1547 | 1548 | 9 | 27.216
30012274 | 180 | 2019-09-04 | 2019-09-15 | 13.09.2019 | 2019-09-13 12:03 | 2019-09-13 12:12 | 2019-09-13 12:58 | 54 | 163.296 | Арм500 ГОСТ 34028-2016 | 161.5 | 1576 | 165 | 13 | 2.2 | 2155 | 8.7 | 280 | 300 | 95 | 1555 | 1554 | 1553 | 9 | 27.216
30012274 | 180 | 2019-09-04 | 2019-09-15 | 13.09.2019 | 2019-09-13 12:49 | 2019-09-13 13:00 | 2019-09-13 13:50 | 55 | 166.32 | Арм500 ГОСТ 34028-2016 | 164.5 | 1574 | 165 | 13 | 2.1 | 2155 | 8.7 | 280 | 300 | 95 | 1547 | 1541 | 1542 | 9.166667 | 27.72
30012274 | 180 | 2019-09-04 | 2019-09-15 | 13.09.2019 | 2019-09-13 13:40 | 2019-09-13 13:52 | 2019-09-13 14:42 | 52 | 157.248 | Арм500 ГОСТ 34028-2016 | 155.4 | 1575 | 165 | 13 | 2.1 | 2155 | 8.7 | 260 | 280 | 90 | 1537 | 1538 | 1539 | 8.666667 | 26.208
30012274 | 180 | 2019-09-04 | 2019-09-15 | 13.09.2019 | 2019-09-13 14:35 | 2019-09-13 14:44 | 2019-09-13 15:32 | 53 | 160.272 | Арм500 ГОСТ 34028-2016 | 158.5 | 1576 | 165 | 13 | 2.1 | 2155 | 8.7 | 260 | 280 | 90 | 1541 | 1543 | 1541 | 8.833333 | 26.712
30012274 | 180 | 2019-09-04 | 2019-09-15 | 13.09.2019 | 2019-09-13 15:25 | 2019-09-13 15:36 | 2019-09-13 16:24 | 53 | 160.272 | Арм500 ГОСТ 34028-2016 | 158.5 | 1577 | 165 | 13 | 2.1 | 2155 | 8.7 | 260 | 280 | 90 | 1548 | 1549 | 1548 | 8.833333 | 26.712
30012274 | 180 | 2019-09-04 | 2019-09-15 | 13.09.2019 | 2019-09-13 16:19 | 2019-09-13 16:28 | 2019-09-13 17:14 | 53 | 160.272 | Арм500 ГОСТ 34028-2016 | 158.5 | 1574 | 165 | 13 | 2.1 | 2155 | 8.7 | 260 | 280 | 90 | 1543 | 1542 | 1541 | 8.833333 | 26.712
30012274 | 180 | 2019-09-04 | 2019-09-15 | 13.09.2019 | 2019-09-13 17:10 | 2019-09-13 17:17 | 2019-09-13 18:02 | 55 | 166.32 | Арм500 ГОСТ 34028-2016 | 164.5 | 1576 | 185 | 13 | 2.2 | 2155 | 8.7 | 290 | 310 | 100 | 1550 | 1547 | 1546 | 9.166667 | 27.72
30012274 | 180 | 2019-09-04 | 2019-09-15 | 13.09.2019 | 2019-09-13 17:56 | 2019-09-13 18:05 | 2019-09-13 18:50 | 51 | 154.224 | Арм500 ГОСТ 34028-2016 | 152.4 | 1571 | 185 | 13 | 2.2 | 2155 | 8.7 | 280 | 300 | 100 | 1549 | 1547 | 1545 | 8.5 | 25.704
30012274 | 180 | 2019-09-04 | 2019-09-15 | 13.09.2019 | 2019-09-13 18:42 | 2019-09-13 18:52 | 2019-09-13 19:36 | 52 | 157.248 | Арм500 ГОСТ 34028-2016 | 155.4 | 1573 | 170 | 7 | 2.1 | 2150 | 8.5 | 280 | 290 | 100 | 1547 | 1545 | 1544 | 8.666667 | 26.208
30012274 | 180 | 2019-09-04 | 2019-09-15 | 13.09.2019 | 2019-09-13 19:28 | 2019-09-13 19:38 | 2019-09-13 20:26 | 54 | 163.296 | Арм500 ГОСТ 34028-2016 | 161.5 | 1572 | 170 | 7 | 2.1 | 2150 | 8.5 | 280 | 290 | 100 | 1543 | 1545 | 1543 | 9 | 27.216
30012274 | 180 | 2019-09-04 | 2019-09-15 | 13.09.2019 | 2019-09-13 20:18 | 2019-09-13 20:28 | 2019-09-13 21:19 | 56 | 169.344 | Арм500 ГОСТ 34028-2016 | 167.5 | 1572 | 170 | 7 | 2.1 | 2150 | 8.5 | 280 | 290 | 100 | 1546 | 1552 | 1544 | 9.333333 | 28.224
30012274 | 180 | 2019-09-04 | 2019-09-15 | 13.09.2019 | 2019-09-13 21:11 | 2019-09-13 21:21 | 2019-09-13 22:07 | 54 | 163.296 | Арм500 ГОСТ 34028-2016 | 161.5 | 1572 | 170 | 7 | 2.1 | 2150 | 8.5 | 280 | 290 | 100 | 1539 | 1537 | 1540 | 9 | 27.216
30012274 | 180 | 2019-09-04 | 2019-09-15 | 13.09.2019 | 2019-09-13 22:00 | 2019-09-13 22:10 | 2019-09-13 22:56 | 51 | 154.224 | Арм500 ГОСТ 34028-2016 | 152.4 | 1573 | 170 | 7 | 2.1 | 2150 | 8.5 | 280 | 290 | 100 | 1541 | 1543 | 1546 | 8.5 | 25.704
30012274 | 180 | 2019-09-04 | 2019-09-15 | 13.09.2019 | 2019-09-13 22:49 | 2019-09-13 22:59 | 2019-09-13 23:46 | 54 | 163.296 | Арм500 ГОСТ 34028-2016 | 161.5 | 1576 | 170 | 7 | 2.1 | 2150 | 8.5 | 280 | 290 | 100 | 1545 | 1547 | 1544 | 9 | 27.216
30012274 | 180 | 2019-09-04 | 2019-09-15 | 13.09.2019 | 2019-09-13 23:39 | 2019-09-13 23:49 | 2019-09-14 00:55 | 51 | 154.199 | Арм500 ГОСТ 34028-2016 | 153.2 | 1576 | 170 | 7 | 2.1 | 2150 | 8.5 | 280 | 290 | 100 | 1547 | 1542 | 1540 | 8.5 | 25.69983
30012274 | 180 | 2019-09-04 | 2019-09-15 | 13.09.2019 | 2019-09-14 00:47 | 2019-09-14 00:57 | 2019-09-14 02:11 | 51 | 154.224 | Арм500 ГОСТ 34028-2016 | 152.5 | 1583 | 170 | 7 | 2.1 | 2150 | 8.5 | 280 | 290 | 100 | 1544 | 1543 | 1541 | 8.5 | 25.704
30012274 | 180 | 2019-09-04 | 2019-09-15 | 14.09.2019 | 2019-09-14 02:04 | 2019-09-14 02:14 | 2019-09-14 03:10 | 52 | 157.248 | Арм500 ГОСТ 34028-2016 | 155.4 | 1576 | 170 | 7 | 2.1 | 2150 | 8.5 | 280 | 290 | 100 | 1539 | 1538 | 1539 | 8.666667 | 26.208
30012274 | 180 | 2019-09-04 | 2019-09-15 | 13.09.2019 | 2019-09-14 03:04 | 2019-09-14 03:14 | 2019-09-14 04:01 | 48 | 145.152 | Арм500 ГОСТ 34028-2016 | 143.4 | 1580 | 170 | 7 | 2.1 | 2150 | 8.5 | 280 | 290 | 100 | 1541 | 1550 | 1551 | 8 | 24.192
30012274 | 180 | 2019-09-04 | 2019-09-15 | 14.09.2019 | 2019-09-14 03:57 | 2019-09-14 04:04 | 2019-09-14 04:50 | 52 | 157.248 | Арм500 ГОСТ 34028-2016 | 155.4 | 1575 | 170 | 7 | 2.2 | 2150 | 8.5 | 280 | 290 | 100 | 1548 | 1546 | 1541 | 8.666667 | 26.208
30012274 | 180 | 2019-09-04 | 2019-09-15 | 14.09.2019 | 2019-09-14 04:43 | 2019-09-14 04:53 | 2019-09-14 05:39 | 53 | 160.272 | Арм500 ГОСТ 34028-2016 | 158.5 | 1574 | 170 | 7 | 2.1 | 2150 | 8.5 | 280 | 290 | 100 | 1543 | 1540 | 1544 | 8.833333 | 26.712
30012274 | 180 | 2019-09-04 | 2019-09-15 | 14.09.2019 | 2019-09-14 05:35 | 2019-09-14 05:45 | 2019-09-14 06:29 | 50 | 151.2 | Арм500 ГОСТ 34028-2016 | 149.4 | 1572 | 165 | 13 | 2.1 | 2155 | 8.5 | 280 | 300 | 95 | 1545 | 1544 | 1545 | 8.333333 | 25.2
30012274 | 180 | 2019-09-04 | 2019-09-15 | 14.09.2019 | 2019-09-14 06:23 | 2019-09-14 06:32 | 2019-09-14 07:22 | 57 | 172.368 | Арм500 ГОСТ 34028-2016 | 171 | 1576 | 165 | 13 | 2.1 | 2155 | 8.7 | 280 | 300 | 95 | 1540 | 1542 | 1544 | 9.5 | 28.728
30012274 | 180 | 2019-09-04 | 2019-09-15 | 14.09.2019 | 2019-09-14 07:20 | 2019-09-14 07:27 | 2019-09-14 08:23 | 52 | 157.248 | Арм500 ГОСТ 34028-2016 | 155.6 | 1577 | 165 | 13 | 2.1 | 2155 | 8.7 | 280 | 300 | 95 | 1541 | 1539 | 1538 | 8.666667 | 26.208
30012274 | 180 | 2019-09-04 | 2019-09-15 | 14.09.2019 | 2019-09-14 08:17 | 2019-09-14 08:26 | 2019-09-14 09:15 | 54 | 163.296 | Арм500 ГОСТ 34028-2016 | 161.5 | 1580 | 165 | 13 | 2.1 | 2155 | 8.5 | 280 | 300 | 100 | 1557 | 1556 | 1554 | 9 | 27.216
30012274 | 180 | 2019-09-04 | 2019-09-15 | 14.09.2019 | 2019-09-14 09:10 | 2019-09-14 09:18 | 2019-09-14 10:06 | 54 | 163.296 | Арм500 ГОСТ 34028-2016 | 161.5 | 1573 | 165 | 13 | 2.1 | 2155 | 8.5 | 280 | 300 | 95 | 1552 | 1549 | 1547 | 9 | 27.216
30012274 | 180 | 2019-09-04 | 2019-09-15 | 14.09.2019 | 2019-09-14 10:00 | 2019-09-14 10:08 | 2019-09-14 10:55 | 56 | 168.714 | Арм500 ГОСТ 34028-2016 | 176.7 | 1576 | 165 | 13 | 2.2 | 2155 | 8.7 | 280 | 300 | 95 | 1552 | 1550 | 1549 | 9.333333 | 28.119
30012274 | 180 | 2019-09-04 | 2019-09-15 | 14.09.2019 | 2019-09-14 12:19 | 2019-09-14 12:30 | 2019-09-14 13:12 | 48 | 145.152 | Арм500 ГОСТ 34028-2016 | 144.3 | 1583 | 165 | 13 | 2.2 | 2155 | 8.7 | 280 | 300 | 95 | 1548 | 1552 | 1553 | 8 | 24.192
30012274 | 180 | 2019-09-04 | 2019-09-15 | 14.09.2019 | 2019-09-14 13:03 | 2019-09-14 13:14 | 2019-09-14 14:00 | 54 | 163.296 | Арм500 ГОСТ 34028-2016 | 161.5 | 1572 | 165 | 9 | 2.2 | 2155 | 8.7 | 280 | 300 | 95 | 1550 | 1548 | 1547 | 9 | 27.216
30012274 | 180 | 2019-09-04 | 2019-09-15 | 14.09.2019 | 2019-09-14 13:58 | 2019-09-14 14:03 | 2019-09-14 14:48 | 53 | 160.272 | Арм500 ГОСТ 34028-2016 | 158.5 | 1570 | 165 | 13 | 2.2 | 2155 | 8.7 | 280 | 300 | 95 | 1545 | 1547 | 1548 | 8.833333 | 26.712
30012274 | 180 | 2019-09-04 | 2019-09-15 | 14.09.2019 | 2019-09-14 14:39 | 2019-09-14 14:50 | 2019-09-14 15:36 | 53 | 160.272 | Арм500 ГОСТ 34028-2016 | 158.5 | 1570 | 165 | 13 | 2.2 | 2155 | 8.7 | 280 | 300 | 95 | 1542 | 1539 | 1537 | 8.833333 | 26.712
30012274 | 180 | 2019-09-04 | 2019-09-15 | 14.09.2019 | 2019-09-14 15:27 | 2019-09-14 15:38 | 2019-09-14 16:24 | 52 | 157.248 | Арм500 ГОСТ 34028-2016 | 155.4 | 1569 | 165 | 13 | 2.2 | 2155 | 8.7 | 280 | 300 | 95 | 1539 | 1543 | 1542 | 8.666667 | 26.208
30012274 | 180 | 2019-09-04 | 2019-09-15 | 14.09.2019 | 2019-09-14 16:19 | 2019-09-14 16:26 | 2019-09-14 17:17 | 58 | 175.392 | Арм500 ГОСТ 34028-2016 | 173.6 | 1576 | 165 | 13 | 2.2 | 2155 | 8.7 | 280 | 300 | 95 | 1544 | 1543 | 1542 | 9.666667 | 29.232
30012274 | 180 | 2019-09-04 | 2019-09-15 | 14.09.2019 | 2019-09-14 17:08 | 2019-09-14 17:19 | 2019-09-14 18:06 | 54 | 163.296 | Арм500 ГОСТ 34028-2016 | 161.5 | 1572 | 165 | 13 | 2.2 | 2155 | 8.7 | 280 | 300 | 95 | 1548 | 1546 | 1547 | 9 | 27.216
30012274 | 180 | 2019-09-04 | 2019-09-15 | 14.09.2019 | 2019-09-14 18:00 | 2019-09-14 18:09 | 2019-09-14 18:55 | 50 | 151.2 | Арм500 ГОСТ 34028-2016 | 149.4 | 1572 | 165 | 13 | 2.2 | 2155 | 8.7 | 280 | 300 | 95 | 1546 | 1542 | 1545 | 8.333333 | 25.2
30012274 | 180 | 2019-09-04 | 2019-09-15 | 14.09.2019 | 2019-09-14 18:48 | 2019-09-14 18:58 | 2019-09-14 19:45 | 55 | 166.32 | Арм500 ГОСТ 34028-2016 | 164.5 | 1572 | 170 | 7 | 2.2 | 2150 | 8.5 | 280 | 290 | 100 | 1551 | 1550 | 1552 | 9.166667 | 27.72
30012274 | 180 | 2019-09-04 | 2019-09-15 | 14.09.2019 | 2019-09-14 19:38 | 2019-09-14 19:48 | 2019-09-14 20:36 | 54 | 163.296 | Арм500 ГОСТ 34028-2016 | 161.5 | 1571 | 170 | 7 | 2.2 | 2150 | 8.5 | 280 | 290 | 100 | 1547 | 1545 | 1543 | 9 | 27.216
30012274 | 180 | 2019-09-04 | 2019-09-15 | 14.09.2019 | 2019-09-14 20:28 | 2019-09-14 20:38 | 2019-09-14 21:26 | 55 | 166.32 | Арм500 ГОСТ 34028-2016 | 164.5 | 1572 | 170 | 7 | 2.2 | 2150 | 8.5 | 280 | 290 | 100 | 1547 | 1546 | 1547 | 9.166667 | 27.72
30012274 | 180 | 2019-09-04 | 2019-09-15 | 14.09.2019 | 2019-09-14 21:18 | 2019-09-14 21:28 | 2019-09-14 22:18 | 57 | 172.368 | Арм500 ГОСТ 34028-2016 | 170.6 | 1573 | 170 | 7 | 2.2 | 2150 | 8.5 | 280 | 290 | 100 | 1540 | 1536 | 1537 | 9.5 | 28.728
30012274 | 180 | 2019-09-04 | 2019-09-15 | 14.09.2019 | 2019-09-14 22:15 | 2019-09-14 22:25 | 2019-09-14 23:11 | 54 | 163.296 | Арм500 ГОСТ 34028-2016 | 161.5 | 1573 | 170 | 7 | 2.2 | 2150 | 8.5 | 280 | 290 | 100 | 1548 | 1552 | 1554 | 9 | 27.216
30012274 | 180 | 2019-09-04 | 2019-09-15 | 14.09.2019 | 2019-09-14 23:04 | 2019-09-14 23:13 | 2019-09-15 00:01 | 53 | 160.272 | Арм500 ГОСТ 34028-2016 | 158.5 | 1580 | 170 | 7 | 2.2 | 2150 | 8.5 | 280 | 290 | 100 | 1553 | 1551 | 1550 | 8.833333 | 26.712
30012274 | 180 | 2019-09-04 | 2019-09-15 | 14.09.2019 | 2019-09-14 23:55 | 2019-09-15 00:04 | 2019-09-15 00:49 | 52 | 157.248 | Арм500 ГОСТ 34028-2016 | 155.4 | 1571 | 170 | 7 | 2.2 | 2150 | 8.5 | 280 | 290 | 100 | 1543 | 1546 | 1544 | 8.666667 | 26.208
30012274 | 180 | 2019-09-04 | 2019-09-15 | 14.09.2019 | 2019-09-15 00:41 | 2019-09-15 00:51 | 2019-09-15 01:40 | 55 | 166.32 | Арм500 ГОСТ 34028-2016 | 164.5 | 1570 | 170 | 7 | 2.2 | 2150 | 8.5 | 280 | 290 | 100 | 1547 | 1543 | 1545 | 9.166667 | 27.72
30012274 | 180 | 2019-09-04 | 2019-09-15 | 14.09.2019 | 2019-09-15 01:33 | 2019-09-15 01:43 | 2019-09-15 02:30 | 54 | 163.296 | Арм500 ГОСТ 34028-2016 | 161.5 | 1572 | 170 | 7 | 2.2 | 2150 | 8.5 | 280 | 290 | 100 | 1543 | 1546 | 1545 | 9 | 27.216
30012274 | 180 | 2019-09-04 | 2019-09-15 | 15.09.2019 | 2019-09-15 02:23 | 2019-09-15 02:33 | 2019-09-15 03:17 | 50 | 151.2 | Арм500 ГОСТ 34028-2016 | 149.4 | 1573 | 170 | 7 | 2.2 | 2150 | 8.5 | 280 | 290 | 100 | 1550 | 1549 | 1548 | 8.333333 | 25.2
30012274 | 180 | 2019-09-04 | 2019-09-15 | 15.09.2019 | 2019-09-15 03:09 | 2019-09-15 03:19 | 2019-09-15 04:06 | 54 | 163.296 | Арм500 ГОСТ 34028-2016 | 161.5 | 1571 | 170 | 7 | 2.2 | 2150 | 8.5 | 280 | 290 | 100 | 1542 | 1544 | 1543 | 9 | 27.216
30012274 | 180 | 2019-09-04 | 2019-09-15 | 15.09.2019 | 2019-09-15 04:00 | 2019-09-15 04:09 | 2019-09-15 04:57 | 53 | 160.272 | Арм500 ГОСТ 34028-2016 | 158.5 | 1572 | 170 | 7 | 2.2 | 2150 | 8.5 | 280 | 290 | 100 | 1547 | 1546 | 1545 | 8.833333 | 26.712
30012274 | 180 | 2019-09-04 | 2019-09-15 | 15.09.2019 | 2019-09-15 04:52 | 2019-09-15 05:00 | 2019-09-15 05:49 | 55 | 166.32 | Арм500 ГОСТ 34028-2016 | 164.5 | 1572 | 170 | 7 | 2.2 | 2150 | 8.5 | 280 | 290 | 100 | 1544 | 1545 | 1541 | 9.166667 | 27.72
30012274 | 180 | 2019-09-04 | 2019-09-15 | 15.09.2019 | 2019-09-15 05:42 | 2019-09-15 05:52 | 2019-09-15 06:42 | 54 | 163.296 | Арм500 ГОСТ 34028-2016 | 161.5 | 1571 | 170 | 7 | 2.2 | 2150 | 8.5 | 280 | 290 | 100 | 1540 | 1542 | 1540 | 9 | 27.216
30012274 | 180 | 2019-09-04 | 2019-09-15 | 15.09.2019 | 2019-09-15 06:40 | 2019-09-15 06:45 | 2019-09-15 07:35 | 54 | 163.296 | Арм500 ГОСТ 34028-2016 | 161.5 | 1573 | 165 | 7 | 2.1 | 2155 | 8.3 | 290 | 320 | 100 | 1539 | 1537 | 1536 | 9 | 27.216
30012274 | 180 | 2019-09-04 | 2019-09-15 | 15.09.2019 | 2019-09-15 07:35 | 2019-09-15 07:38 | 2019-09-15 08:28 | 54 | 161.709 | Арм500 ГОСТ 34028-2016 | 166.3 | 1576 | 165 | 7 | 2.1 | 2155 | 8.3 | 290 | 320 | 100 | 1548 | 1546 | 1545 | 9 | 26.9515
30011728 | 180 | 2019-07-24 | 2019-07-26 | 24.07.2019 | 2019-07-24 02:01 | 2019-07-24 02:12 | 2019-07-24 03:10 | 55 | 166.32 | Арм500 ГОСТ 34028-2016 | 163.6 | 1574 | 170 | 13 | 2.1 | 2155 | 8.6 | 280 | 300 | 100 | 1547 | 1543 | 1541 | 9.166667 | 27.72
30011728 | 180 | 2019-07-24 | 2019-07-26 | 24.07.2019 | 2019-07-24 03:01 | 2019-07-24 03:13 | 2019-07-24 04:13 | 58 | 175.392 | Арм500 ГОСТ 34028-2016 | 177 | 1576 | 170 | 13 | 2.1 | 2155 | 8.4 | 280 | 300 | 100 | 1543 | 1544 | 1546 | 9.666667 | 29.232
30011728 | 180 | 2019-07-24 | 2019-07-26 | 24.07.2019 | 2019-07-24 04:05 | 2019-07-24 04:16 | 2019-07-24 05:16 | 57 | 172.368 | Арм500 ГОСТ 34028-2016 | 175 | 1576 | 170 | 13 | 2.1 | 2155 | 8.5 | 280 | 300 | 100 | 1545 | 1543 | 1546 | 9.5 | 28.728
30011728 | 180 | 2019-07-24 | 2019-07-26 | 24.07.2019 | 2019-07-24 05:10 | 2019-07-24 05:19 | 2019-07-24 06:21 | 58 | 173.036 | Арм500 ГОСТ 34028-2016 | 161.5 | 1577 | 165 | 7 | 2.1 | 2155 | 8.3 | 260 | 290 | 90 | 1548 | 1544 | 1546 | 9.666667 | 28.83933
30011728 | 180 | 2019-07-24 | 2019-07-26 | 23.07.2019 | 2019-07-24 19:55 | 2019-07-24 20:07 | 2019-07-24 21:03 | 55 | 166.32 | Арм500 ГОСТ 34028-2016 | 158.8 | 1583 | 170 | 13 | 2.1 | 2155 | 8.3 | 260 | 280 | 100 | 1549 | 1545 | 1544 | 9.166667 | 27.72
30011728 | 180 | 2019-07-24 | 2019-07-26 | 25.07.2019 | 2019-07-25 09:22 | 2019-07-25 09:34 | 2019-07-25 10:29 | 53 | 160.272 | 25Г2С ГОСТ 5781-82 | 164 | 1574 | 165 | 7 | 2 | 2155 | 7.8 | 230 | 290 | 80 | 1550 | 1549 | 1545 | 8.833333 | 26.712
30011728 | 180 | 2019-07-24 | 2019-07-26 | 25.07.2019 | 2019-07-25 10:20 | 2019-07-25 10:31 | 2019-07-25 11:11 | 28 | 81.331 | 25Г2С ГОСТ 5781-82 | 157.5 | 1563 | 165 | 7 | 2 | 2155 | 8.3 | 260 | 290 | 90 | 1540 | 1533 | 1528 | 4.666667 | 13.55517
30011728 | 180 | 2019-07-24 | 2019-07-26 | 25.07.2019 | 2019-07-25 13:10 | 2019-07-25 13:21 | 2019-07-25 14:21 | 59 | 178.416 | 25Г2С ГОСТ 5781-82 | 182 | 1576 | 165 | 7 | 2 | 2150 | 8.8 | 230 | 290 | 100 | 1552 | 1547 | 1548 | 9.833333 | 29.736
30011728 | 180 | 2019-07-24 | 2019-07-26 | 25.07.2019 | 2019-07-25 14:15 | 2019-07-25 14:25 | 2019-07-25 15:22 | 55 | 166.32 | 25Г2С ГОСТ 5781-82 | 200 | 1563 | 165 | 7 | 2 | 2150 | 8.8 | 230 | 290 | 100 | 1537 | 1536 | 1534 | 9.166667 | 27.72
30011728 | 180 | 2019-07-24 | 2019-07-26 | 25.07.2019 | 2019-07-25 15:14 | 2019-07-25 15:24 | 2019-07-25 16:27 | 55 | 165.438 | 25Г2С ГОСТ 5781-82 | 181 | 1564 | 165 | 7 | 2 | 2150 | 8.8 | 230 | 290 | 100 | 1538 | 1539 | 1536 | 9.166667 | 27.573
30011728 | 180 | 2019-07-24 | 2019-07-26 | 25.07.2019 | 2019-07-25 16:20 | 2019-07-25 16:30 | 2019-07-25 17:30 | 55 | 166.32 | 25Г2С ГОСТ 5781-82 | 172 | 1563 | 165 | 7 | 2 | 2155 | 8.3 | 260 | 280 | 90 | 1532 | 1530 | 1529 | 9.166667 | 27.72
30011728 | 180 | 2019-07-24 | 2019-07-26 | 25.07.2019 | 2019-07-25 17:20 | 2019-07-25 17:32 | 2019-07-25 18:32 | 52 | 157.248 | 25Г2С ГОСТ 5781-82 | 159.5 | 1568 | 165 | 7 | 2 | 2155 | 8.3 | 260 | 280 | 90 | 1533 | 1531 | 1531 | 8.666667 | 26.208
30011728 | 180 | 2019-07-24 | 2019-07-26 | 25.07.2019 | 2019-07-25 18:20 | 2019-07-25 18:33 | 2019-07-25 19:42 | 55 | 166.32 | 25Г2С ГОСТ 5781-82 | 156 | 1573 | 165 | 9 | 1.7 | 2155 | 8.3 | 260 | 280 | 90 | 1539 | 1542 | 1543 | 9.166667 | 27.72
30011728 | 180 | 2019-07-24 | 2019-07-26 | 25.07.2019 | 2019-07-25 19:35 | 2019-07-25 19:44 | 2019-07-25 20:40 | 56 | 169.055 | 25Г2С ГОСТ 5781-82 | 159.5 | 1570 | 165 | 7 | 2 | 2155 | 8.3 | 260 | 290 | 90 | 1532 | 1530 | 1529 | 9.333333 | 28.17583
30011728 | 180 | 2019-07-28 | 2019-08-05 | 30.07.2019 | 2019-07-30 08:00 | 2019-07-30 08:08 | 2019-07-30 09:09 | 48 | 145.152 | 25Г2С ГОСТ 5781-82 | 155.5 | 1578 | 165 | 7 | 2 | 2155 | 7.9 | 200 | 240 | 80 | 1552 | 1546 | 1545 | 8 | 24.192
30011728 | 180 | 2019-07-28 | 2019-08-05 | 30.07.2019 | 2019-07-30 09:00 | 2019-07-30 09:11 | 2019-07-30 10:21 | 51 | 154.224 | 25Г2С ГОСТ 5781-82 | 160 | 1577 | 165 | 7 | 2 | 2155 | 7.9 | 240 | 230 | 90 | 1547 | 1546 | 1544 | 8.5 | 25.704
30011728 | 180 | 2019-07-28 | 2019-08-05 | 30.07.2019 | 2019-07-30 10:15 | 2019-07-30 10:24 | 2019-07-30 11:42 | 52 | 157.248 | 25Г2С ГОСТ 5781-82 | 162 | 1567 | 165 | 7 | 2 | 2155 | 7.9 | 240 | 260 | 90 | 1541 | 1540 | 1540 | 8.666667 | 26.208
30011728 | 180 | 2019-07-28 | 2019-08-05 | 30.07.2019 | 2019-07-30 11:35 | 2019-07-30 11:44 | 2019-07-30 13:00 | 53 | 160.272 | 25Г2С ГОСТ 5781-82 | 167 | 1573 | 165 | 7 | 2 | 2155 | 7.9 | 240 | 250 | 90 | 1537 | 1542 | 1543 | 8.833333 | 26.712
30011728 | 180 | 2019-07-28 | 2019-08-05 | 30.07.2019 | 2019-07-30 12:55 | 2019-07-30 13:04 | 2019-07-30 14:38 | 52 | 156.389 | 25Г2С ГОСТ 5781-82 | 160 | 1575 | 165 | 7 | 2 | 2155 | 7.9 | 240 | 250 | 90 | 1540 | 1538 | 1533 | 8.666667 | 26.06483
30011728 | 180 | 2019-07-28 | 2019-08-05 | 30.07.2019 | 2019-07-30 14:30 | 2019-07-30 14:40 | 2019-07-30 15:54 | 55 | 166.159 | 25Г2С ГОСТ 5781-82 | 170 | 1579 | 165 | 9 | 2 | 2155 | 8.3 | 260 | 290 | 90 | 1537 | 1541 | 1542 | 9.166667 | 27.69317
30011728 | 180 | 2019-07-28 | 2019-08-05 | 01.08.2019 | 2019-08-01 23:28 | 2019-08-01 23:40 | 2019-08-02 00:23 | 48 | 145.152 | Арм500 ГОСТ 34028-2016 | 153 | 1583 | 165 | 7 | 1.9 | 2155 | 8.3 | 260 | 280 | 90 | 1554 | 1550 | 1556 | 8 | 24.192
30011728 | 180 | 2019-07-28 | 2019-08-05 | 01.08.2019 | 2019-08-02 00:15 | 2019-08-02 00:25 | 2019-08-02 01:15 | 51 | 154.224 | Арм500 ГОСТ 34028-2016 | 159 | 1585 | 165 | 7 | 2 | 2155 | 8.3 | 260 | 280 | 90 | 1543 | 1539 | 1541 | 8.5 | 25.704
30011728 | 180 | 2019-07-28 | 2019-08-05 | 01.08.2019 | 2019-08-02 01:10 | 2019-08-02 01:18 | 2019-08-02 02:10 | 54 | 163.296 | Арм500 ГОСТ 34028-2016 | 164 | 1583 | 165 | 7 | 2 | 2155 | 8.3 | 260 | 280 | 90 | 1547 | 1550 | 1549 | 9 | 27.216
30011728 | 180 | 2019-07-28 | 2019-08-05 | 01.08.2019 | 2019-08-02 02:00 | 2019-08-02 02:12 | 2019-08-02 03:05 | 54 | 163.296 | Арм500 ГОСТ 34028-2016 | 159 | 1583 | 165 | 7 | 2 | 2155 | 8.3 | 260 | 280 | 90 | 1544 | 1547 | 1549 | 9 | 27.216
30011728 | 180 | 2019-07-28 | 2019-08-05 | 02.08.2019 | 2019-08-02 03:00 | 2019-08-02 03:07 | 2019-08-02 04:00 | 52 | 157.248 | Арм500 ГОСТ 34028-2016 | 159 | 1575 | 165 | 7 | 2 | 2155 | 8.3 | 260 | 280 | 90 | 1539 | 1538 | 1537 | 8.666667 | 26.208
30011728 | 180 | 2019-07-28 | 2019-08-05 | 02.08.2019 | 2019-08-02 03:55 | 2019-08-02 04:03 | 2019-08-02 04:57 | 56 | 169.344 | Арм500 ГОСТ 34028-2016 | 179 | 1583 | 165 | 7 | 2 | 2155 | 8.3 | 260 | 280 | 90 | 1555 | 1550 | 1553 | 9.333333 | 28.224
30011728 | 180 | 2019-07-28 | 2019-08-05 | 02.08.2019 | 2019-08-02 04:50 | 2019-08-02 05:00 | 2019-08-02 05:51 | 55 | 166.32 | Арм500 ГОСТ 34028-2016 | 166 | 1579 | 165 | 7 | 2 | 2155 | 7.9 | 260 | 280 | 90 | 1550 | 1552 | 1550 | 9.166667 | 27.72
30011728 | 180 | 2019-07-28 | 2019-08-05 | 02.08.2019 | 2019-08-02 05:45 | 2019-08-02 05:53 | 2019-08-02 06:43 | 54 | 163.296 | Арм500 ГОСТ 34028-2016 | 157 | 1577 | 165 | 7 | 2 | 2155 | 8.3 | 260 | 280 | 90 | 1549 | 1547 | 1547 | 9 | 27.216
30011728 | 180 | 2019-07-28 | 2019-08-05 | 02.08.2019 | 2019-08-02 06:35 | 2019-08-02 06:45 | 2019-08-02 07:33 | 51 | 154.224 | Арм500 ГОСТ 34028-2016 | 158.3 | 1577 | 165 | 7 | 2 | 2155 | 8.3 | 260 | 290 | 90 | 1553 | 1550 | 1552 | 8.5 | 25.704
30011728 | 180 | 2019-07-28 | 2019-08-05 | 02.08.2019 | 2019-08-02 07:25 | 2019-08-02 07:36 | 2019-08-02 08:26 | 56 | 169.344 | Арм500 ГОСТ 34028-2016 | 162 | 1574 | 165 | 7 | 2 | 2155 | 8.3 | 260 | 290 | 90 | 1544 | 1546 | 1543 | 9.333333 | 28.224
30011728 | 180 | 2019-07-28 | 2019-08-05 | 02.08.2019 | 2019-08-02 08:20 | 2019-08-02 08:28 | 2019-08-02 09:17 | 51 | 154.224 | Арм500 ГОСТ 34028-2016 | 161 | 1572 | 165 | 7 | 2 | 2155 | 8.3 | 260 | 290 | 90 | 1550 | 1552 | 1549 | 8.5 | 25.704
30011728 | 180 | 2019-07-28 | 2019-08-05 | 02.08.2019 | 2019-08-02 09:10 | 2019-08-02 09:21 | 2019-08-02 10:09 | 53 | 160.272 | Арм500 ГОСТ 34028-2016 | 159 | 1571 | 165 | 7 | 2 | 2155 | 8.3 | 260 | 290 | 90 | 1548 | 1549 | 1547 | 8.833333 | 26.712
30011728 | 180 | 2019-07-28 | 2019-08-05 | 02.08.2019 | 2019-08-02 10:00 | 2019-08-02 10:11 | 2019-08-02 11:01 | 54 | 163.296 | Арм500 ГОСТ 34028-2016 | 166.6 | 1581 | 165 | 7 | 2.1 | 2155 | 8.3 | 260 | 290 | 90 | 1546 | 1548 | 1546 | 9 | 27.216
30011728 | 180 | 2019-07-28 | 2019-08-05 | 02.08.2019 | 2019-08-02 10:55 | 2019-08-02 11:04 | 2019-08-02 11:52 | 54 | 163.296 | Арм500 ГОСТ 34028-2016 | 179 | 1571 | 165 | 7 | 2.1 | 2155 | 8.3 | 260 | 290 | 90 | 1547 | 1550 | 1549 | 9 | 27.216
30011728 | 180 | 2019-07-28 | 2019-08-05 | 02.08.2019 | 2019-08-02 11:45 | 2019-08-02 11:54 | 2019-08-02 12:45 | 52 | 157.248 | Арм500 ГОСТ 34028-2016 | 157 | 1573 | 165 | 7 | 2.1 | 2155 | 8.3 | 260 | 290 | 90 | 1548 | 1545 | 1548 | 8.666667 | 26.208
30011728 | 180 | 2019-07-28 | 2019-08-05 | 02.08.2019 | 2019-08-02 12:40 | 2019-08-02 12:47 | 2019-08-02 13:36 | 54 | 163.296 | Арм500 ГОСТ 34028-2016 | 164 | 1573 | 165 | 7 | 2.1 | 2155 | 8.3 | 260 | 290 | 90 | 1554 | 1556 | 1554 | 9 | 27.216
30011728 | 180 | 2019-07-28 | 2019-08-05 | 02.08.2019 | 2019-08-02 13:30 | 2019-08-02 13:40 | 2019-08-02 14:29 | 53 | 160.272 | Арм500 ГОСТ 34028-2016 | 159.2 | 1574 | 165 | 7 | 2.1 | 2155 | 8.3 | 260 | 290 | 90 | 1549 | 1550 | 1551 | 8.833333 | 26.712
30011728 | 180 | 2019-07-28 | 2019-08-05 | 02.08.2019 | 2019-08-02 14:20 | 2019-08-02 14:31 | 2019-08-02 15:17 | 51 | 154.224 | Арм500 ГОСТ 34028-2016 | 157 | 1572 | 165 | 7 | 2.1 | 2155 | 8.3 | 260 | 290 | 90 | 1552 | 1550 | 1549 | 8.5 | 25.704
30011728 | 180 | 2019-07-28 | 2019-08-05 | 02.08.2019 | 2019-08-02 15:10 | 2019-08-02 15:20 | 2019-08-02 16:10 | 55 | 166.32 | Арм500 ГОСТ 34028-2016 | 168.8 | 1570 | 165 | 7 | 2.1 | 2155 | 8.3 | 260 | 290 | 90 | 1550 | 1546 | 1548 | 9.166667 | 27.72
30011728 | 180 | 2019-07-28 | 2019-08-05 | 02.08.2019 | 2019-08-02 16:05 | 2019-08-02 16:13 | 2019-08-02 17:03 | 55 | 166.32 | Арм500 ГОСТ 34028-2016 | 169 | 1571 | 165 | 7 | 2.1 | 2155 | 8.3 | 260 | 290 | 90 | 1546 | 1549 | 1547 | 9.166667 | 27.72
30011728 | 180 | 2019-07-28 | 2019-08-05 | 02.08.2019 | 2019-08-02 17:00 | 2019-08-02 17:07 | 2019-08-02 17:52 | 48 | 145.152 | Арм500 ГОСТ 34028-2016 | 147 | 1570 | 165 | 7 | 2.1 | 2155 | 8.3 | 260 | 290 | 90 | 1550 | 1549 | 1551 | 8 | 24.192
30011728 | 180 | 2019-07-28 | 2019-08-05 | 02.08.2019 | 2019-08-02 17:45 | 2019-08-02 17:55 | 2019-08-02 18:46 | 56 | 169.344 | Арм500 ГОСТ 34028-2016 | 157.6 | 1569 | 165 | 7 | 2.1 | 2155 | 8.3 | 260 | 290 | 90 | 1548 | 1547 | 1543 | 9.333333 | 28.224
30011728 | 180 | 2019-07-28 | 2019-08-05 | 02.08.2019 | 2019-08-02 18:40 | 2019-08-02 18:48 | 2019-08-02 19:37 | 53 | 160.272 | Арм500 ГОСТ 34028-2016 | 161.4 | 1576 | 165 | 7 | 2.1 | 2155 | 8.3 | 260 | 290 | 90 | 1547 | 1546 | 1547 | 8.833333 | 26.712
30011728 | 180 | 2019-07-28 | 2019-08-05 | 02.08.2019 | 2019-08-02 19:29 | 2019-08-02 19:39 | 2019-08-02 20:26 | 51 | 154.224 | Арм500 ГОСТ 34028-2016 | 156 | 1570 | 165 | 7 | 2.1 | 2155 | 8.5 | 260 | 290 | 90 | 1548 | 1552 | 1549 | 8.5 | 25.704
30011728 | 180 | 2019-07-28 | 2019-08-05 | 02.08.2019 | 2019-08-02 20:19 | 2019-08-02 20:29 | 2019-08-02 21:16 | 54 | 163.296 | Арм500 ГОСТ 34028-2016 | 160 | 1579 | 165 | 7 | 2.1 | 2155 | 8.5 | 260 | 290 | 100 | 1553 | 1555 |  | 9 | 27.216
30011728 | 180 | 2019-07-28 | 2019-08-05 | 02.08.2019 | 2019-08-02 21:08 | 2019-08-02 21:18 | 2019-08-02 22:05 | 52 | 155.484 | Арм500 ГОСТ 34028-2016 | 155 | 1570 | 165 | 7 | 2.1 | 2155 | 8.5 | 260 | 290 | 100 | 1552 | 1549 |  | 8.666667 | 25.914
30011728 | 180 | 2019-07-28 | 2019-08-05 | 02.08.2019 | 2019-08-02 22:00 | 2019-08-02 22:08 | 2019-08-02 23:00 | 50 | 151.2 | Арм500 ГОСТ 34028-2016 | 142 | 1569 | 165 | 7 | 2.1 | 2155 | 8.5 | 260 | 290 | 100 | 1550 | 1549 | 1546 | 8.333333 | 25.2
30011728 | 180 | 2019-07-28 | 2019-08-05 | 02.08.2019 | 2019-08-02 22:50 | 2019-08-02 23:02 | 2019-08-02 23:56 | 49 | 148.176 | Арм500 ГОСТ 34028-2016 | 137 | 1576 | 165 | 7 | 2.1 | 2155 | 8.5 | 260 | 290 | 100 | 1548 | 1550 | 1547 | 8.166667 | 24.696
30011728 | 180 | 2019-07-28 | 2019-08-05 | 02.08.2019 | 2019-08-02 23:49 | 2019-08-02 23:59 | 2019-08-03 00:53 | 52 | 157.248 | Арм500 ГОСТ 34028-2016 | 166 | 1575 | 165 | 7 | 2.1 | 2155 | 8.5 | 260 | 290 | 100 | 1548 | 1552 | 1553 | 8.666667 | 26.208
30011728 | 180 | 2019-07-28 | 2019-08-05 | 02.08.2019 | 2019-08-03 00:46 | 2019-08-03 00:56 | 2019-08-03 01:51 | 52 | 157.248 | Арм500 ГОСТ 34028-2016 | 136 | 1594 | 165 | 7 | 2.1 | 2155 | 8.5 | 260 | 290 | 100 | 1545 | 1547 |  | 8.666667 | 26.208
30011728 | 180 | 2019-07-28 | 2019-08-05 | 02.08.2019 | 2019-08-03 01:41 | 2019-08-03 01:53 | 2019-08-03 02:49 | 52 | 157.248 | Арм500 ГОСТ 34028-2016 | 149.5 | 1574 | 165 | 7 | 2.1 | 2155 | 8.5 | 260 | 290 | 100 | 1546 | 1545 |  | 8.666667 | 26.208
30011728 | 180 | 2019-07-28 | 2019-08-05 | 03.08.2019 | 2019-08-03 02:40 | 2019-08-03 02:51 | 2019-08-03 03:50 | 55 | 166.32 | Арм500 ГОСТ 34028-2016 | 159 | 1571 | 165 | 7 | 2.1 | 2155 | 8.5 | 260 | 290 | 100 | 1549 | 1548 | 1549 | 9.166667 | 27.72
30011728 | 180 | 2019-07-28 | 2019-08-05 | 03.08.2019 | 2019-08-03 03:43 | 2019-08-03 03:53 | 2019-08-03 04:50 | 54 | 163.296 | Арм500 ГОСТ 34028-2016 | 164.3 | 1573 | 165 | 7 | 2.1 | 2155 | 8.5 | 260 | 290 | 100 | 1547 | 1547 | 1548 | 9 | 27.216
30011728 | 180 | 2019-07-28 | 2019-08-05 | 03.08.2019 | 2019-08-03 04:43 | 2019-08-03 04:53 | 2019-08-03 05:48 | 53 | 160.272 | Арм500 ГОСТ 34028-2016 | 147 | 1572 | 165 | 7 | 2.1 | 2155 | 8.5 | 260 | 290 | 100 | 1547 | 1547 | 1548 | 8.833333 | 26.712
30011728 | 180 | 2019-07-28 | 2019-08-05 | 03.08.2019 | 2019-08-03 05:40 | 2019-08-03 05:51 | 2019-08-03 06:45 | 50 | 151.2 | Арм500 ГОСТ 34028-2016 | 155.5 | 1575 | 165 | 7 | 2.1 | 2155 | 8.3 | 260 | 290 | 90 | 1547 | 1545 | 1550 | 8.333333 | 25.2
30011728 | 180 | 2019-07-28 | 2019-08-05 | 03.08.2019 | 2019-08-03 06:35 | 2019-08-03 06:48 | 2019-08-03 07:45 | 55 | 166.32 | Арм500 ГОСТ 34028-2016 | 156.6 | 1573 | 165 | 7 | 2.1 | 2155 | 8.3 | 260 | 290 | 90 | 1549 | 1547 | 1549 | 9.166667 | 27.72
30011728 | 180 | 2019-07-28 | 2019-08-05 | 03.08.2019 | 2019-08-03 07:35 | 2019-08-03 07:47 | 2019-08-03 08:43 | 50 | 151.2 | Арм500 ГОСТ 34028-2016 | 155.5 | 1571 | 165 | 7 | 2.1 | 2155 | 8.3 | 260 | 290 | 90 | 1544 | 1543 | 1542 | 8.333333 | 25.2
30011728 | 180 | 2019-07-28 | 2019-08-05 | 03.08.2019 | 2019-08-03 08:35 | 2019-08-03 08:47 | 2019-08-03 09:48 | 54 | 163.258 | Арм500 ГОСТ 34028-2016 | 151 | 1572 | 165 | 7 | 2.1 | 2155 | 8.3 | 260 | 290 | 90 | 1545 | 1546 | 1545 | 9 | 27.20967
30011728 | 180 | 2019-07-28 | 2019-08-05 | 03.08.2019 | 2019-08-03 09:40 | 2019-08-03 09:51 | 2019-08-03 10:46 | 51 | 154.224 | Арм500 ГОСТ 34028-2016 | 150 | 1575 | 165 | 7 | 2.1 | 2155 | 8.3 | 260 | 290 | 90 | 1543 | 1540 | 1546 | 8.5 | 25.704
30011728 | 180 | 2019-07-28 | 2019-08-05 | 03.08.2019 | 2019-08-03 10:40 | 2019-08-03 10:49 | 2019-08-03 11:47 | 52 | 157.248 | Арм500 ГОСТ 34028-2016 | 152.3 | 1573 | 165 | 7 | 2.1 | 2155 | 8.3 | 260 | 290 | 90 | 1544 | 1547 | 1544 | 8.666667 | 26.208
30011728 | 180 | 2019-07-28 | 2019-08-05 | 03.08.2019 | 2019-08-03 11:40 | 2019-08-03 11:50 | 2019-08-03 12:48 | 55 | 166.32 | Арм500 ГОСТ 34028-2016 | 159 | 1572 | 165 | 7 | 2.1 | 2155 | 8.3 | 260 | 290 | 90 | 1541 | 1543 | 1544 | 9.166667 | 27.72
30011728 | 180 | 2019-07-28 | 2019-08-05 | 03.08.2019 | 2019-08-03 12:40 | 2019-08-03 12:50 | 2019-08-03 13:46 | 50 | 151.2 | Арм500 ГОСТ 34028-2016 | 161 | 1575 | 165 | 7 | 2.1 | 2155 | 8.3 | 260 | 290 | 90 | 1542 | 1544 | 1540 | 8.333333 | 25.2
30011728 | 180 | 2019-07-28 | 2019-08-05 | 03.08.2019 | 2019-08-03 13:40 | 2019-08-03 13:48 | 2019-08-03 14:44 | 51 | 154.224 | Арм500 ГОСТ 34028-2016 | 156.5 | 1575 | 165 | 7 | 2.1 | 2155 | 8.3 | 260 | 290 | 90 | 1543 | 1541 | 1539 | 8.5 | 25.704
30011728 | 180 | 2019-07-28 | 2019-08-05 | 03.08.2019 | 2019-08-03 14:35 | 2019-08-03 14:46 | 2019-08-03 15:47 | 56 | 169.344 | Арм500 ГОСТ 34028-2016 | 168.4 | 1574 | 165 | 7 | 2.1 | 2155 | 8.3 | 260 | 290 | 90 | 1548 | 1545 | 1544 | 9.333333 | 28.224
30011728 | 180 | 2019-07-28 | 2019-08-05 | 03.08.2019 | 2019-08-03 15:40 | 2019-08-03 15:50 | 2019-08-03 16:37 | 53 | 160.272 | Арм500 ГОСТ 34028-2016 | 163.4 | 1574 | 165 | 7 | 2.1 | 2155 | 8.3 | 260 | 290 | 90 | 1547 | 1545 | 1550 | 8.833333 | 26.712
30011728 | 180 | 2019-07-28 | 2019-08-05 | 03.08.2019 | 2019-08-03 16:30 | 2019-08-03 16:41 | 2019-08-03 17:29 | 56 | 169.344 | Арм500 ГОСТ 34028-2016 | 157 | 1572 | 165 | 7 | 2.1 | 2155 | 8.3 | 260 | 290 | 90 | 1549 | 1547 | 1550 | 9.333333 | 28.224
30011728 | 180 | 2019-07-28 | 2019-08-05 | 03.08.2019 | 2019-08-03 17:20 | 2019-08-03 17:31 | 2019-08-03 18:19 | 53 | 160.272 | Арм500 ГОСТ 34028-2016 | 162.5 | 1569 | 165 | 7 | 2.1 | 2155 | 8.3 | 260 | 290 | 90 | 1546 | 1542 | 1546 | 8.833333 | 26.712
30011728 | 180 | 2019-07-28 | 2019-08-05 | 03.08.2019 | 2019-08-03 18:10 | 2019-08-03 18:21 | 2019-08-03 19:09 | 55 | 166.32 | Арм500 ГОСТ 34028-2016 | 149.2 | 1570 | 165 | 7 | 2.1 | 2155 | 8.3 | 260 | 290 | 90 | 1541 | 1536 | 1542 | 9.166667 | 27.72
30011728 | 180 | 2019-07-28 | 2019-08-05 | 03.08.2019 | 2019-08-03 19:00 | 2019-08-03 19:12 | 2019-08-03 19:59 | 55 | 166.32 | Арм500 ГОСТ 34028-2016 | 166.6 | 1571 | 165 | 7 | 2.1 | 2155 | 8.5 | 260 | 290 | 100 | 1548 | 1547 | 1536 | 9.166667 | 27.72
30011728 | 180 | 2019-07-28 | 2019-08-05 | 03.08.2019 | 2019-08-03 19:50 | 2019-08-03 20:01 | 2019-08-03 20:52 | 56 | 169.344 | Арм500 ГОСТ 34028-2016 | 164 | 1571 | 165 | 7 | 2.1 | 2155 | 8.5 | 260 | 290 | 100 | 1549 | 1548 | 1551 | 9.333333 | 28.224
30011728 | 180 | 2019-07-28 | 2019-08-05 | 03.08.2019 | 2019-08-03 20:44 | 2019-08-03 20:54 | 2019-08-03 21:40 | 51 | 154.224 | Арм500 ГОСТ 34028-2016 | 156.2 | 1569 | 165 | 7 | 2.1 | 2155 | 8.5 | 260 | 290 | 100 | 1549 | 1551 | 1550 | 8.5 | 25.704
30011728 | 180 | 2019-07-28 | 2019-08-05 | 03.08.2019 | 2019-08-03 21:33 | 2019-08-03 21:43 | 2019-08-03 22:30 | 55 | 166.32 | Арм500 ГОСТ 34028-2016 | 163.2 | 1568 | 165 | 7 | 2.1 | 2155 | 8.5 | 260 | 290 | 100 | 1548 | 1546 | 1549 | 9.166667 | 27.72
30011728 | 180 | 2019-07-28 | 2019-08-05 | 03.08.2019 | 2019-08-03 22:20 | 2019-08-03 22:32 | 2019-08-03 23:19 | 52 | 157.248 | Арм500 ГОСТ 34028-2016 | 156.7 | 1569 | 165 | 7 | 2.1 | 2155 | 8.5 | 260 | 290 | 100 | 1546 | 1548 | 1544 | 8.666667 | 26.208
30011728 | 180 | 2019-07-28 | 2019-08-05 | 03.08.2019 | 2019-08-03 23:10 | 2019-08-03 23:21 | 2019-08-04 00:10 | 55 | 166.181 | Арм500 ГОСТ 34028-2016 | 146 | 1571 | 165 | 7 | 2.1 | 2155 | 8.5 | 260 | 290 | 100 | 1550 | 1547 | 1548 | 9.166667 | 27.69683
30011728 | 180 | 2019-08-19 | 2019-08-29 | 19.08.2019 | 2019-08-19 18:45 | 2019-08-19 18:53 | 2019-08-19 19:37 | 50 | 151.2 | Арм500 ГОСТ 34028-2016 | 150.1 | 1588 | 145 | 7 | 2 | 2150 | 8 | 250 | 270 | 90 | 1549 | 1552 | 1555 | 8.333333 | 25.2
30011728 | 180 | 2019-08-19 | 2019-08-29 | 19.08.2019 | 2019-08-19 19:28 | 2019-08-19 19:40 | 2019-08-19 20:30 | 51 | 154.224 | Арм500 ГОСТ 34028-2016 | 152.4 | 1579 | 145 | 7 | 2 | 2150 | 8.5 | 280 | 270 | 90 | 1542 | 1537 | 1539 | 8.5 | 25.704
30011728 | 180 | 2019-08-19 | 2019-08-29 | 19.08.2019 | 2019-08-19 20:23 | 2019-08-19 20:32 | 2019-08-19 21:30 | 57 | 172.368 | Арм500 ГОСТ 34028-2016 | 170.5 | 1583 | 145 | 7 | 2.1 | 2150 | 8.5 | 270 | 260 | 90 | 1543 | 1546 | 1545 | 9.5 | 28.728
30011728 | 180 | 2019-08-19 | 2019-08-29 | 19.08.2019 | 2019-08-19 21:22 | 2019-08-19 21:31 | 2019-08-19 22:21 | 54 | 163.296 | Арм500 ГОСТ 34028-2016 | 161.5 | 1583 | 145 | 7 | 2.2 | 2150 | 8.5 | 260 | 270 | 90 | 1540 | 1543 | 1542 | 9 | 27.216
30011728 | 180 | 2019-08-19 | 2019-08-29 | 19.08.2019 | 2019-08-19 22:17 | 2019-08-19 22:23 | 2019-08-19 23:12 | 56 | 169.344 | Арм500 ГОСТ 34028-2016 | 167.5 | 1582 | 145 | 7 | 2.2 | 2150 | 8.5 | 280 | 320 | 100 | 1545 | 1543 | 1547 | 9.333333 | 28.224
30011728 | 180 | 2019-08-19 | 2019-08-29 | 19.08.2019 | 2019-08-19 23:05 | 2019-08-19 23:15 | 2019-08-20 00:03 | 54 | 163.296 | Арм500 ГОСТ 34028-2016 | 161.5 | 1580 | 145 | 7 | 2.2 | 2150 | 8.5 | 280 | 320 | 100 | 1544 | 1548 | 1549 | 9 | 27.216
30011728 | 180 | 2019-08-19 | 2019-08-29 | 19.08.2019 | 2019-08-19 23:55 | 2019-08-20 00:05 | 2019-08-20 00:55 | 55 | 166.32 | Арм500 ГОСТ 34028-2016 | 164.5 | 1591 | 145 | 7 | 2.2 | 2150 | 8.5 | 280 | 320 | 100 | 1550 | 1550 | 1545 | 9.166667 | 27.72
30011728 | 180 | 2019-08-19 | 2019-08-29 | 19.08.2019 | 2019-08-20 00:50 | 2019-08-20 00:57 | 2019-08-20 01:44 | 51 | 154.224 | Арм500 ГОСТ 34028-2016 | 152.4 | 1576 | 145 | 7 | 2.2 | 2150 | 8.5 | 280 | 320 | 100 | 1553 | 1549 | 1550 | 8.5 | 25.704
30011728 | 180 | 2019-08-19 | 2019-08-29 | 19.08.2019 | 2019-08-20 01:35 | 2019-08-20 01:46 | 2019-08-20 02:33 | 53 | 160.272 | Арм500 ГОСТ 34028-2016 | 158.4 | 1572 | 145 | 7 | 2.1 | 2150 | 8.5 | 280 | 330 | 100 | 1549 | 1543 | 1550 | 8.833333 | 26.712
30011728 | 180 | 2019-08-19 | 2019-08-29 | 19.08.2019 | 2019-08-20 02:25 | 2019-08-20 02:35 | 2019-08-20 03:23 | 54 | 163.296 | Арм500 ГОСТ 34028-2016 | 161.5 | 1575 | 145 | 7 | 2.1 | 2150 | 8.5 | 280 | 320 | 110 | 1545 | 1541 | 1550 | 9 | 27.216
30011728 | 180 | 2019-08-19 | 2019-08-29 | 20.08.2019 | 2019-08-20 03:16 | 2019-08-20 03:25 | 2019-08-20 04:11 | 53 | 160.272 | Арм500 ГОСТ 34028-2016 | 158.5 | 1576 | 145 | 7 | 2.2 | 2150 | 8.5 | 280 | 320 | 100 | 1550 | 1551 | 1546 | 8.833333 | 26.712
30011728 | 180 | 2019-08-19 | 2019-08-29 | 20.08.2019 | 2019-08-20 04:05 | 2019-08-20 04:14 | 2019-08-20 04:58 | 54 | 163.296 | Арм500 ГОСТ 34028-2016 | 161.5 | 1575 | 145 | 7 | 2.2 | 2150 | 8.5 | 280 | 350 | 100 | 1550 | 1549 | 1547 | 9 | 27.216
30011728 | 180 | 2019-08-19 | 2019-08-29 | 20.08.2019 | 2019-08-20 04:53 | 2019-08-20 05:00 | 2019-08-20 05:48 | 54 | 163.296 | Арм500 ГОСТ 34028-2016 | 161.5 | 1573 | 145 | 7 | 2.2 | 2150 | 8.5 | 280 | 320 | 100 | 1550 | 1548 | 1549 | 9 | 27.216
30011728 | 180 | 2019-08-19 | 2019-08-29 | 20.08.2019 | 2019-08-20 05:41 | 2019-08-20 05:51 | 2019-08-20 06:40 | 54 | 163.296 | Арм500 ГОСТ 34028-2016 | 161.5 | 1570 | 145 | 7 | 2 | 2150 | 8.5 | 280 | 300 | 90 | 1544 | 1545 | 1544 | 9 | 27.216
30011728 | 180 | 2019-08-19 | 2019-08-29 | 20.08.2019 | 2019-08-20 06:35 | 2019-08-20 06:42 | 2019-08-20 07:28 | 52 | 157.248 | Арм500 ГОСТ 34028-2016 | 155.4 | 1571 | 180 | 13 | 2.2 | 2155 | 8.3 | 260 | 280 | 100 | 1546 | 1549 | 1548 | 8.666667 | 26.208
30011728 | 180 | 2019-08-19 | 2019-08-29 | 20.08.2019 | 2019-08-20 07:20 | 2019-08-20 07:30 | 2019-08-20 08:17 | 53 | 160.272 | Арм500 ГОСТ 34028-2016 | 158.4 | 1571 | 165 | 13 | 2.2 | 2155 | 8.3 | 260 | 280 | 100 | 1550 | 1549 | 1548 | 8.833333 | 26.712
30011728 | 180 | 2019-08-19 | 2019-08-29 | 20.08.2019 | 2019-08-20 08:05 | 2019-08-20 08:19 | 2019-08-20 09:08 | 55 | 166.32 | Арм500 ГОСТ 34028-2016 | 164.5 | 1571 | 165 | 13 | 2.2 | 2155 | 8.3 | 260 | 280 | 100 | 1550 | 1551 | 1554 | 9.166667 | 27.72
30011728 | 180 | 2019-08-19 | 2019-08-29 | 20.08.2019 | 2019-08-20 09:00 | 2019-08-20 09:10 | 2019-08-20 09:53 | 54 | 163.296 | Арм500 ГОСТ 34028-2016 | 161.4 | 1571 | 165 | 13 | 2.2 | 2155 | 8.3 | 260 | 280 | 100 | 1553 | 1551 | 1550 | 9 | 27.216
30011728 | 180 | 2019-08-19 | 2019-08-29 | 20.08.2019 | 2019-08-20 09:50 | 2019-08-20 10:01 | 2019-08-20 10:44 | 51 | 154.224 | Арм500 ГОСТ 34028-2016 | 152.4 | 1568 | 165 | 13 | 2 | 2155 | 8.3 | 260 | 280 | 100 | 1549 | 1548 | 1546 | 8.5 | 25.704
30011728 | 180 | 2019-08-19 | 2019-08-29 | 20.08.2019 | 2019-08-20 10:35 | 2019-08-20 10:48 | 2019-08-20 11:33 | 56 | 169.344 | Арм500 ГОСТ 34028-2016 | 167.5 | 1566 | 165 | 13 | 2.2 | 2155 | 8.3 | 260 | 280 | 100 | 1544 | 1545 | 1546 | 9.333333 | 28.224
30011728 | 180 | 2019-08-19 | 2019-08-29 | 20.08.2019 | 2019-08-20 11:25 | 2019-08-20 11:36 | 2019-08-20 12:19 | 50 | 151.2 | Арм500 ГОСТ 34028-2016 | 149.4 | 1566 | 165 | 13 | 2.2 | 2155 | 8.3 | 260 | 280 | 100 | 1544 | 1546 | 1547 | 8.333333 | 25.2
30011728 | 180 | 2019-08-19 | 2019-08-29 | 20.08.2019 | 2019-08-20 12:10 | 2019-08-20 12:22 | 2019-08-20 13:07 | 54 | 163.296 | Арм500 ГОСТ 34028-2016 | 161.4 | 1566 | 165 | 13 | 2.2 | 2155 | 8.3 | 260 | 280 | 100 | 1546 | 1545 | 1549 | 9 | 27.216
30011728 | 180 | 2019-08-19 | 2019-08-29 | 20.08.2019 | 2019-08-20 13:00 | 2019-08-20 13:10 | 2019-08-20 13:51 | 50 | 151.2 | Арм500 ГОСТ 34028-2016 | 149.4 | 1566 | 165 | 13 | 2.2 | 2155 | 8.3 | 260 | 280 | 100 | 1547 | 1548 | 1545 | 8.333333 | 25.2
30011728 | 180 | 2019-08-19 | 2019-08-29 | 20.08.2019 | 2019-08-20 13:45 | 2019-08-20 13:57 | 2019-08-20 14:43 | 57 | 172.368 | Арм500 ГОСТ 34028-2016 | 170.5 | 1567 | 165 | 13 | 2.2 | 2155 | 8.3 | 260 | 280 | 100 | 1543 | 1540 | 1541 | 9.5 | 28.728
30011728 | 180 | 2019-08-19 | 2019-08-29 | 20.08.2019 | 2019-08-20 14:35 | 2019-08-20 14:45 | 2019-08-20 15:33 | 54 | 163.296 | Арм500 ГОСТ 34028-2016 | 161.4 | 1567 | 165 | 13 | 2.2 | 2155 | 8.3 | 260 | 280 | 100 | 1538 | 1537 | 1538 | 9 | 27.216
30011728 | 180 | 2019-08-19 | 2019-08-29 | 20.08.2019 | 2019-08-20 15:25 | 2019-08-20 15:35 | 2019-08-20 16:24 | 54 | 163.296 | Арм500 ГОСТ 34028-2016 | 161.5 | 1572 | 165 | 13 | 2.2 | 2155 | 8.3 | 260 | 280 | 100 | 1542 | 1539 | 1540 | 9 | 27.216
30011728 | 180 | 2019-08-19 | 2019-08-29 | 20.08.2019 | 2019-08-20 16:15 | 2019-08-20 16:26 | 2019-08-20 17:13 | 52 | 157.248 | Арм500 ГОСТ 34028-2016 | 155.4 | 1570 | 165 | 13 | 2.2 | 2155 | 8.3 | 260 | 280 | 100 | 1543 | 1544 | 1543 | 8.666667 | 26.208
30011728 | 180 | 2019-08-19 | 2019-08-29 | 20.08.2019 | 2019-08-20 17:05 | 2019-08-20 17:15 | 2019-08-20 18:02 | 53 | 160.272 | Арм500 ГОСТ 34028-2016 | 158.4 | 1571 | 165 | 13 | 2.2 | 2155 | 8.3 | 260 | 280 | 100 | 1546 | 1547 | 1545 | 8.833333 | 26.712
30011728 | 180 | 2019-08-19 | 2019-08-29 | 20.08.2019 | 2019-08-20 17:55 | 2019-08-20 18:05 | 2019-08-20 18:51 | 52 | 157.248 | Арм500 ГОСТ 34028-2016 | 155.4 | 1571 | 165 | 13 | 2.2 | 2155 | 8.3 | 260 | 280 | 100 | 1547 | 1544 | 1546 | 8.666667 | 26.208
30011728 | 180 | 2019-08-19 | 2019-08-29 | 20.08.2019 | 2019-08-20 18:44 | 2019-08-20 18:54 | 2019-08-20 19:42 | 56 | 169.344 | Арм500 ГОСТ 34028-2016 | 167.5 | 1571 | 170 | 7 | 2.15 | 2150 | 8.6 | 270 | 260 | 100 | 1544 | 1541 | 1542 | 9.333333 | 28.224
30011728 | 180 | 2019-08-19 | 2019-08-29 | 20.08.2019 | 2019-08-20 19:35 | 2019-08-20 19:45 | 2019-08-20 20:33 | 54 | 163.296 | Арм500 ГОСТ 34028-2016 | 161.5 | 1571 | 170 | 7 | 2.1 | 2150 | 8.6 | 270 | 260 | 100 | 1546 | 1544 | 1541 | 9 | 27.216
30011728 | 180 | 2019-08-19 | 2019-08-29 | 20.08.2019 | 2019-08-20 20:26 | 2019-08-20 20:36 | 2019-08-20 21:24 | 55 | 166.32 | Арм500 ГОСТ 34028-2016 | 164.5 | 1571 | 170 | 7 | 2.1 | 2150 | 8.6 | 270 | 260 | 100 | 1544 | 1547 | 1544 | 9.166667 | 27.72
30011728 | 180 | 2019-08-19 | 2019-08-29 | 20.08.2019 | 2019-08-20 21:16 | 2019-08-20 21:26 | 2019-08-20 22:24 | 54 | 163.296 | Арм500 ГОСТ 34028-2016 | 162.4 | 1571 | 170 | 7 | 2.1 | 2150 | 8.6 | 270 | 260 | 100 | 1549 | 1546 | 1545 | 9 | 27.216
30011728 | 180 | 2019-08-19 | 2019-08-29 | 20.08.2019 | 2019-08-20 22:16 | 2019-08-20 22:26 | 2019-08-20 23:22 | 54 | 163.296 | Арм500 ГОСТ 34028-2016 | 161.5 | 1576 | 170 | 7 | 2.2 | 2150 | 8.6 | 270 | 260 | 100 | 1543 | 1545 | 1542 | 9 | 27.216
30011728 | 180 | 2019-08-19 | 2019-08-29 | 20.08.2019 | 2019-08-20 23:16 | 2019-08-20 23:26 | 2019-08-21 00:22 | 51 | 154.224 | Арм500 ГОСТ 34028-2016 | 152.4 | 1576 | 170 | 7 | 2.2 | 2150 | 8.6 | 270 | 260 | 100 | 1544 | 1549 | 1550 | 8.5 | 25.704
30011728 | 180 | 2019-08-19 | 2019-08-29 | 20.08.2019 | 2019-08-21 00:16 | 2019-08-21 00:26 | 2019-08-21 01:28 | 58 | 175.392 | Арм500 ГОСТ 34028-2016 | 173.6 | 1577 | 170 | 7 | 2.2 | 2150 | 8.6 | 270 | 260 | 100 | 1552 | 1554 | 1553 | 9.666667 | 29.232
30011728 | 180 | 2019-08-19 | 2019-08-29 | 20.08.2019 | 2019-08-21 01:21 | 2019-08-21 01:31 | 2019-08-21 02:29 | 53 | 160.272 | Арм500 ГОСТ 34028-2016 | 158.5 | 1578 | 170 | 7 | 2.1 | 2150 | 8.6 | 270 | 260 | 100 | 1551 | 1549 | 1547 | 8.833333 | 26.712
30011728 | 180 | 2019-08-19 | 2019-08-29 | 20.08.2019 | 2019-08-21 02:22 | 2019-08-21 02:32 | 2019-08-21 03:29 | 52 | 157.248 | Арм500 ГОСТ 34028-2016 | 155.4 | 1581 | 170 | 7 | 2.1 | 2150 | 8.6 | 270 | 260 | 100 | 1544 | 1543 | 1542 | 8.666667 | 26.208
30011728 | 180 | 2019-08-19 | 2019-08-29 | 21.08.2019 | 2019-08-21 03:23 | 2019-08-21 03:33 | 2019-08-21 04:33 | 56 | 169.344 | Арм500 ГОСТ 34028-2016 | 167.5 | 1577 | 170 | 7 | 2.1 | 2150 | 8.6 | 270 | 260 | 100 | 1549 | 1546 | 1548 | 9.333333 | 28.224
30011728 | 180 | 2019-08-19 | 2019-08-29 | 21.08.2019 | 2019-08-21 04:26 | 2019-08-21 04:36 | 2019-08-21 05:40 | 59 | 178.373 | Арм500 ГОСТ 34028-2016 | 181.4 | 1582 | 170 | 7 | 2.1 | 2150 | 8.6 | 270 | 260 | 100 | 1553 | 1554 | 1552 | 9.833333 | 29.72883
30011728 | 180 | 2019-08-19 | 2019-08-29 | 21.08.2019 | 2019-08-21 09:15 | 2019-08-21 09:23 | 2019-08-21 10:07 | 52 | 157.248 | 25Г2С ГОСТ 5781-82 | 156.3 | 1580 | 175 | 13 | 2 | 2155 | 9.3 | 180 | 200 | 65 | 1554 | 1550 | 1549 | 8.666667 | 26.208
30011728 | 180 | 2019-08-19 | 2019-08-29 | 21.08.2019 | 2019-08-21 10:00 | 2019-08-21 10:09 | 2019-08-21 11:08 | 56 | 169.344 | 25Г2С ГОСТ 5781-82 | 167.5 | 1563 | 175 | 13 | 1.8 | 2155 | 9.3 | 180 | 200 | 65 | 1534 | 1523 | 1519 | 9.333333 | 28.224
30011728 | 180 | 2019-08-19 | 2019-08-29 | 21.08.2019 | 2019-08-21 11:00 | 2019-08-21 11:10 | 2019-08-21 12:12 | 57 | 172.368 | 25Г2С ГОСТ 5781-82 | 170.5 | 1573 | 175 | 13 | 2.2 | 2155 | 9.3 | 180 | 200 | 65 | 1527 | 1531 | 1526 | 9.5 | 28.728
30011728 | 180 | 2019-08-19 | 2019-08-29 | 21.08.2019 | 2019-08-21 12:00 | 2019-08-21 12:15 | 2019-08-21 13:08 | 55 | 166.32 | 25Г2С ГОСТ 5781-82 | 164.5 | 1574 | 175 | 13 | 2.2 | 2155 | 9.3 | 180 | 200 | 65 | 1535 | 1537 | 1539 | 9.166667 | 27.72
30011728 | 180 | 2019-08-19 | 2019-08-29 | 21.08.2019 | 2019-08-21 13:00 | 2019-08-21 13:10 | 2019-08-21 13:58 | 54 | 163.296 | 25Г2С ГОСТ 5781-82 | 161.2 | 1573 | 175 | 13 | 2.2 | 2155 | 9.3 | 180 | 200 | 65 | 1543 | 1541 | 1540 | 9 | 27.216
30011728 | 180 | 2019-08-19 | 2019-08-29 | 21.08.2019 | 2019-08-21 13:50 | 2019-08-21 14:01 | 2019-08-21 14:49 | 56 | 169.344 | 25Г2С ГОСТ 5781-82 | 164.5 | 1569 | 175 | 13 | 2.2 | 2155 | 9.3 | 180 | 200 | 65 | 1539 | 1532 | 1528 | 9.333333 | 28.224
30011728 | 180 | 2019-08-19 | 2019-08-29 | 21.08.2019 | 2019-08-21 14:40 | 2019-08-21 14:51 | 2019-08-21 15:39 | 54 | 163.296 | 25Г2С ГОСТ 5781-82 | 161.5 | 1563 | 175 | 13 | 2.2 | 2155 | 9.3 | 180 | 200 | 65 | 1526 | 1521 | 1519 | 9 | 27.216
30011728 | 180 | 2019-08-19 | 2019-08-29 | 21.08.2019 | 2019-08-21 15:30 | 2019-08-21 15:41 | 2019-08-21 16:29 | 54 | 163.296 | 25Г2С ГОСТ 5781-82 | 161.5 | 1564 | 175 | 13 | 2.2 | 2155 | 9.3 | 180 | 200 | 65 | 1523 | 1525 | 1522 | 9 | 27.216
30011728 | 180 | 2019-08-19 | 2019-08-29 | 21.08.2019 | 2019-08-21 16:20 | 2019-08-21 16:32 | 2019-08-21 17:21 | 58 | 175.392 | 25Г2С ГОСТ 5781-82 | 173.6 | 1567 | 175 | 13 | 2.2 | 2155 | 9.3 | 180 | 200 | 65 | 1531 | 1535 | 1533 | 9.666667 | 29.232
30011728 | 180 | 2019-08-19 | 2019-08-29 | 21.08.2019 | 2019-08-21 17:10 | 2019-08-21 17:24 | 2019-08-21 18:10 | 52 | 157.248 | 25Г2С ГОСТ 5781-82 | 155.4 | 1567 | 175 | 13 | 2.2 | 2155 | 9.3 | 180 | 200 | 65 | 1537 | 1536 | 1530 | 8.666667 | 26.208
30011728 | 180 | 2019-08-19 | 2019-08-29 | 21.08.2019 | 2019-08-21 18:00 | 2019-08-21 18:13 | 2019-08-21 19:02 | 56 | 169.344 | 25Г2С ГОСТ 5781-82 | 167.5 | 1568 | 175 | 13 | 2.2 | 2155 | 9.3 | 180 | 200 | 65 | 1532 | 1535 | 1531 | 9.333333 | 28.224
30011728 | 180 | 2019-08-19 | 2019-08-29 | 21.08.2019 | 2019-08-21 18:55 | 2019-08-21 19:04 | 2019-08-21 19:52 | 57 | 169.899 | 25Г2С ГОСТ 5781-82 | 172.3 | 1571 | 175 | 13 | 2.2 | 2155 | 9.3 | 180 | 200 | 65 | 1535 | 1534 | 1529 | 9.5 | 28.3165
30011728 | 180 | 2019-08-19 | 2019-08-29 | 22.08.2019 | 2019-08-22 22:45 | 2019-08-22 22:54 | 2019-08-22 23:42 | 51 | 154.224 | Арм500 ГОСТ 34028-2016 | 153.6 | 1595 | 165 | 13 | 2.1 | 2155 | 8.7 | 260 | 280 | 90 | 1561 | 1556 | 1561 | 8.5 | 25.704
30011728 | 180 | 2019-08-19 | 2019-08-29 | 22.08.2019 | 2019-08-22 23:35 | 2019-08-22 23:46 | 2019-08-22 00:34 | 54 | 163.17 | Арм500 ГОСТ 34028-2016 | 161.5 | 1580 | 165 | 13 | 2.1 | 2155 | 8.7 | 260 | 280 | 90 | 1544 | 1540 | 1535 | 9 | 27.195
30011728 | 180 | 2019-08-19 | 2019-08-29 | 22.08.2019 | 2019-08-23 00:25 | 2019-08-23 00:36 | 2019-08-23 01:25 | 52 | 157.248 | Арм500 ГОСТ 34028-2016 | 155.4 | 1595 | 165 | 13 | 2.1 | 2155 | 8.7 | 260 | 280 | 90 | 1544 | 1553 | 1554 | 8.666667 | 26.208
30011728 | 180 | 2019-08-19 | 2019-08-29 | 22.08.2019 | 2019-08-23 01:15 | 2019-08-23 01:27 | 2019-08-23 02:17 | 56 | 169.117 | Арм500 ГОСТ 34028-2016 | 167.8 | 1580 | 165 | 13 | 2.2 | 2155 | 8.7 | 260 | 280 | 90 | 1549 | 1550 | 1551 | 9.333333 | 28.18617
30011728 | 180 | 2019-08-19 | 2019-08-29 | 22.08.2019 | 2019-08-23 02:15 | 2019-08-23 02:25 | 2019-08-23 03:15 | 53 | 160.272 | Арм500 ГОСТ 34028-2016 | 158.6 | 1577 | 165 | 13 | 2.2 | 2155 | 8.7 | 260 | 280 | 90 | 1543 | 1542 | 1543 | 8.833333 | 26.712
30011728 | 180 | 2019-08-19 | 2019-08-29 | 23.08.2019 | 2019-08-23 03:05 | 2019-08-23 03:19 | 2019-08-23 04:09 | 50 | 151.2 | Арм500 ГОСТ 34028-2016 | 149.4 | 1577 | 165 | 13 | 2.2 | 2155 | 8.7 | 260 | 280 | 90 | 1544 | 1547 | 1544 | 8.333333 | 25.2
30011728 | 180 | 2019-08-19 | 2019-08-29 | 23.08.2019 | 2019-08-23 04:00 | 2019-08-23 04:11 | 2019-08-23 05:05 | 55 | 166.32 | Арм500 ГОСТ 34028-2016 | 164.5 | 1576 | 165 | 13 | 2 | 2155 | 8.7 | 260 | 280 | 90 | 1546 | 1547 | 1543 | 9.166667 | 27.72
30011728 | 180 | 2019-08-19 | 2019-08-29 | 23.08.2019 | 2019-08-23 04:55 | 2019-08-23 05:08 | 2019-08-23 05:59 | 55 | 166.32 | Арм500 ГОСТ 34028-2016 | 164.5 | 1578 | 165 | 13 | 2 | 2155 | 8.7 | 260 | 280 | 90 | 1548 | 1546 | 1550 | 9.166667 | 27.72
30011728 | 180 | 2019-08-19 | 2019-08-29 | 23.08.2019 | 2019-08-23 05:50 | 2019-08-23 06:01 | 2019-08-23 06:54 | 54 | 163.296 | Арм500 ГОСТ 34028-2016 | 161.5 | 1585 | 165 | 13 | 1.9 | 2155 | 8.7 | 260 | 280 | 90 | 1547 | 1546 | 1542 | 9 | 27.216
30011728 | 180 | 2019-08-19 | 2019-08-29 | 23.08.2019 | 2019-08-23 06:45 | 2019-08-23 06:58 | 2019-08-23 07:52 | 55 | 165.632 | Арм500 ГОСТ 34028-2016 | 164.5 | 1578 | 165 | 7 | 2.1 | 2155 | 8.3 | 280 | 320 | 100 | 1546 | 1547 | 1549 | 9.166667 | 27.60533
30011728 | 180 | 2019-08-19 | 2019-08-29 | 23.08.2019 | 2019-08-23 07:40 | 2019-08-23 07:53 | 2019-08-23 08:41 | 56 | 169.344 | Арм500 ГОСТ 34028-2016 | 167.5 | 1578 | 165 | 7 | 2.1 | 2155 | 8.3 | 280 | 320 | 100 | 1553 | 1550 | 1549 | 9.333333 | 28.224
30011728 | 180 | 2019-08-19 | 2019-08-29 | 23.08.2019 | 2019-08-23 08:30 | 2019-08-23 08:44 | 2019-08-23 09:29 | 53 | 160.272 | Арм500 ГОСТ 34028-2016 | 158.4 | 1575 | 165 | 7 | 2.1 | 2155 | 8.3 | 280 | 320 | 110 | 1549 | 1548 | 1548 | 8.833333 | 26.712
30011728 | 180 | 2019-08-19 | 2019-08-29 | 23.08.2019 | 2019-08-23 10:10 | 2019-08-23 10:19 | 2019-08-23 11:05 | 55 | 166.32 | Арм500 ГОСТ 34028-2016 | 164.5 | 1571 | 165 | 7 | 2.1 | 2155 | 8.3 | 280 | 320 | 100 | 1541 | 1542 | 1541 | 9.166667 | 27.72
30011728 | 180 | 2019-08-19 | 2019-08-29 | 23.08.2019 | 2019-08-23 10:20 | 2019-08-23 09:31 | 2019-08-23 10:18 | 54 | 163.296 | Арм500 ГОСТ 34028-2016 | 161.5 | 1573 | 165 | 7 | 2.1 | 2155 | 8.3 | 280 | 320 | 100 | 1550 | 1550 | 1549 | 9 | 27.216
30011728 | 180 | 2019-08-19 | 2019-08-29 | 23.08.2019 | 2019-08-23 10:55 | 2019-08-23 11:07 | 2019-08-23 11:51 | 50 | 151.2 | Арм500 ГОСТ 34028-2016 | 149.4 | 1571 | 165 | 7 | 2.1 | 2155 | 8.3 | 280 | 320 | 100 | 1543 | 1546 | 1547 | 8.333333 | 25.2
30011728 | 180 | 2019-08-19 | 2019-08-29 | 23.08.2019 | 2019-08-23 11:45 | 2019-08-23 11:54 | 2019-08-23 12:41 | 58 | 175.392 | Арм500 ГОСТ 34028-2016 | 173.6 | 1571 | 165 | 7 | 2.1 | 2155 | 8.3 | 280 | 320 | 100 | 1548 | 1547 | 1548 | 9.666667 | 29.232
30011728 | 180 | 2019-08-19 | 2019-08-29 | 23.08.2019 | 2019-08-23 12:35 | 2019-08-23 12:43 | 2019-08-23 13:27 | 53 | 160.272 | Арм500 ГОСТ 34028-2016 | 158.4 | 1570 | 165 | 7 | 2.1 | 2155 | 8.3 | 280 | 320 | 100 | 1547 | 1546 | 1548 | 8.833333 | 26.712
30011728 | 180 | 2019-08-19 | 2019-08-29 | 23.08.2019 | 2019-08-23 13:20 | 2019-08-23 13:30 | 2019-08-23 14:14 | 51 | 154.224 | Арм500 ГОСТ 34028-2016 | 152.4 | 1568 | 165 | 7 | 2.1 | 2155 | 8.3 | 280 | 320 | 100 | 1545 | 1541 | 1544 | 8.5 | 25.704
30011728 | 180 | 2019-08-19 | 2019-08-29 | 23.08.2019 | 2019-08-23 14:05 | 2019-08-23 14:16 | 2019-08-23 15:04 | 57 | 172.368 | Арм500 ГОСТ 34028-2016 | 170.6 | 1569 | 165 | 7 | 2.1 | 2155 | 8.3 | 290 | 320 | 110 | 1547 | 1549 | 1548 | 9.5 | 28.728
30011728 | 180 | 2019-08-19 | 2019-08-29 | 23.08.2019 | 2019-08-23 14:53 | 2019-08-23 15:06 | 2019-08-23 15:51 | 55 | 166.32 | Арм500 ГОСТ 34028-2016 | 164.5 | 1569 | 165 | 7 | 2.1 | 2155 | 8.3 | 280 | 320 | 100 | 1545 | 1546 | 1545 | 9.166667 | 27.72
30011728 | 180 | 2019-08-19 | 2019-08-29 | 23.08.2019 | 2019-08-23 15:40 | 2019-08-23 15:53 | 2019-08-23 16:40 | 56 | 169.344 | Арм500 ГОСТ 34028-2016 | 167.5 | 1569 | 165 | 7 | 2.1 | 2155 | 8.3 | 290 | 320 | 110 | 1547 | 1547 | 1546 | 9.333333 | 28.224
30011728 | 180 | 2019-08-19 | 2019-08-29 | 23.08.2019 | 2019-08-23 16:30 | 2019-08-23 16:42 | 2019-08-23 17:30 | 60 | 180.432 | Арм500 ГОСТ 34028-2016 | 178.6 | 1578 | 165 | 7 | 2.1 | 2155 | 8.3 | 280 | 320 | 100 | 1545 | 1538 | 1543 | 10 | 30.072
30011728 | 180 | 2019-08-19 | 2019-08-29 | 24.08.2019 | 2019-08-24 17:35 | 2019-08-24 17:44 | 2019-08-24 18:28 | 50 | 151.024 | Арм500 ГОСТ 34028-2016 | 150.3 | 1587 | 165 | 13 | 2 | 2155 | 8.3 | 280 | 310 | 100 | 1540 | 1537 | 1545 | 8.333333 | 25.17067
30011728 | 180 | 2019-08-19 | 2019-08-29 | 24.08.2019 | 2019-08-24 18:20 | 2019-08-24 18:30 | 2019-08-24 19:19 | 56 | 169.344 | Арм500 ГОСТ 34028-2016 | 167.5 | 1581 | 165 | 13 | 2 | 2155 | 8.3 | 280 | 310 | 100 | 1537 | 1540 | 1540 | 9.333333 | 28.224
30011728 | 180 | 2019-08-19 | 2019-08-29 | 24.08.2019 | 2019-08-24 19:10 | 2019-08-24 19:22 | 2019-08-24 20:11 | 54 | 163.296 | Арм500 ГОСТ 34028-2016 | 161.5 | 1582 | 165 | 13 | 2 | 2155 | 8.3 | 280 | 310 | 100 | 1540 | 1539 | 1540 | 9 | 27.216
30011728 | 180 | 2019-08-19 | 2019-08-29 | 24.08.2019 | 2019-08-24 20:00 | 2019-08-24 20:12 | 2019-08-24 21:02 | 53 | 160.272 | Арм500 ГОСТ 34028-2016 | 158.4 | 1583 | 165 | 13 | 2.1 | 2155 | 8.3 | 280 | 310 | 100 | 1543 | 1546 | 1545 | 8.833333 | 26.712
30011728 | 180 | 2019-08-19 | 2019-08-29 | 24.08.2019 | 2019-08-24 20:50 | 2019-08-24 21:03 | 2019-08-24 21:53 | 55 | 166.32 | Арм500 ГОСТ 34028-2016 | 164.5 | 1579 | 165 | 13 | 2.1 | 2155 | 8.3 | 280 | 310 | 100 | 1544 | 1543 | 1544 | 9.166667 | 27.72
30011728 | 180 | 2019-08-19 | 2019-08-29 | 24.08.2019 | 2019-08-24 21:45 | 2019-08-24 21:56 | 2019-08-24 22:48 | 54 | 163.296 | Арм500 ГОСТ 34028-2016 | 161.5 | 1576 | 165 | 13 | 2 | 2155 | 8.3 | 280 | 310 | 100 | 1543 | 1540 | 1541 | 9 | 27.216
30011728 | 180 | 2019-08-19 | 2019-08-29 | 24.08.2019 | 2019-08-24 22:40 | 2019-08-24 22:50 | 2019-08-24 23:41 | 54 | 163.296 | Арм500 ГОСТ 34028-2016 | 161.5 | 1577 | 165 | 13 | 2 | 2155 | 8.3 | 280 | 310 | 100 | 1540 | 1544 | 1543 | 9 | 27.216
30011728 | 180 | 2019-08-19 | 2019-08-29 | 24.08.2019 | 2019-08-24 23:35 | 2019-08-24 23:44 | 2019-08-25 00:40 | 62 | 187.488 | Арм500 ГОСТ 34028-2016 | 185.6 | 1577 | 165 | 13 | 1.9 | 2155 | 8.3 | 280 | 310 | 100 | 1549 | 1548 | 1549 | 10.33333 | 31.248
30011728 | 180 | 2019-08-19 | 2019-08-29 | 24.08.2019 | 2019-08-25 00:30 | 2019-08-25 00:41 | 2019-08-25 01:20 | 44 | 133.056 | Арм500 ГОСТ 34028-2016 | 131.2 | 1576 | 165 | 13 | 2.25 | 2155 | 8.3 | 280 | 310 | 100 | 1550 | 1549 | 1548 | 7.333333 | 22.176
30011728 | 180 | 2019-08-19 | 2019-08-29 | 24.08.2019 | 2019-08-25 01:10 | 2019-08-25 01:21 | 2019-08-25 02:09 | 55 | 166.32 | Арм500 ГОСТ 34028-2016 | 164.5 | 1572 | 165 | 13 | 2.25 | 2155 | 8.3 | 280 | 310 | 100 | 1550 | 1547 | 1545 | 9.166667 | 27.72
30011728 | 180 | 2019-08-19 | 2019-08-29 | 24.08.2019 | 2019-08-25 02:00 | 2019-08-25 02:11 | 2019-08-25 03:00 | 56 | 169.344 | Арм500 ГОСТ 34028-2016 | 167.5 | 1571 | 165 | 13 | 2.2 | 2155 | 8.3 | 280 | 310 | 100 | 1542 | 1543 | 1542 | 9.333333 | 28.224
30011728 | 180 | 2019-08-19 | 2019-08-29 | 25.08.2019 | 2019-08-25 02:50 | 2019-08-25 03:02 | 2019-08-25 03:51 | 58 | 175.392 | Арм500 ГОСТ 34028-2016 | 173.6 | 1570 | 165 | 13 | 2.2 | 2155 | 8.3 | 280 | 310 | 100 | 1546 | 1543 | 1546 | 9.666667 | 29.232
30011728 | 180 | 2019-08-19 | 2019-08-29 | 25.08.2019 | 2019-08-25 03:50 | 2019-08-25 03:53 | 2019-08-25 04:53 | 56 | 169.042 | Арм500 ГОСТ 34028-2016 | 168.2 | 1570 | 165 | 13 | 2.2 | 2155 | 8.3 | 280 | 310 | 100 | 1548 | 1543 | 1546 | 9.333333 | 28.17367
30011728 | 180 | 2019-08-19 | 2019-08-29 | 25.08.2019 | 2019-08-25 04:53 | 2019-08-25 04:55 | 2019-08-25 05:50 | 53 | 160.272 | Арм500 ГОСТ 34028-2016 | 158.8 | 1576 | 165 | 13 | 2.2 | 2155 | 8.3 | 280 | 310 | 100 | 1540 | 1548 | 1547 | 8.833333 | 26.712
30011728 | 180 | 2019-08-19 | 2019-08-29 | 25.08.2019 | 2019-08-25 05:45 | 2019-08-25 05:52 | 2019-08-25 06:36 | 53 | 160.272 | Арм500 ГОСТ 34028-2016 | 158.4 | 1569 | 165 | 13 | 2.2 | 2155 | 8.3 | 280 | 310 | 100 | 1546 | 1544 | 1541 | 8.833333 | 26.712
30011728 | 180 | 2019-08-19 | 2019-08-29 | 25.08.2019 | 2019-08-25 06:30 | 2019-08-25 06:40 | 2019-08-25 07:27 | 57 | 172.368 | Арм500 ГОСТ 34028-2016 | 170.6 | 1570 | 180 | 7 | 2.2 | 2150 | 8.5 | 260 | 280 | 90 | 1540 | 1540 | 1542 | 9.5 | 28.728
30011728 | 180 | 2019-08-19 | 2019-08-29 | 25.08.2019 | 2019-08-25 07:20 | 2019-08-25 07:30 | 2019-08-25 08:15 | 55 | 166.32 | Арм500 ГОСТ 34028-2016 | 164.5 | 1570 | 180 | 7 | 2.2 | 2150 | 8.5 | 260 | 280 | 90 | 1547 | 1548 | 1545 | 9.166667 | 27.72
30011728 | 180 | 2019-08-19 | 2019-08-29 | 25.08.2019 | 2019-08-25 08:08 | 2019-08-25 08:18 | 2019-08-25 09:06 | 55 | 166.32 | Арм500 ГОСТ 34028-2016 | 164.5 | 1571 | 180 | 7 | 2.2 | 2150 | 8.5 | 260 | 280 | 90 | 1546 | 1547 | 1545 | 9.166667 | 27.72
30011728 | 180 | 2019-08-19 | 2019-08-29 | 25.08.2019 | 2019-08-25 09:00 | 2019-08-25 09:10 | 2019-08-25 09:54 | 54 | 163.296 | Арм500 ГОСТ 34028-2016 | 161.5 | 1572 | 180 | 7 | 2.2 | 2150 | 8.5 | 260 | 280 | 90 | 1549 | 1548 | 1551 | 9 | 27.216
30011728 | 180 | 2019-08-19 | 2019-08-29 | 25.08.2019 | 2019-08-25 09:48 | 2019-08-25 09:58 | 2019-08-25 10:43 | 54 | 163.296 | Арм500 ГОСТ 34028-2016 | 161.5 | 1572 | 180 | 7 | 2.2 | 2150 | 8.5 | 260 | 280 | 90 | 1548 | 1545 | 1548 | 9 | 27.216
30011728 | 180 | 2019-08-19 | 2019-08-29 | 25.08.2019 | 2019-08-25 10:36 | 2019-08-25 10:46 | 2019-08-25 11:34 | 55 | 166.32 | Арм500 ГОСТ 34028-2016 | 164.5 | 1570 | 180 | 7 | 2.2 | 2150 | 8.5 | 260 | 280 | 90 | 1549 | 1548 | 1546 | 9.166667 | 27.72
30011728 | 180 | 2019-08-19 | 2019-08-29 | 25.08.2019 | 2019-08-25 11:22 | 2019-08-25 11:36 | 2019-08-25 12:23 | 55 | 166.32 | Арм500 ГОСТ 34028-2016 | 164.5 | 1572 | 180 | 7 | 2.2 | 2150 | 8.5 | 260 | 280 | 90 | 1544 | 1543 | 1542 | 9.166667 | 27.72
30011728 | 180 | 2019-08-19 | 2019-08-29 | 25.08.2019 | 2019-08-25 12:16 | 2019-08-25 12:26 | 2019-08-25 13:12 | 54 | 163.296 | Арм500 ГОСТ 34028-2016 | 161.5 | 1571 | 180 | 7 | 2.2 | 2150 | 8.5 | 260 | 280 | 90 | 1543 | 1546 | 1543 | 9 | 27.216
30011728 | 180 | 2019-08-19 | 2019-08-29 | 25.08.2019 | 2019-08-25 13:06 | 2019-08-25 13:16 | 2019-08-25 14:00 | 53 | 160.272 | Арм500 ГОСТ 34028-2016 | 158.5 | 1570 | 180 | 7 | 2.2 | 2150 | 8.5 | 260 | 280 | 90 | 1542 | 1541 | 1543 | 8.833333 | 26.712
30011728 | 180 | 2019-08-19 | 2019-08-29 | 25.08.2019 | 2019-08-25 13:52 | 2019-08-25 14:02 | 2019-08-25 14:51 | 55 | 166.32 | Арм500 ГОСТ 34028-2016 | 164.5 | 1572 | 180 | 7 | 2.2 | 2150 | 8.5 | 260 | 280 | 90 | 1549 | 1551 | 1553 | 9.166667 | 27.72
30011728 | 180 | 2019-08-19 | 2019-08-29 | 25.08.2019 | 2019-08-25 14:43 | 2019-08-25 14:53 | 2019-08-25 15:42 | 54 | 163.296 | Арм500 ГОСТ 34028-2016 | 164.5 | 1571 | 180 | 7 | 2.2 | 2150 | 8.5 | 260 | 280 | 90 | 1544 | 1542 | 1540 | 9 | 27.216
30011728 | 180 | 2019-08-19 | 2019-08-29 | 25.08.2019 | 2019-08-25 15:34 | 2019-08-25 15:44 | 2019-08-25 16:30 | 56 | 169.344 | Арм500 ГОСТ 34028-2016 | 167.5 | 1571 | 180 | 7 | 2.2 | 2150 | 8.5 | 260 | 280 | 90 | 1545 | 1546 | 1544 | 9.333333 | 28.224
30011728 | 180 | 2019-08-19 | 2019-08-29 | 25.08.2019 | 2019-08-25 16:23 | 2019-08-25 16:33 | 2019-08-25 17:19 | 54 | 163.296 | Арм500 ГОСТ 34028-2016 | 161.5 | 1569 | 180 | 7 | 2.2 | 2150 | 8.5 | 260 | 280 | 90 | 1543 | 1544 | 1542 | 9 | 27.216
30011728 | 180 | 2019-08-19 | 2019-08-29 | 25.08.2019 | 2019-08-25 17:11 | 2019-08-25 17:21 | 2019-08-25 18:08 | 55 | 166.32 | Арм500 ГОСТ 34028-2016 | 164.5 | 1570 | 180 | 7 | 2.2 | 2150 | 8.5 | 260 | 280 | 90 | 1546 | 1548 | 1547 | 9.166667 | 27.72
30011728 | 180 | 2019-08-19 | 2019-08-29 | 25.08.2019 | 2019-08-25 18:00 | 2019-08-25 18:11 | 2019-08-25 18:56 | 54 | 163.296 | Арм500 ГОСТ 34028-2016 | 161.5 | 1571 | 180 | 7 | 2.2 | 2150 | 8.5 | 260 | 280 | 90 | 1542 | 1543 | 1541 | 9 | 27.216
30011728 | 180 | 2019-08-19 | 2019-08-29 | 25.08.2019 | 2019-08-25 18:50 | 2019-08-25 18:59 | 2019-08-25 19:45 | 57 | 172.368 | Арм500 ГОСТ 34028-2016 | 170.5 | 1573 | 170 | 7 | 2.1 | 2150 | 8.5 | 260 | 280 | 100 | 1539 | 1543 | 1542 | 9.5 | 28.728
30011728 | 180 | 2019-08-19 | 2019-08-29 | 25.08.2019 | 2019-08-25 19:35 | 2019-08-25 19:48 | 2019-08-25 20:35 | 56 | 169.344 | Арм500 ГОСТ 34028-2016 | 167.5 | 1570 | 170 | 7 | 2.1 | 2150 | 8.5 | 280 | 310 | 100 | 1543 | 1545 | 1545 | 9.333333 | 28.224
30011728 | 180 | 2019-08-19 | 2019-08-29 | 25.08.2019 | 2019-08-25 20:25 | 2019-08-25 20:37 | 2019-08-25 21:24 | 55 | 166.32 | Арм500 ГОСТ 34028-2016 | 164.5 | 1570 | 170 | 7 | 2.1 | 2150 | 8.5 | 280 | 310 | 100 | 1545 | 1547 | 1548 | 9.166667 | 27.72
30011728 | 180 | 2019-08-19 | 2019-08-29 | 25.08.2019 | 2019-08-25 21:15 | 2019-08-25 21:26 | 2019-08-25 21:11 | 53 | 160.272 | Арм500 ГОСТ 34028-2016 | 158.5 | 1569 | 165 | 7 | 2.1 | 2155 | 8.3 | 280 | 310 | 90 | 1546 | 1547 | 1545 | 8.833333 | 26.712
30011728 | 180 | 2019-08-19 | 2019-08-29 | 25.08.2019 | 2019-08-25 22:05 | 2019-08-25 22:14 | 2019-08-25 23:01 | 53 | 160.272 | Арм500 ГОСТ 34028-2016 | 158.5 | 1570 | 165 | 7 | 2.1 | 2155 | 8.3 | 290 | 320 | 100 | 1544 | 1544 | 1543 | 8.833333 | 26.712
30011728 | 180 | 2019-08-19 | 2019-08-29 | 25.08.2019 | 2019-08-25 22:50 | 2019-08-25 23:03 | 2019-08-25 23:48 | 51 | 154.224 | Арм500 ГОСТ 34028-2016 | 152.4 | 1570 | 165 | 7 | 2.1 | 2155 | 8.3 | 290 | 320 | 100 | 1542 | 1543 | 1544 | 8.5 | 25.704
30011728 | 180 | 2019-08-19 | 2019-08-29 | 25.08.2019 | 2019-08-25 23:40 | 2019-08-25 23:50 | 2019-08-26 00:37 | 54 | 163.296 | Арм500 ГОСТ 34028-2016 | 161.5 | 1569 | 165 | 7 | 2.1 | 2155 | 8.3 | 290 | 320 | 100 | 1545 | 1543 | 1546 | 9 | 27.216
30011728 | 180 | 2019-08-19 | 2019-08-29 | 25.08.2019 | 2019-08-26 00:30 | 2019-08-26 00:40 | 2019-08-26 01:24 | 52 | 157.248 | Арм500 ГОСТ 34028-2016 | 155.4 | 1571 | 165 | 7 | 2.1 | 2155 | 8.3 | 290 | 310 | 100 | 1544 | 1545 | 1547 | 8.666667 | 26.208
30011728 | 180 | 2019-08-19 | 2019-08-29 | 25.08.2019 | 2019-08-26 01:15 | 2019-08-26 01:26 | 2019-08-26 02:12 | 51 | 154.224 | Арм500 ГОСТ 34028-2016 | 152.4 | 1571 | 165 | 7 | 2.1 | 2155 | 8.3 | 290 | 320 | 100 | 1543 | 1544 | 1543 | 8.5 | 25.704
30011728 | 180 | 2019-08-19 | 2019-08-29 | 26.08.2019 | 2019-08-26 02:05 | 2019-08-26 02:14 | 2019-08-26 03:04 | 59 | 177.89 | Арм500 ГОСТ 34028-2016 | 176.1 | 1571 | 165 | 7 | 2.1 | 2155 | 8.3 | 290 | 320 | 100 | 1536 | 1535 | 1537 | 9.833333 | 29.64833
30011728 | 180 | 2019-08-19 | 2019-08-29 | 27.08.2019 | 2019-08-27 14:15 | 2019-08-27 14:28 | 2019-08-27 15:11 | 48 | 145.152 | Арм500 ГОСТ 34028-2016 | 144.3 | 1588 | 165 | 13 | 2.1 | 2155 | 8.3 | 260 | 290 | 95 | 1558 | 1557 | 1559 | 8 | 24.192
30011728 | 180 | 2019-08-19 | 2019-08-29 | 27.08.2019 | 2019-08-27 15:06 | 2019-08-27 15:13 | 2019-08-27 16:02 | 52 | 157.248 | Арм500 ГОСТ 34028-2016 | 155.4 | 1580 | 165 | 13 | 2.1 | 2155 | 8.3 | 260 | 290 | 90 | 1548 | 1550 | 1549 | 8.666667 | 26.208
30011728 | 180 | 2019-08-19 | 2019-08-29 | 27.08.2019 | 2019-08-27 15:54 | 2019-08-27 16:04 | 2019-08-27 16:49 | 52 | 157.248 | Арм500 ГОСТ 34028-2016 | 155.4 | 1579 | 180 | 7 | 2.2 | 2150 | 8.5 | 260 | 280 | 100 | 1548 | 1542 | 1546 | 8.666667 | 26.208
30011728 | 180 | 2019-08-19 | 2019-08-29 | 27.08.2019 | 2019-08-27 16:42 | 2019-08-27 16:52 | 2019-08-27 17:37 | 51 | 154.224 | Арм500 ГОСТ 34028-2016 | 152.4 | 1579 | 180 | 7 | 2.2 | 2150 | 8.5 | 260 | 280 | 100 | 1551 | 1550 | 1555 | 8.5 | 25.704
30011728 | 180 | 2019-08-19 | 2019-08-29 | 27.08.2019 | 2019-08-27 17:27 | 2019-08-27 17:39 | 2019-08-27 18:22 | 51 | 154.224 | Арм500 ГОСТ 34028-2016 | 152.4 | 1580 | 165 | 13 | 2.1 | 2155 | 8.3 | 260 | 290 | 95 | 1556 | 1555 | 1552 | 8.5 | 25.704
30011728 | 180 | 2019-08-19 | 2019-08-29 | 27.08.2019 | 2019-08-27 18:19 | 2019-08-27 18:25 | 2019-08-27 19:13 | 56 | 169.344 | Арм500 ГОСТ 34028-2016 | 167.5 | 1570 | 175 | 13 | 2.2 | 2155 | 8.5 | 270 | 290 | 95 | 1550 | 1547 | 1546 | 9.333333 | 28.224
30011728 | 180 | 2019-08-19 | 2019-08-29 | 27.08.2019 | 2019-08-27 19:05 | 2019-08-27 19:15 | 2019-08-27 20:01 | 54 | 163.296 | Арм500 ГОСТ 34028-2016 | 161.5 | 1567 | 180 | 7 | 2.2 | 2150 | 8.5 | 260 | 280 | 100 | 1544 | 1543 | 1544 | 9 | 27.216
30011728 | 180 | 2019-08-19 | 2019-08-29 | 27.08.2019 | 2019-08-27 19:53 | 2019-08-27 20:03 | 2019-08-27 20:49 | 53 | 160.272 | Арм500 ГОСТ 34028-2016 | 158.5 | 1570 | 180 | 7 | 2.2 | 2150 | 8.5 | 260 | 280 | 100 | 1546 | 1545 | 1546 | 8.833333 | 26.712
30011728 | 180 | 2019-08-19 | 2019-08-29 | 27.08.2019 | 2019-08-27 20:42 | 2019-08-27 20:52 | 2019-08-27 21:36 | 52 | 157.248 | Арм500 ГОСТ 34028-2016 | 155.4 | 1571 | 180 | 7 | 2.2 | 2150 | 8.5 | 260 | 280 | 100 | 1543 | 1541 | 1543 | 8.666667 | 26.208
30011728 | 180 | 2019-08-19 | 2019-08-29 | 27.08.2019 | 2019-08-27 21:28 | 2019-08-27 21:38 | 2019-08-27 22:23 | 54 | 163.296 | Арм500 ГОСТ 34028-2016 | 161.5 | 1571 | 180 | 7 | 2.2 | 2150 | 8.5 | 260 | 280 | 100 | 1546 | 1545 | 1546 | 9 | 27.216
30011728 | 180 | 2019-08-19 | 2019-08-29 | 27.08.2019 | 2019-08-27 22:15 | 2019-08-27 22:25 | 2019-08-27 23:12 | 56 | 169.344 | Арм500 ГОСТ 34028-2016 | 167.5 | 1570 | 180 | 7 | 2.2 | 2150 | 8.5 | 260 | 280 | 100 | 1548 | 1547 | 1546 | 9.333333 | 28.224
30011728 | 180 | 2019-08-19 | 2019-08-29 | 27.08.2019 | 2019-08-27 23:04 | 2019-08-27 23:14 | 2019-08-27 23:57 | 51 | 154.224 | Арм500 ГОСТ 34028-2016 | 152.4 | 1578 | 180 | 7 | 2.2 | 2150 | 8.5 | 260 | 280 | 100 | 1543 | 1542 | 1541 | 8.5 | 25.704
30011728 | 180 | 2019-08-19 | 2019-08-29 | 27.08.2019 | 2019-08-27 23:50 | 2019-08-28 | 2019-08-28 00:40 | 56 | 169.344 | Арм500 ГОСТ 34028-2016 | 167.5 | 1594 | 180 | 7 | 2.2 | 2150 | 8.5 | 260 | 280 | 100 | 1548 | 1546 | 1547 | 9.333333 | 28.224
30011728 | 180 | 2019-08-19 | 2019-08-29 | 27.08.2019 | 2019-08-28 00:38 | 2019-08-28 00:48 | 2019-08-28 01:32 | 52 | 157.248 | Арм500 ГОСТ 34028-2016 | 155.4 | 1569 | 180 | 7 | 2.2 | 2150 | 8.5 | 260 | 280 | 100 | 1545 | 1546 | 1545 | 8.666667 | 26.208
30011728 | 180 | 2019-08-19 | 2019-08-29 | 27.08.2019 | 2019-08-28 01:25 | 2019-08-28 01:35 | 2019-08-28 02:17 | 51 | 154.224 | Арм500 ГОСТ 34028-2016 | 152.4 | 1570 | 180 | 7 | 2.2 | 2150 | 8.5 | 260 | 280 | 100 | 1544 | 1543 | 1545 | 8.5 | 25.704
30011728 | 180 | 2019-08-19 | 2019-08-29 | 28.08.2019 | 2019-08-28 02:10 | 2019-08-28 02:20 | 2019-08-28 03:05 | 56 | 169.344 | Арм500 ГОСТ 34028-2016 | 167.5 | 1571 | 180 | 7 | 2.2 | 2150 | 8.5 | 260 | 280 | 100 | 1544 | 1538 | 1538 | 9.333333 | 28.224
30011728 | 180 | 2019-08-19 | 2019-08-29 | 28.08.2019 | 2019-08-28 03:00 | 2019-08-28 03:10 | 2019-08-28 03:54 | 56 | 169.344 | Арм500 ГОСТ 34028-2016 | 167.5 | 1572 | 180 | 7 | 2.2 | 2150 | 8.5 | 260 | 280 | 100 | 1545 | 1546 | 1543 | 9.333333 | 28.224
30011728 | 180 | 2019-08-19 | 2019-08-29 | 28.08.2019 | 2019-08-28 03:46 | 2019-08-28 03:56 | 2019-08-28 04:43 | 54 | 163.296 | Арм500 ГОСТ 34028-2016 | 161.5 | 1571 | 180 | 7 | 2.2 | 2150 | 8.5 | 260 | 280 | 100 | 1548 | 1543 | 1542 | 9 | 27.216
30011728 | 180 | 2019-08-19 | 2019-08-29 | 28.08.2019 | 2019-08-28 04:35 | 2019-08-28 04:45 | 2019-08-28 05:26 | 50 | 151.2 | Арм500 ГОСТ 34028-2016 | 149.4 | 1571 | 180 | 7 | 2.2 | 2150 | 8.7 | 260 | 280 | 100 | 1548 | 1545 | 1547 | 8.333333 | 25.2
30011728 | 180 | 2019-08-19 | 2019-08-29 | 28.08.2019 | 2019-08-28 05:20 | 2019-08-28 05:28 | 2019-08-28 06:16 | 57 | 172.368 | Арм500 ГОСТ 34028-2016 | 170.6 | 1570 | 185 | 13 | 2.2 | 2150 | 8.5 | 280 | 320 | 110 | 1546 | 1543 | 1540 | 9.5 | 28.728
30011728 | 180 | 2019-08-19 | 2019-08-29 | 28.08.2019 | 2019-08-28 06:10 | 2019-08-28 06:18 | 2019-08-28 07:01 | 52 | 157.248 | Арм500 ГОСТ 34028-2016 | 155.4 | 1571 | 185 | 13 | 2.3 | 2150 | 8.5 | 290 | 330 | 110 | 1541 | 1544 | 1546 | 8.666667 | 26.208
30011728 | 180 | 2019-08-19 | 2019-08-29 | 28.08.2019 | 2019-08-28 06:55 | 2019-08-28 07:05 | 2019-08-28 07:51 | 57 | 172.368 | Арм500 ГОСТ 34028-2016 | 170.6 | 1571 | 185 | 13 | 2.3 | 2150 | 8.5 | 290 | 320 | 110 | 1550 | 1549 | 1545 | 9.5 | 28.728
30011728 | 180 | 2019-08-19 | 2019-08-29 | 28.08.2019 | 2019-08-28 07:45 | 2019-08-28 07:53 | 2019-08-28 08:40 | 54 | 163.296 | Арм500 ГОСТ 34028-2016 | 161.5 | 1569 | 185 | 13 | 2.3 | 2150 | 8.5 | 290 | 320 | 110 | 1546 | 1543 | 1541 | 9 | 27.216
30011728 | 180 | 2019-08-19 | 2019-08-29 | 28.08.2019 | 2019-08-28 08:30 | 2019-08-28 08:41 | 2019-08-28 09:28 | 56 | 169.344 | Арм500 ГОСТ 34028-2016 | 167.5 | 1572 | 185 | 13 | 2.3 | 2150 | 8.5 | 290 | 320 | 110 | 1546 | 1545 | 1546 | 9.333333 | 28.224
30011728 | 180 | 2019-08-19 | 2019-08-29 | 28.08.2019 | 2019-08-28 09:20 | 2019-08-28 09:30 | 2019-08-28 10:13 | 50 | 151.2 | Арм500 ГОСТ 34028-2016 | 149.4 | 1571 | 185 | 13 | 2.3 | 2150 | 8.5 | 290 | 320 | 110 | 1547 | 1545 | 1546 | 8.333333 | 25.2
30011728 | 180 | 2019-08-19 | 2019-08-29 | 28.08.2019 | 2019-08-28 10:05 | 2019-08-28 10:15 | 2019-08-28 10:59 | 54 | 163.296 | Арм500 ГОСТ 34028-2016 | 161.5 | 1570 | 185 | 13 | 2.3 | 2150 | 8.5 | 290 | 320 | 110 | 1548 | 1547 | 1546 | 9 | 27.216
30011728 | 180 | 2019-08-19 | 2019-08-29 | 28.08.2019 | 2019-08-28 10:52 | 2019-08-28 11:01 | 2019-08-28 11:45 | 52 | 157.248 | Арм500 ГОСТ 34028-2016 | 155.4 | 1568 | 185 | 13 | 2.3 | 2150 | 8.5 | 290 | 320 | 110 | 1545 | 1544 | 1542 | 8.666667 | 26.208
30011728 | 180 | 2019-08-19 | 2019-08-29 | 28.08.2019 | 2019-08-28 11:35 | 2019-08-28 11:47 | 2019-08-28 12:30 | 54 | 163.296 | Арм500 ГОСТ 34028-2016 | 161.5 | 1568 | 170 | 7 | 2.2 | 1850 | 8.5 | 290 | 320 | 100 | 1544 | 1543 | 1542 | 9 | 27.216
30011728 | 180 | 2019-08-19 | 2019-08-29 | 28.08.2019 | 2019-08-28 12:20 | 2019-08-28 12:32 | 2019-08-28 13:15 | 51 | 154.224 | Арм500 ГОСТ 34028-2016 | 152.2 | 1569 | 170 | 7 | 2.2 | 1850 | 8.5 | 290 | 320 | 100 | 1545 | 1544 | 1542 | 8.5 | 25.704
30011728 | 180 | 2019-08-19 | 2019-08-29 | 28.08.2019 | 2019-08-28 13:05 | 2019-08-28 13:16 | 2019-08-28 14:02 | 53 | 160.272 | Арм500 ГОСТ 34028-2016 | 158.5 | 1569 | 185 | 13 | 2.3 | 2150 | 8.5 | 290 | 320 | 110 | 1545 | 1544 | 1542 | 8.833333 | 26.712
30011728 | 180 | 2019-08-19 | 2019-08-29 | 28.08.2019 | 2019-08-28 13:55 | 2019-08-28 14:05 | 2019-08-28 14:47 | 55 | 166.32 | Арм500 ГОСТ 34028-2016 | 164.5 | 1567 | 170 | 7 | 2.2 | 1850 | 8.5 | 290 | 320 | 100 | 1543 | 1539 | 1542 | 9.166667 | 27.72
30011728 | 180 | 2019-08-19 | 2019-08-29 | 28.08.2019 | 2019-08-28 14:40 | 2019-08-28 14:50 | 2019-08-28 15:36 | 54 | 163.296 | Арм500 ГОСТ 34028-2016 | 161.5 | 1568 | 170 | 7 | 2.2 | 1850 | 8.5 | 290 | 320 | 100 | 1546 | 1545 | 1547 | 9 | 27.216
30011728 | 180 | 2019-08-19 | 2019-08-29 | 28.08.2019 | 2019-08-28 15:30 | 2019-08-28 15:40 | 2019-08-28 16:24 | 52 | 157.248 | Арм500 ГОСТ 34028-2016 | 155.4 | 1569 | 185 | 13 | 2.3 | 2150 | 8.5 | 290 | 320 | 110 | 1544 | 1545 | 1545 | 8.666667 | 26.208
30011728 | 180 | 2019-08-19 | 2019-08-29 | 28.08.2019 | 2019-08-28 16:17 | 2019-08-28 16:26 | 2019-08-28 17:06 | 50 | 151.2 | Арм500 ГОСТ 34028-2016 | 149.4 | 1568 | 185 | 13 | 2.3 | 2150 | 8.5 | 290 | 320 | 110 | 1544 | 1545 | 1545 | 8.333333 | 25.2
30011728 | 180 | 2019-08-19 | 2019-08-29 | 28.08.2019 | 2019-08-28 17:00 | 2019-08-28 17:10 | 2019-08-28 17:57 | 56 | 169.344 | Арм500 ГОСТ 34028-2016 | 167.5 | 1569 | 185 | 13 | 2.3 | 2150 | 8.5 | 290 | 320 | 110 | 1545 | 1544 | 1543 | 9.333333 | 28.224
30011728 | 180 | 2019-08-19 | 2019-08-29 | 28.08.2019 | 2019-08-28 17:50 | 2019-08-28 18:00 | 2019-08-28 18:42 | 50 | 151.2 | Арм500 ГОСТ 34028-2016 | 149.4 | 1570 | 185 | 13 | 2.3 | 2150 | 8.5 | 290 | 320 | 110 | 1537 | 1536 | 1535 | 8.333333 | 25.2
30011728 | 180 | 2019-08-19 | 2019-08-29 | 28.08.2019 | 2019-08-28 18:35 | 2019-08-28 18:45 | 2019-08-28 19:30 | 51 | 154.224 | Арм500 ГОСТ 34028-2016 | 152.4 | 1572 | 175 | 13 | 2.2 | 2150 | 8.5 | 290 | 310 | 105 | 1545 | 1549 | 1548 | 8.5 | 25.704
30011728 | 180 | 2019-08-19 | 2019-08-29 | 28.08.2019 | 2019-08-28 19:25 | 2019-08-28 19:32 | 2019-08-28 20:18 | 55 | 166.32 | Арм500 ГОСТ 34028-2016 | 164.5 | 1570 | 180 | 13 | 2.2 | 2150 | 8.5 | 290 | 310 | 105 | 1546 | 1545 | 1544 | 9.166667 | 27.72
30011728 | 180 | 2019-08-19 | 2019-08-29 | 28.08.2019 | 2019-08-28 20:12 | 2019-08-28 20:23 | 2019-08-28 21:06 | 53 | 160.272 | Арм500 ГОСТ 34028-2016 | 158.5 | 1569 | 185 | 13 | 2.3 | 2150 | 8.5 | 290 | 310 | 105 | 1543 | 1544 | 1539 | 8.833333 | 26.712
30011728 | 180 | 2019-08-19 | 2019-08-29 | 28.08.2019 | 2019-08-28 21:00 | 2019-08-28 21:09 | 2019-08-28 21:52 | 53 | 160.247 | Арм500 ГОСТ 34028-2016 | 162.9 | 1573 | 185 | 13 | 2.3 | 1850 | 8.5 | 290 | 310 | 105 | 1543 | 1541 | 1543 | 8.833333 | 26.70783
30011728 | 180 | 2019-08-19 | 2019-08-29 | 29.08.2019 | 2019-08-29 08:30 | 2019-08-29 08:37 | 2019-08-29 09:17 | 48 | 145.152 | 25Г2С ГОСТ 5781-82 | 143.4 | 1576 | 165 | 7 | 2.1 | 2155 | 8.3 | 200 | 220 | 80 | 1545 | 1543 | 1540 | 8 | 24.192
30011728 | 180 | 2019-08-19 | 2019-08-29 | 29.08.2019 | 2019-08-29 09:10 | 2019-08-29 09:18 | 2019-08-29 10:01 | 53 | 160.272 | 25Г2С ГОСТ 5781-82 | 158.5 | 1564 | 165 | 7 | 2.1 | 2155 | 8.3 | 200 | 220 | 80 | 1540 | 1538 | 1537 | 8.833333 | 26.712
30011728 | 180 | 2019-08-19 | 2019-08-29 | 29.08.2019 | 2019-08-29 09:55 | 2019-08-29 10:03 | 2019-08-29 10:47 | 54 | 163.296 | 25Г2С ГОСТ 5781-82 | 161.5 | 1566 | 165 | 7 | 2.1 | 2155 | 8.3 | 200 | 220 | 90 | 1534 | 1533 | 1530 | 9 | 27.216
30011728 | 180 | 2019-08-19 | 2019-08-29 | 29.08.2019 | 2019-08-29 10:39 | 2019-08-29 10:50 | 2019-08-29 11:35 | 51 | 154.224 | 25Г2С ГОСТ 5781-82 | 152.4 | 1567 | 165 | 7 | 2.1 | 2155 | 8.3 | 200 | 220 | 80 | 1532 | 1534 | 1531 | 8.5 | 25.704
30011728 | 180 | 2019-08-19 | 2019-08-29 | 29.08.2019 | 2019-08-29 11:30 | 2019-08-29 11:37 | 2019-08-29 12:25 | 54 | 163.296 | 25Г2С ГОСТ 5781-82 | 161.5 | 1566 | 165 | 7 | 2.1 | 2155 | 8.3 | 200 | 220 | 100 | 1542 | 1538 | 1535 | 9 | 27.216
30011728 | 180 | 2019-08-19 | 2019-08-29 | 29.08.2019 | 2019-08-29 12:20 | 2019-08-29 12:27 | 2019-08-29 13:12 | 52 | 157.248 | 25Г2С ГОСТ 5781-82 | 155.4 | 1563 | 165 | 7 | 2.1 | 2155 | 8.3 | 200 | 220 | 90 | 1530 | 1530 | 1527 | 8.666667 | 26.208
30011728 | 180 | 2019-08-19 | 2019-08-29 | 29.08.2019 | 2019-08-29 13:05 | 2019-08-29 13:14 | 2019-08-29 14:08 | 58 | 175.165 | 25Г2С ГОСТ 5781-82 | 173.9 | 1569 | 165 | 7 | 2.1 | 2155 | 8.3 | 200 | 220 | 90 | 1532 | 1534 | 1528 | 9.666667 | 29.19417
30011728 | 180 | 2019-08-19 | 2019-08-29 | 29.08.2019 | 2019-08-29 14:00 | 2019-08-29 14:10 | 2019-08-29 15:10 | 59 | 178.416 | 25Г2С ГОСТ 5781-82 | 176.6 | 1567 | 165 | 7 | 2.1 | 2155 | 8.3 | 200 | 220 | 90 | 1535 | 1534 | 1533 | 9.833333 | 29.736
30011728 | 180 | 2019-08-19 | 2019-08-29 | 29.08.2019 | 2019-08-29 15:02 | 2019-08-29 15:12 | 2019-08-29 16:06 | 51 | 154.224 | 25Г2С ГОСТ 5781-82 | 152.4 | 1567 | 165 | 7 | 2.1 | 2155 | 8.3 | 200 | 220 | 90 | 1534 | 1535 | 1532 | 8.5 | 25.704
30011728 | 180 | 2019-08-19 | 2019-08-29 | 29.08.2019 | 2019-08-29 16:00 | 2019-08-29 16:08 | 2019-08-29 17:03 | 55 | 166.32 | 25Г2С ГОСТ 5781-82 | 164.5 | 1567 | 165 | 7 | 2.1 | 2155 | 8.3 | 200 | 220 | 90 | 1531 | 1532 | 1533 | 9.166667 | 27.72
30011728 | 180 | 2019-08-19 | 2019-08-29 | 29.08.2019 | 2019-08-29 17:00 | 2019-08-29 17:05 | 2019-08-29 18:04 | 55 | 166.018 | 25Г2С ГОСТ 5781-82 | 168.5 | 1569 | 165 | 13 | 2.1 | 2155 | 8.3 | 200 | 220 | 90 | 1540 | 1539 | 1536 | 9.166667 | 27.66967
30011728 | 180 | 2019-09-02 | 2019-09-03 | 02.09.2019 | 2019-09-02 02:42 | 2019-09-02 02:52 | 2019-09-02 03:48 | 56 | 169.344 | Арм500 ГОСТ 34028-2016 | 167.5 | 1576 | 180 | 7 | 2.3 | 2150 | 8.3 | 260 | 280 | 90 | 1551 | 1548 | 1547 | 9.333333 | 28.224
30011728 | 180 | 2019-09-02 | 2019-09-03 | 02.09.2019 | 2019-09-02 03:42 | 2019-09-02 03:52 | 2019-09-02 04:42 | 52 | 157.248 | Арм500 ГОСТ 34028-2016 | 155.4 | 1576 | 180 | 7 | 2.3 | 2150 | 8.3 | 260 | 280 | 90 | 1545 | 1546 | 1547 | 8.666667 | 26.208
30011728 | 180 | 2019-09-02 | 2019-09-03 | 02.09.2019 | 2019-09-02 04:35 | 2019-09-02 04:45 | 2019-09-02 05:41 | 56 | 169.344 | Арм500 ГОСТ 34028-2016 | 167.5 | 1575 | 180 | 7 | 2.3 | 2150 | 8.3 | 260 | 280 | 90 | 1552 | 1551 | 1550 | 9.333333 | 28.224
30011728 | 180 | 2019-09-02 | 2019-09-03 | 02.09.2019 | 2019-09-02 05:33 | 2019-09-02 05:43 | 2019-09-02 06:41 | 58 | 175.392 | Арм500 ГОСТ 34028-2016 | 173.6 | 1576 | 180 | 7 | 2.3 | 2150 | 8.3 | 260 | 280 | 90 | 1543 | 1542 | 1540 | 9.666667 | 29.232
30011728 | 180 | 2019-09-02 | 2019-09-03 | 02.09.2019 | 2019-09-02 06:33 | 2019-09-02 06:43 | 2019-09-02 07:36 | 52 | 157.248 | Арм500 ГОСТ 34028-2016 | 155.4 | 1575 | 175 | 13 | 2.3 | 2155 | 8.5 | 290 | 310 | 105 | 1547 | 1548 | 1547 | 8.666667 | 26.208
30011728 | 180 | 2019-09-02 | 2019-09-03 | 02.09.2019 | 2019-09-02 07:26 | 2019-09-02 07:38 | 2019-09-02 08:32 | 53 | 160.272 | Арм500 ГОСТ 34028-2016 | 158.4 | 1575 | 175 | 13 | 2.3 | 2150 | 8.5 | 290 | 320 | 95 | 1550 | 1551 | 1548 | 8.833333 | 26.712
30011728 | 180 | 2019-09-02 | 2019-09-03 | 02.09.2019 | 2019-09-02 08:26 | 2019-09-02 08:35 | 2019-09-02 09:30 | 54 | 163.296 | Арм500 ГОСТ 34028-2016 | 161.5 | 1574 | 180 | 13 | 2.2 | 2155 | 8.3 | 290 | 320 | 95 | 1549 | 1548 | 1547 | 9 | 27.216
30011728 | 180 | 2019-09-02 | 2019-09-03 | 02.09.2019 | 2019-09-02 09:29 | 2019-09-02 09:37 | 2019-09-02 10:27 | 53 | 160.272 | Арм500 ГОСТ 34028-2016 | 158.5 | 1574 | 180 | 13 | 2.3 | 2155 | 8.5 | 290 | 320 | 95 | 1549 | 1550 | 1551 | 8.833333 | 26.712
30011728 | 180 | 2019-09-02 | 2019-09-03 | 02.09.2019 | 2019-09-02 10:19 | 2019-09-02 10:30 | 2019-09-02 11:25 | 56 | 169.143 | Арм500 ГОСТ 34028-2016 | 171.8 | 1576 | 175 | 13 | 2.3 | 2155 | 8.3 | 290 | 320 | 95 | 1552 | 1553 | 1550 | 9.333333 | 28.1905
30011728 | 180 | 2019-09-02 | 2019-09-03 | 02.09.2019 | 2019-09-02 12:40 | 2019-09-02 12:43 | 2019-09-02 13:22 | 48 | 145.152 | Арм500 ГОСТ 34028-2016 | 144.3 | 1584 | 165 | 7 | 2.1 | 2155 | 8.3 | 270 | 290 | 95 | 1557 | 1561 | 1563 | 8 | 24.192
30011728 | 180 | 2019-09-02 | 2019-09-03 | 02.09.2019 | 2019-09-02 13:20 | 2019-09-02 13:25 | 2019-09-02 14:12 | 56 | 169.344 | Арм500 ГОСТ 34028-2016 | 167.5 | 1571 | 165 | 7 | 2.1 | 2155 | 8.3 | 270 | 290 | 95 | 1555 | 1552 | 1551 | 9.333333 | 28.224
30011728 | 180 | 2019-09-02 | 2019-09-03 | 02.09.2019 | 2019-09-02 14:10 | 2019-09-02 14:14 | 2019-09-02 15:00 | 56 | 169.344 | Арм500 ГОСТ 34028-2016 | 167.5 | 1567 | 165 | 7 | 2.1 | 2155 | 8.3 | 270 | 290 | 95 | 1549 | 1546 | 1544 | 9.333333 | 28.224
30011728 | 180 | 2019-09-02 | 2019-09-03 | 02.09.2019 | 2019-09-02 15:00 | 2019-09-02 15:05 | 2019-09-02 15:50 | 54 | 162.49 | Арм500 ГОСТ 34028-2016 | 161.2 | 1565 | 165 | 7 | 2.1 | 2155 | 8.3 | 290 | 320 | 100 | 1540 | 1538 | 1544 | 9 | 27.08167
30011728 | 180 | 2019-09-02 | 2019-09-03 | 02.09.2019 | 2019-09-02 15:55 | 2019-09-02 15:58 | 2019-09-02 16:53 | 55 | 166.32 | Арм500 ГОСТ 34028-2016 | 164.5 | 1568 | 165 | 7 | 2.1 | 2155 | 8.3 | 290 | 320 | 100 | 1543 | 1538 | 1537 | 9.166667 | 27.72
30011728 | 180 | 2019-09-02 | 2019-09-03 | 02.09.2019 | 2019-09-02 16:55 | 2019-09-02 16:58 | 2019-09-02 17:47 | 52 | 157.248 | Арм500 ГОСТ 34028-2016 | 155.6 | 1568 | 165 | 7 | 2.1 | 2155 | 8.3 | 290 | 320 | 100 | 1543 | 1544 | 1545 | 8.666667 | 26.208
30011728 | 180 | 2019-09-02 | 2019-09-03 | 02.09.2019 | 2019-09-02 17:45 | 2019-09-02 17:49 | 2019-09-02 18:36 | 54 | 163.296 | Арм500 ГОСТ 34028-2016 | 161.5 | 1568 | 165 | 7 | 2.1 | 2155 | 8.3 | 290 | 320 | 100 | 1546 | 1545 | 1544 | 9 | 27.216
30011728 | 180 | 2019-09-02 | 2019-09-03 | 02.09.2019 | 2019-09-02 18:30 | 2019-09-02 18:38 | 2019-09-02 19:28 | 55 | 166.32 | Арм500 ГОСТ 34028-2016 | 164.5 | 1565 | 165 | 7 | 1.9 | 2155 | 8.3 | 290 | 320 | 100 | 1545 | 1544 | 1541 | 9.166667 | 27.72
30011728 | 180 | 2019-09-02 | 2019-09-03 | 02.09.2019 | 2019-09-02 19:20 | 2019-09-02 19:30 | 2019-09-02 20:19 | 55 | 166.32 | Арм500 ГОСТ 34028-2016 | 164.5 | 1567 | 180 | 7 | 2.1 | 2150 | 8.3 | 260 | 280 | 90 | 1542 | 1541 | 1543 | 9.166667 | 27.72
30011728 | 180 | 2019-09-02 | 2019-09-03 | 02.09.2019 | 2019-09-02 20:12 | 2019-09-02 20:22 | 2019-09-02 21:09 | 54 | 163.296 | Арм500 ГОСТ 34028-2016 | 161.5 | 1564 | 180 | 7 | 2.1 | 2150 | 8.3 | 260 | 280 | 90 | 1538 | 1536 | 1537 | 9 | 27.216
30011728 | 180 | 2019-09-02 | 2019-09-03 | 02.09.2019 | 2019-09-02 21:00 | 2019-09-02 21:10 | 2019-09-02 22:01 | 55 | 166.32 | Арм500 ГОСТ 34028-2016 | 164.5 | 1568 | 180 | 7 | 2.1 | 2150 | 8.3 | 260 | 280 | 90 | 1542 | 1543 | 1544 | 9.166667 | 27.72
30011728 | 180 | 2019-09-02 | 2019-09-03 | 02.09.2019 | 2019-09-02 21:53 | 2019-09-02 22:03 | 2019-09-02 22:51 | 53 | 160.272 | Арм500 ГОСТ 34028-2016 | 158.5 | 1567 | 180 | 7 | 2.2 | 2150 | 8.3 | 260 | 280 | 90 | 1541 | 1540 | 1539 | 8.833333 | 26.712
30011728 | 180 | 2019-09-02 | 2019-09-03 | 02.09.2019 | 2019-09-02 22:44 | 2019-09-02 22:54 | 2019-09-02 23:44 | 57 | 172.368 | Арм500 ГОСТ 34028-2016 | 170.5 | 1568 | 180 | 7 | 2.2 | 2150 | 8.3 | 260 | 280 | 90 | 1545 | 1544 | 1545 | 9.5 | 28.728
30011728 | 180 | 2019-09-02 | 2019-09-03 | 02.09.2019 | 2019-09-02 23:38 | 2019-09-02 23:48 | 2019-09-03 00:36 | 54 | 163.296 | Арм500 ГОСТ 34028-2016 | 161.5 | 1568 | 180 | 7 | 2.2 | 2150 | 8.3 | 260 | 280 | 90 | 1544 | 1543 | 1546 | 9 | 27.216
30011728 | 180 | 2019-09-02 | 2019-09-03 | 02.09.2019 | 2019-09-03 00:29 | 2019-09-03 00:39 | 2019-09-03 01:26 | 51 | 154.224 | Арм500 ГОСТ 34028-2016 | 152.4 | 1580 | 180 | 7 | 2.2 | 2150 | 8.3 | 260 | 280 | 90 | 1545 | 1543 | 1540 | 8.5 | 25.704
30011728 | 180 | 2019-09-02 | 2019-09-03 | 02.09.2019 | 2019-09-03 01:19 | 2019-09-03 01:29 | 2019-09-03 02:16 | 51 | 154.224 | Арм500 ГОСТ 34028-2016 | 152.4 | 1588 | 180 | 7 | 2.2 | 2150 | 8.3 | 260 | 280 | 90 | 1541 | 1540 | 1541 | 8.5 | 25.704
30011728 | 180 | 2019-09-02 | 2019-09-03 | 02.09.2019 | 2019-09-03 02:10 | 2019-09-03 02:20 | 2019-09-03 03:08 | 54 | 162.893 | Арм500 ГОСТ 34028-2016 | 161 | 1567 | 180 | 7 | 2.2 | 2150 | 8.3 | 260 | 280 | 90 | 1540 | 1547 | 1539 | 9 | 27.14883
30011728 | 180 | 2019-09-02 | 2019-09-03 | 03.09.2019 | 2019-09-03 03:03 | 2019-09-03 03:13 | 2019-09-03 04:02 | 54 | 163.296 | Арм500 ГОСТ 34028-2016 | 161.5 | 1570 | 180 | 7 | 2.2 | 2150 | 8.3 | 260 | 280 | 90 | 1541 | 1543 | 1542 | 9 | 27.216
30011728 | 180 | 2019-09-02 | 2019-09-03 | 03.09.2019 | 2019-09-03 03:54 | 2019-09-03 04:04 | 2019-09-03 04:51 | 52 | 157.248 | Арм500 ГОСТ 34028-2016 | 155.4 | 1570 | 180 | 7 | 2.2 | 2150 | 8.3 | 260 | 280 | 90 | 1544 | 1546 | 1545 | 8.666667 | 26.208
30011728 | 180 | 2019-09-02 | 2019-09-03 | 03.09.2019 | 2019-09-03 04:44 | 2019-09-03 04:54 | 2019-09-03 05:44 | 55 | 166.32 | Арм500 ГОСТ 34028-2016 | 164.5 | 1569 | 180 | 7 | 2.2 | 2150 | 8.3 | 260 | 280 | 90 | 1546 |  |  | 9.166667 | 27.72
30011728 | 180 | 2019-09-02 | 2019-09-03 | 03.09.2019 | 2019-09-03 05:35 | 2019-09-03 05:46 | 2019-09-03 06:33 | 53 | 160.272 | Арм500 ГОСТ 34028-2016 | 158.5 | 1567 | 165 | 7 | 2.1 | 2155 | 8.3 | 290 | 320 | 100 | 1540 | 1539 | 1542 | 8.833333 | 26.712
30011728 | 180 | 2019-09-02 | 2019-09-03 | 03.09.2019 | 2019-09-03 06:25 | 2019-09-03 06:35 | 2019-09-03 07:25 | 53 | 157.953 | Арм500 ГОСТ 34028-2016 | 156.1 | 1573 | 165 | 7 | 2.1 | 2155 | 8.3 | 290 | 320 | 100 | 1543 | 1542 | 1541 | 8.833333 | 26.3255
30011728 | 180 | 2019-09-02 | 2019-09-03 | 03.09.2019 | 2019-09-03 09:20 | 2019-09-03 09:30 | 2019-09-03 10:15 | 49 | 148.176 | Арм500 ГОСТ 34028-2016 | 146.3 | 1582 | 165 | 7 | 2.1 | 2155 | 8.3 | 290 | 320 | 100 | 1553 | 1550 | 1550 | 8.166667 | 24.696
30011728 | 180 | 2019-09-02 | 2019-09-03 | 03.09.2019 | 2019-09-03 10:05 | 2019-09-03 10:16 | 2019-09-03 11:10 | 52 | 157.248 | Арм500 ГОСТ 34028-2016 | 155.4 | 1580 | 165 | 7 | 2.1 | 2155 | 8.3 | 290 | 320 | 100 | 1550 | 1549 | 1549 | 8.666667 | 26.208
30011728 | 180 | 2019-09-02 | 2019-09-03 | 03.09.2019 | 2019-09-03 11:00 | 2019-09-03 11:12 | 2019-09-03 11:58 | 50 | 151.2 | Арм500 ГОСТ 34028-2016 | 149.4 | 1572 | 165 | 7 | 2.1 | 2155 | 8.3 | 290 | 320 | 100 | 1543 | 1541 | 1542 | 8.333333 | 25.2
30011728 | 180 | 2019-09-02 | 2019-09-03 | 03.09.2019 | 2019-09-03 11:50 | 2019-09-03 11:59 | 2019-09-03 12:45 | 55 | 166.32 | Арм500 ГОСТ 34028-2016 | 164.5 | 1576 | 165 | 7 | 2.1 | 2155 | 8.3 | 290 | 320 | 100 | 1545 | 1544 | 1544 | 9.166667 | 27.72
30011728 | 180 | 2019-09-02 | 2019-09-03 | 03.09.2019 | 2019-09-03 12:35 | 2019-09-03 12:47 | 2019-09-03 13:30 | 48 | 145.152 | Арм500 ГОСТ 34028-2016 | 143.3 | 1577 | 165 | 7 | 2.1 | 2155 | 8.3 | 290 | 320 | 100 | 1538 | 1536 | 1540 | 8 | 24.192
30011728 | 180 | 2019-09-02 | 2019-09-03 | 03.09.2019 | 2019-09-03 13:25 | 2019-09-03 13:34 | 2019-09-03 14:18 | 54 | 163.296 | Арм500 ГОСТ 34028-2016 | 161.5 | 1576 | 165 | 7 | 2.1 | 2155 | 8.3 | 290 | 320 | 100 | 1550 | 1549 | 1549 | 9 | 27.216
30011728 | 180 | 2019-09-02 | 2019-09-03 | 03.09.2019 | 2019-09-03 14:10 | 2019-09-03 14:20 | 2019-09-03 15:08 | 53 | 160.272 | Арм500 ГОСТ 34028-2016 | 158.5 | 1574 | 165 | 7 | 2.1 | 2155 | 8.3 | 290 | 320 | 100 | 1550 | 1549 | 1547 | 8.833333 | 26.712
30011728 | 180 | 2019-09-02 | 2019-09-03 | 03.09.2019 | 2019-09-03 15:00 | 2019-09-03 15:09 | 2019-09-03 15:57 | 56 | 169.344 | Арм500 ГОСТ 34028-2016 | 167.5 | 1574 | 165 | 7 | 2.1 | 2155 | 8.3 | 290 | 320 | 100 | 1547 | 1544 | 1542 | 9.333333 | 28.224
30011728 | 180 | 2019-09-02 | 2019-09-03 | 03.09.2019 | 2019-09-03 15:50 | 2019-09-03 16:00 | 2019-09-03 16:45 | 52 | 157.248 | Арм500 ГОСТ 34028-2016 | 155.4 | 1572 | 165 | 7 | 2.1 | 2155 | 8.3 | 290 | 320 | 100 | 1544 | 1545 | 1545 | 8.666667 | 26.208
30011728 | 180 | 2019-09-02 | 2019-09-03 | 03.09.2019 | 2019-09-03 16:40 | 2019-09-03 16:48 | 2019-09-03 17:30 | 53 | 160.272 | Арм500 ГОСТ 34028-2016 | 158.5 | 1574 | 165 | 7 | 2.1 | 2155 | 8.3 | 290 | 320 | 100 | 1542 | 1540 | 1542 | 8.833333 | 26.712
30011728 | 180 | 2019-09-02 | 2019-09-03 | 03.09.2019 | 2019-09-03 17:25 | 2019-09-03 17:33 | 2019-09-03 18:22 | 54 | 163.296 | Арм500 ГОСТ 34028-2016 | 161.5 | 1572 | 165 | 7 | 2.1 | 2155 | 8.3 | 290 | 320 | 100 | 1544 | 1542 | 1542 | 9 | 27.216
30011728 | 180 | 2019-09-02 | 2019-09-03 | 03.09.2019 | 2019-09-03 18:20 | 2019-09-03 18:24 | 2019-09-03 19:13 | 57 | 172.368 | Арм500 ГОСТ 34028-2016 | 170.6 | 1573 | 165 | 7 | 2.2 | 2155 | 8.6 | 290 | 320 | 105 | 1544 | 1544 | 1546 | 9.5 | 28.728
30011728 | 180 | 2019-09-02 | 2019-09-03 | 03.09.2019 | 2019-09-03 19:10 | 2019-09-03 19:15 | 2019-09-03 20:01 | 54 | 163.296 | Арм500 ГОСТ 34028-2016 | 161.5 | 1573 | 165 | 7 | 2.2 | 2155 | 8.6 | 290 | 320 | 105 | 1545 | 1545 | 1545 | 9 | 27.216
30011728 | 180 | 2019-09-02 | 2019-09-03 | 03.09.2019 | 2019-09-03 20:00 | 2019-09-03 20:04 | 2019-09-03 20:49 | 54 | 163.296 | Арм500 ГОСТ 34028-2016 | 161.5 | 1572 | 165 | 7 | 2.2 | 2155 | 8.6 | 290 | 320 | 105 | 1546 | 1550 | 1549 | 9 | 27.216
30011728 | 180 | 2019-09-02 | 2019-09-03 | 03.09.2019 | 2019-09-03 20:45 | 2019-09-03 20:52 | 2019-09-03 21:37 | 51 | 154.224 | Арм500 ГОСТ 34028-2016 | 152.4 | 1568 | 165 | 7 | 2.2 | 2155 | 8.6 | 290 | 320 | 105 | 1547 | 1544 | 1542 | 8.5 | 25.704
30011728 | 180 | 2019-09-02 | 2019-09-03 | 03.09.2019 | 2019-09-03 21:35 | 2019-09-03 21:41 | 2019-09-03 22:24 | 54 | 163.296 | Арм500 ГОСТ 34028-2016 | 161.5 | 1570 | 165 | 7 | 2.2 | 2155 | 8.6 | 290 | 320 | 105 | 1546 | 1549 | 1547 | 9 | 27.216
30011728 | 180 | 2019-09-02 | 2019-09-03 | 03.09.2019 | 2019-09-03 22:25 | 2019-09-03 22:28 | 2019-09-03 23:12 | 54 | 163.296 | Арм500 ГОСТ 34028-2016 | 161.5 | 1571 | 165 | 7 | 2.2 | 2155 | 8.6 | 290 | 320 | 105 | 1548 | 1546 | 1546 | 9 | 27.216
30011728 | 180 | 2019-09-02 | 2019-09-03 | 03.09.2019 | 2019-09-03 23:10 | 2019-09-03 23:15 | 2019-09-03 23:58 | 53 | 157.507 | Арм500 ГОСТ 34028-2016 | 161 | 1572 | 165 | 7 | 2.2 | 2155 | 8.6 | 290 | 320 | 105 | 1547 | 1545 | 1546 | 8.833333 | 26.25117
30011724 | 180 | 2019-07-28 | 2019-07-30 | 30.07.2019 | 2019-07-30 08:00 | 2019-07-30 08:08 | 2019-07-30 09:09 | 48 | 145.152 | 25Г2С ГОСТ 5781-82 | 155.5 | 1578 | 165 | 7 | 2 | 2155 | 7.9 | 200 | 240 | 80 | 1552 | 1546 | 1545 | 8 | 24.192
30011724 | 180 | 2019-07-28 | 2019-07-30 | 30.07.2019 | 2019-07-30 09:00 | 2019-07-30 09:11 | 2019-07-30 10:21 | 51 | 154.224 | 25Г2С ГОСТ 5781-82 | 160 | 1577 | 165 | 7 | 2 | 2155 | 7.9 | 240 | 230 | 90 | 1547 | 1546 | 1544 | 8.5 | 25.704
30011724 | 180 | 2019-07-28 | 2019-07-30 | 30.07.2019 | 2019-07-30 10:15 | 2019-07-30 10:24 | 2019-07-30 11:42 | 52 | 157.248 | 25Г2С ГОСТ 5781-82 | 162 | 1567 | 165 | 7 | 2 | 2155 | 7.9 | 240 | 260 | 90 | 1541 | 1540 | 1540 | 8.666667 | 26.208
30011724 | 180 | 2019-07-28 | 2019-07-30 | 30.07.2019 | 2019-07-30 11:35 | 2019-07-30 11:44 | 2019-07-30 13:00 | 53 | 160.272 | 25Г2С ГОСТ 5781-82 | 167 | 1573 | 165 | 7 | 2 | 2155 | 7.9 | 240 | 250 | 90 | 1537 | 1542 | 1543 | 8.833333 | 26.712
30011724 | 180 | 2019-07-28 | 2019-07-30 | 30.07.2019 | 2019-07-30 12:55 | 2019-07-30 13:04 | 2019-07-30 14:38 | 52 | 156.389 | 25Г2С ГОСТ 5781-82 | 160 | 1575 | 165 | 7 | 2 | 2155 | 7.9 | 240 | 250 | 90 | 1540 | 1538 | 1533 | 8.666667 | 26.06483
30011724 | 180 | 2019-07-28 | 2019-07-30 | 30.07.2019 | 2019-07-30 14:30 | 2019-07-30 14:40 | 2019-07-30 15:54 | 55 | 166.159 | 25Г2С ГОСТ 5781-82 | 170 | 1579 | 165 | 9 | 2 | 2155 | 8.3 | 260 | 290 | 90 | 1537 | 1541 | 1542 | 9.166667 | 27.69317
30011724 | 180 | 2019-08-29 | 2019-08-30 | 29.08.2019 | 2019-08-29 08:30 | 2019-08-29 08:37 | 2019-08-29 09:17 | 48 | 145.152 | 25Г2С ГОСТ 5781-82 | 143.4 | 1576 | 165 | 7 | 2.1 | 2155 | 8.3 | 200 | 220 | 80 | 1545 | 1543 | 1540 | 8 | 24.192
30011724 | 180 | 2019-08-29 | 2019-08-30 | 29.08.2019 | 2019-08-29 09:10 | 2019-08-29 09:18 | 2019-08-29 10:01 | 53 | 160.272 | 25Г2С ГОСТ 5781-82 | 158.5 | 1564 | 165 | 7 | 2.1 | 2155 | 8.3 | 200 | 220 | 80 | 1540 | 1538 | 1537 | 8.833333 | 26.712
30011724 | 180 | 2019-08-29 | 2019-08-30 | 29.08.2019 | 2019-08-29 09:55 | 2019-08-29 10:03 | 2019-08-29 10:47 | 54 | 163.296 | 25Г2С ГОСТ 5781-82 | 161.5 | 1566 | 165 | 7 | 2.1 | 2155 | 8.3 | 200 | 220 | 90 | 1534 | 1533 | 1530 | 9 | 27.216
30011724 | 180 | 2019-08-29 | 2019-08-30 | 29.08.2019 | 2019-08-29 10:39 | 2019-08-29 10:50 | 2019-08-29 11:35 | 51 | 154.224 | 25Г2С ГОСТ 5781-82 | 152.4 | 1567 | 165 | 7 | 2.1 | 2155 | 8.3 | 200 | 220 | 80 | 1532 | 1534 | 1531 | 8.5 | 25.704
30011724 | 180 | 2019-08-29 | 2019-08-30 | 29.08.2019 | 2019-08-29 11:30 | 2019-08-29 11:37 | 2019-08-29 12:25 | 54 | 163.296 | 25Г2С ГОСТ 5781-82 | 161.5 | 1566 | 165 | 7 | 2.1 | 2155 | 8.3 | 200 | 220 | 100 | 1542 | 1538 | 1535 | 9 | 27.216
30011724 | 180 | 2019-08-29 | 2019-08-30 | 29.08.2019 | 2019-08-29 12:20 | 2019-08-29 12:27 | 2019-08-29 13:12 | 52 | 157.248 | 25Г2С ГОСТ 5781-82 | 155.4 | 1563 | 165 | 7 | 2.1 | 2155 | 8.3 | 200 | 220 | 90 | 1530 | 1530 | 1527 | 8.666667 | 26.208
30011724 | 180 | 2019-08-29 | 2019-08-30 | 29.08.2019 | 2019-08-29 13:05 | 2019-08-29 13:14 | 2019-08-29 14:08 | 58 | 175.165 | 25Г2С ГОСТ 5781-82 | 173.9 | 1569 | 165 | 7 | 2.1 | 2155 | 8.3 | 200 | 220 | 90 | 1532 | 1534 | 1528 | 9.666667 | 29.19417
30011724 | 180 | 2019-08-29 | 2019-08-30 | 29.08.2019 | 2019-08-29 14:00 | 2019-08-29 14:10 | 2019-08-29 15:10 | 59 | 178.416 | 25Г2С ГОСТ 5781-82 | 176.6 | 1567 | 165 | 7 | 2.1 | 2155 | 8.3 | 200 | 220 | 90 | 1535 | 1534 | 1533 | 9.833333 | 29.736
30011724 | 180 | 2019-08-29 | 2019-08-30 | 29.08.2019 | 2019-08-29 15:02 | 2019-08-29 15:12 | 2019-08-29 16:06 | 51 | 154.224 | 25Г2С ГОСТ 5781-82 | 152.4 | 1567 | 165 | 7 | 2.1 | 2155 | 8.3 | 200 | 220 | 90 | 1534 | 1535 | 1532 | 8.5 | 25.704
30011724 | 180 | 2019-08-29 | 2019-08-30 | 29.08.2019 | 2019-08-29 16:00 | 2019-08-29 16:08 | 2019-08-29 17:03 | 55 | 166.32 | 25Г2С ГОСТ 5781-82 | 164.5 | 1567 | 165 | 7 | 2.1 | 2155 | 8.3 | 200 | 220 | 90 | 1531 | 1532 | 1533 | 9.166667 | 27.72
30011724 | 180 | 2019-08-29 | 2019-08-30 | 29.08.2019 | 2019-08-29 17:00 | 2019-08-29 17:05 | 2019-08-29 18:04 | 55 | 166.018 | 25Г2С ГОСТ 5781-82 | 168.5 | 1569 | 165 | 13 | 2.1 | 2155 | 8.3 | 200 | 220 | 90 | 1540 | 1539 | 1536 | 9.166667 | 27.66967
30011724 | 180 | 2019-09-02 | 2019-09-03 | 02.09.2019 | 2019-09-02 02:42 | 2019-09-02 02:52 | 2019-09-02 03:48 | 56 | 169.344 | Арм500 ГОСТ 34028-2016 | 167.5 | 1576 | 180 | 7 | 2.3 | 2150 | 8.3 | 260 | 280 | 90 | 1551 | 1548 | 1547 | 9.333333 | 28.224
30011724 | 180 | 2019-09-02 | 2019-09-03 | 02.09.2019 | 2019-09-02 03:42 | 2019-09-02 03:52 | 2019-09-02 04:42 | 52 | 157.248 | Арм500 ГОСТ 34028-2016 | 155.4 | 1576 | 180 | 7 | 2.3 | 2150 | 8.3 | 260 | 280 | 90 | 1545 | 1546 | 1547 | 8.666667 | 26.208
30011724 | 180 | 2019-09-02 | 2019-09-03 | 02.09.2019 | 2019-09-02 04:35 | 2019-09-02 04:45 | 2019-09-02 05:41 | 56 | 169.344 | Арм500 ГОСТ 34028-2016 | 167.5 | 1575 | 180 | 7 | 2.3 | 2150 | 8.3 | 260 | 280 | 90 | 1552 | 1551 | 1550 | 9.333333 | 28.224
30011724 | 180 | 2019-09-02 | 2019-09-03 | 02.09.2019 | 2019-09-02 05:33 | 2019-09-02 05:43 | 2019-09-02 06:41 | 58 | 175.392 | Арм500 ГОСТ 34028-2016 | 173.6 | 1576 | 180 | 7 | 2.3 | 2150 | 8.3 | 260 | 280 | 90 | 1543 | 1542 | 1540 | 9.666667 | 29.232
30011724 | 180 | 2019-09-02 | 2019-09-03 | 02.09.2019 | 2019-09-02 06:33 | 2019-09-02 06:43 | 2019-09-02 07:36 | 52 | 157.248 | Арм500 ГОСТ 34028-2016 | 155.4 | 1575 | 175 | 13 | 2.3 | 2155 | 8.5 | 290 | 310 | 105 | 1547 | 1548 | 1547 | 8.666667 | 26.208
30011724 | 180 | 2019-09-02 | 2019-09-03 | 02.09.2019 | 2019-09-02 07:26 | 2019-09-02 07:38 | 2019-09-02 08:32 | 53 | 160.272 | Арм500 ГОСТ 34028-2016 | 158.4 | 1575 | 175 | 13 | 2.3 | 2150 | 8.5 | 290 | 320 | 95 | 1550 | 1551 | 1548 | 8.833333 | 26.712
30011724 | 180 | 2019-09-02 | 2019-09-03 | 02.09.2019 | 2019-09-02 08:26 | 2019-09-02 08:35 | 2019-09-02 09:30 | 54 | 163.296 | Арм500 ГОСТ 34028-2016 | 161.5 | 1574 | 180 | 13 | 2.2 | 2155 | 8.3 | 290 | 320 | 95 | 1549 | 1548 | 1547 | 9 | 27.216
30011724 | 180 | 2019-09-02 | 2019-09-03 | 02.09.2019 | 2019-09-02 09:29 | 2019-09-02 09:37 | 2019-09-02 10:27 | 53 | 160.272 | Арм500 ГОСТ 34028-2016 | 158.5 | 1574 | 180 | 13 | 2.3 | 2155 | 8.5 | 290 | 320 | 95 | 1549 | 1550 | 1551 | 8.833333 | 26.712
30011724 | 180 | 2019-09-02 | 2019-09-03 | 02.09.2019 | 2019-09-02 10:19 | 2019-09-02 10:30 | 2019-09-02 11:25 | 56 | 169.143 | Арм500 ГОСТ 34028-2016 | 171.8 | 1576 | 175 | 13 | 2.3 | 2155 | 8.3 | 290 | 320 | 95 | 1552 | 1553 | 1550 | 9.333333 | 28.1905
30011724 | 180 | 2019-09-02 | 2019-09-03 | 02.09.2019 | 2019-09-02 12:40 | 2019-09-02 12:43 | 2019-09-02 13:22 | 48 | 145.152 | Арм500 ГОСТ 34028-2016 | 144.3 | 1584 | 165 | 7 | 2.1 | 2155 | 8.3 | 270 | 290 | 95 | 1557 | 1561 | 1563 | 8 | 24.192
30011724 | 180 | 2019-09-02 | 2019-09-03 | 02.09.2019 | 2019-09-02 13:20 | 2019-09-02 13:25 | 2019-09-02 14:12 | 56 | 169.344 | Арм500 ГОСТ 34028-2016 | 167.5 | 1571 | 165 | 7 | 2.1 | 2155 | 8.3 | 270 | 290 | 95 | 1555 | 1552 | 1551 | 9.333333 | 28.224
30011724 | 180 | 2019-09-02 | 2019-09-03 | 02.09.2019 | 2019-09-02 14:10 | 2019-09-02 14:14 | 2019-09-02 15:00 | 56 | 169.344 | Арм500 ГОСТ 34028-2016 | 167.5 | 1567 | 165 | 7 | 2.1 | 2155 | 8.3 | 270 | 290 | 95 | 1549 | 1546 | 1544 | 9.333333 | 28.224
30011724 | 180 | 2019-09-02 | 2019-09-03 | 02.09.2019 | 2019-09-02 15:00 | 2019-09-02 15:05 | 2019-09-02 15:50 | 54 | 162.49 | Арм500 ГОСТ 34028-2016 | 161.2 | 1565 | 165 | 7 | 2.1 | 2155 | 8.3 | 290 | 320 | 100 | 1540 | 1538 | 1544 | 9 | 27.08167
30011724 | 180 | 2019-09-02 | 2019-09-03 | 02.09.2019 | 2019-09-02 15:55 | 2019-09-02 15:58 | 2019-09-02 16:53 | 55 | 166.32 | Арм500 ГОСТ 34028-2016 | 164.5 | 1568 | 165 | 7 | 2.1 | 2155 | 8.3 | 290 | 320 | 100 | 1543 | 1538 | 1537 | 9.166667 | 27.72
30011724 | 180 | 2019-09-02 | 2019-09-03 | 02.09.2019 | 2019-09-02 16:55 | 2019-09-02 16:58 | 2019-09-02 17:47 | 52 | 157.248 | Арм500 ГОСТ 34028-2016 | 155.6 | 1568 | 165 | 7 | 2.1 | 2155 | 8.3 | 290 | 320 | 100 | 1543 | 1544 | 1545 | 8.666667 | 26.208
30011724 | 180 | 2019-09-02 | 2019-09-03 | 02.09.2019 | 2019-09-02 17:45 | 2019-09-02 17:49 | 2019-09-02 18:36 | 54 | 163.296 | Арм500 ГОСТ 34028-2016 | 161.5 | 1568 | 165 | 7 | 2.1 | 2155 | 8.3 | 290 | 320 | 100 | 1546 | 1545 | 1544 | 9 | 27.216
30011724 | 180 | 2019-09-02 | 2019-09-03 | 02.09.2019 | 2019-09-02 18:30 | 2019-09-02 18:38 | 2019-09-02 19:28 | 55 | 166.32 | Арм500 ГОСТ 34028-2016 | 164.5 | 1565 | 165 | 7 | 1.9 | 2155 | 8.3 | 290 | 320 | 100 | 1545 | 1544 | 1541 | 9.166667 | 27.72
30011724 | 180 | 2019-09-02 | 2019-09-03 | 02.09.2019 | 2019-09-02 19:20 | 2019-09-02 19:30 | 2019-09-02 20:19 | 55 | 166.32 | Арм500 ГОСТ 34028-2016 | 164.5 | 1567 | 180 | 7 | 2.1 | 2150 | 8.3 | 260 | 280 | 90 | 1542 | 1541 | 1543 | 9.166667 | 27.72
30011724 | 180 | 2019-09-02 | 2019-09-03 | 02.09.2019 | 2019-09-02 20:12 | 2019-09-02 20:22 | 2019-09-02 21:09 | 54 | 163.296 | Арм500 ГОСТ 34028-2016 | 161.5 | 1564 | 180 | 7 | 2.1 | 2150 | 8.3 | 260 | 280 | 90 | 1538 | 1536 | 1537 | 9 | 27.216
30011724 | 180 | 2019-09-02 | 2019-09-03 | 02.09.2019 | 2019-09-02 21:00 | 2019-09-02 21:10 | 2019-09-02 22:01 | 55 | 166.32 | Арм500 ГОСТ 34028-2016 | 164.5 | 1568 | 180 | 7 | 2.1 | 2150 | 8.3 | 260 | 280 | 90 | 1542 | 1543 | 1544 | 9.166667 | 27.72
30011724 | 180 | 2019-09-02 | 2019-09-03 | 02.09.2019 | 2019-09-02 21:53 | 2019-09-02 22:03 | 2019-09-02 22:51 | 53 | 160.272 | Арм500 ГОСТ 34028-2016 | 158.5 | 1567 | 180 | 7 | 2.2 | 2150 | 8.3 | 260 | 280 | 90 | 1541 | 1540 | 1539 | 8.833333 | 26.712
30011724 | 180 | 2019-09-02 | 2019-09-03 | 02.09.2019 | 2019-09-02 22:44 | 2019-09-02 22:54 | 2019-09-02 23:44 | 57 | 172.368 | Арм500 ГОСТ 34028-2016 | 170.5 | 1568 | 180 | 7 | 2.2 | 2150 | 8.3 | 260 | 280 | 90 | 1545 | 1544 | 1545 | 9.5 | 28.728
30011724 | 180 | 2019-09-02 | 2019-09-03 | 02.09.2019 | 2019-09-02 23:38 | 2019-09-02 23:48 | 2019-09-03 00:36 | 54 | 163.296 | Арм500 ГОСТ 34028-2016 | 161.5 | 1568 | 180 | 7 | 2.2 | 2150 | 8.3 | 260 | 280 | 90 | 1544 | 1543 | 1546 | 9 | 27.216
30011724 | 180 | 2019-09-02 | 2019-09-03 | 02.09.2019 | 2019-09-03 00:29 | 2019-09-03 00:39 | 2019-09-03 01:26 | 51 | 154.224 | Арм500 ГОСТ 34028-2016 | 152.4 | 1580 | 180 | 7 | 2.2 | 2150 | 8.3 | 260 | 280 | 90 | 1545 | 1543 | 1540 | 8.5 | 25.704
30011724 | 180 | 2019-09-02 | 2019-09-03 | 02.09.2019 | 2019-09-03 01:19 | 2019-09-03 01:29 | 2019-09-03 02:16 | 51 | 154.224 | Арм500 ГОСТ 34028-2016 | 152.4 | 1588 | 180 | 7 | 2.2 | 2150 | 8.3 | 260 | 280 | 90 | 1541 | 1540 | 1541 | 8.5 | 25.704
30011724 | 180 | 2019-09-02 | 2019-09-03 | 02.09.2019 | 2019-09-03 02:10 | 2019-09-03 02:20 | 2019-09-03 03:08 | 54 | 162.893 | Арм500 ГОСТ 34028-2016 | 161 | 1567 | 180 | 7 | 2.2 | 2150 | 8.3 | 260 | 280 | 90 | 1540 | 1547 | 1539 | 9 | 27.14883
30011724 | 180 | 2019-09-02 | 2019-09-03 | 03.09.2019 | 2019-09-03 03:03 | 2019-09-03 03:13 | 2019-09-03 04:02 | 54 | 163.296 | Арм500 ГОСТ 34028-2016 | 161.5 | 1570 | 180 | 7 | 2.2 | 2150 | 8.3 | 260 | 280 | 90 | 1541 | 1543 | 1542 | 9 | 27.216
30011724 | 180 | 2019-09-02 | 2019-09-03 | 03.09.2019 | 2019-09-03 03:54 | 2019-09-03 04:04 | 2019-09-03 04:51 | 52 | 157.248 | Арм500 ГОСТ 34028-2016 | 155.4 | 1570 | 180 | 7 | 2.2 | 2150 | 8.3 | 260 | 280 | 90 | 1544 | 1546 | 1545 | 8.666667 | 26.208
30011724 | 180 | 2019-09-02 | 2019-09-03 | 03.09.2019 | 2019-09-03 04:44 | 2019-09-03 04:54 | 2019-09-03 05:44 | 55 | 166.32 | Арм500 ГОСТ 34028-2016 | 164.5 | 1569 | 180 | 7 | 2.2 | 2150 | 8.3 | 260 | 280 | 90 | 1546 |  |  | 9.166667 | 27.72
30011724 | 180 | 2019-09-02 | 2019-09-03 | 03.09.2019 | 2019-09-03 05:35 | 2019-09-03 05:46 | 2019-09-03 06:33 | 53 | 160.272 | Арм500 ГОСТ 34028-2016 | 158.5 | 1567 | 165 | 7 | 2.1 | 2155 | 8.3 | 290 | 320 | 100 | 1540 | 1539 | 1542 | 8.833333 | 26.712
30011724 | 180 | 2019-09-02 | 2019-09-03 | 03.09.2019 | 2019-09-03 06:25 | 2019-09-03 06:35 | 2019-09-03 07:25 | 53 | 157.953 | Арм500 ГОСТ 34028-2016 | 156.1 | 1573 | 165 | 7 | 2.1 | 2155 | 8.3 | 290 | 320 | 100 | 1543 | 1542 | 1541 | 8.833333 | 26.3255
30011724 | 180 | 2019-09-02 | 2019-09-03 | 03.09.2019 | 2019-09-03 09:20 | 2019-09-03 09:30 | 2019-09-03 10:15 | 49 | 148.176 | Арм500 ГОСТ 34028-2016 | 146.3 | 1582 | 165 | 7 | 2.1 | 2155 | 8.3 | 290 | 320 | 100 | 1553 | 1550 | 1550 | 8.166667 | 24.696
30011724 | 180 | 2019-09-02 | 2019-09-03 | 03.09.2019 | 2019-09-03 10:05 | 2019-09-03 10:16 | 2019-09-03 11:10 | 52 | 157.248 | Арм500 ГОСТ 34028-2016 | 155.4 | 1580 | 165 | 7 | 2.1 | 2155 | 8.3 | 290 | 320 | 100 | 1550 | 1549 | 1549 | 8.666667 | 26.208
30011724 | 180 | 2019-09-02 | 2019-09-03 | 03.09.2019 | 2019-09-03 11:00 | 2019-09-03 11:12 | 2019-09-03 11:58 | 50 | 151.2 | Арм500 ГОСТ 34028-2016 | 149.4 | 1572 | 165 | 7 | 2.1 | 2155 | 8.3 | 290 | 320 | 100 | 1543 | 1541 | 1542 | 8.333333 | 25.2
30011724 | 180 | 2019-09-02 | 2019-09-03 | 03.09.2019 | 2019-09-03 11:50 | 2019-09-03 11:59 | 2019-09-03 12:45 | 55 | 166.32 | Арм500 ГОСТ 34028-2016 | 164.5 | 1576 | 165 | 7 | 2.1 | 2155 | 8.3 | 290 | 320 | 100 | 1545 | 1544 | 1544 | 9.166667 | 27.72
30011724 | 180 | 2019-09-02 | 2019-09-03 | 03.09.2019 | 2019-09-03 12:35 | 2019-09-03 12:47 | 2019-09-03 13:30 | 48 | 145.152 | Арм500 ГОСТ 34028-2016 | 143.3 | 1577 | 165 | 7 | 2.1 | 2155 | 8.3 | 290 | 320 | 100 | 1538 | 1536 | 1540 | 8 | 24.192
30011724 | 180 | 2019-09-02 | 2019-09-03 | 03.09.2019 | 2019-09-03 13:25 | 2019-09-03 13:34 | 2019-09-03 14:18 | 54 | 163.296 | Арм500 ГОСТ 34028-2016 | 161.5 | 1576 | 165 | 7 | 2.1 | 2155 | 8.3 | 290 | 320 | 100 | 1550 | 1549 | 1549 | 9 | 27.216
30011724 | 180 | 2019-09-02 | 2019-09-03 | 03.09.2019 | 2019-09-03 14:10 | 2019-09-03 14:20 | 2019-09-03 15:08 | 53 | 160.272 | Арм500 ГОСТ 34028-2016 | 158.5 | 1574 | 165 | 7 | 2.1 | 2155 | 8.3 | 290 | 320 | 100 | 1550 | 1549 | 1547 | 8.833333 | 26.712
30011724 | 180 | 2019-09-02 | 2019-09-03 | 03.09.2019 | 2019-09-03 15:00 | 2019-09-03 15:09 | 2019-09-03 15:57 | 56 | 169.344 | Арм500 ГОСТ 34028-2016 | 167.5 | 1574 | 165 | 7 | 2.1 | 2155 | 8.3 | 290 | 320 | 100 | 1547 | 1544 | 1542 | 9.333333 | 28.224
30011724 | 180 | 2019-09-02 | 2019-09-03 | 03.09.2019 | 2019-09-03 15:50 | 2019-09-03 16:00 | 2019-09-03 16:45 | 52 | 157.248 | Арм500 ГОСТ 34028-2016 | 155.4 | 1572 | 165 | 7 | 2.1 | 2155 | 8.3 | 290 | 320 | 100 | 1544 | 1545 | 1545 | 8.666667 | 26.208
30011724 | 180 | 2019-09-02 | 2019-09-03 | 03.09.2019 | 2019-09-03 16:40 | 2019-09-03 16:48 | 2019-09-03 17:30 | 53 | 160.272 | Арм500 ГОСТ 34028-2016 | 158.5 | 1574 | 165 | 7 | 2.1 | 2155 | 8.3 | 290 | 320 | 100 | 1542 | 1540 | 1542 | 8.833333 | 26.712
30011724 | 180 | 2019-09-02 | 2019-09-03 | 03.09.2019 | 2019-09-03 17:25 | 2019-09-03 17:33 | 2019-09-03 18:22 | 54 | 163.296 | Арм500 ГОСТ 34028-2016 | 161.5 | 1572 | 165 | 7 | 2.1 | 2155 | 8.3 | 290 | 320 | 100 | 1544 | 1542 | 1542 | 9 | 27.216
30011724 | 180 | 2019-09-02 | 2019-09-03 | 03.09.2019 | 2019-09-03 18:20 | 2019-09-03 18:24 | 2019-09-03 19:13 | 57 | 172.368 | Арм500 ГОСТ 34028-2016 | 170.6 | 1573 | 165 | 7 | 2.2 | 2155 | 8.6 | 290 | 320 | 105 | 1544 | 1544 | 1546 | 9.5 | 28.728
30011724 | 180 | 2019-09-02 | 2019-09-03 | 03.09.2019 | 2019-09-03 19:10 | 2019-09-03 19:15 | 2019-09-03 20:01 | 54 | 163.296 | Арм500 ГОСТ 34028-2016 | 161.5 | 1573 | 165 | 7 | 2.2 | 2155 | 8.6 | 290 | 320 | 105 | 1545 | 1545 | 1545 | 9 | 27.216
30011724 | 180 | 2019-09-02 | 2019-09-03 | 03.09.2019 | 2019-09-03 20:00 | 2019-09-03 20:04 | 2019-09-03 20:49 | 54 | 163.296 | Арм500 ГОСТ 34028-2016 | 161.5 | 1572 | 165 | 7 | 2.2 | 2155 | 8.6 | 290 | 320 | 105 | 1546 | 1550 | 1549 | 9 | 27.216
30011724 | 180 | 2019-09-02 | 2019-09-03 | 03.09.2019 | 2019-09-03 20:45 | 2019-09-03 20:52 | 2019-09-03 21:37 | 51 | 154.224 | Арм500 ГОСТ 34028-2016 | 152.4 | 1568 | 165 | 7 | 2.2 | 2155 | 8.6 | 290 | 320 | 105 | 1547 | 1544 | 1542 | 8.5 | 25.704
30011724 | 180 | 2019-09-02 | 2019-09-03 | 03.09.2019 | 2019-09-03 21:35 | 2019-09-03 21:41 | 2019-09-03 22:24 | 54 | 163.296 | Арм500 ГОСТ 34028-2016 | 161.5 | 1570 | 165 | 7 | 2.2 | 2155 | 8.6 | 290 | 320 | 105 | 1546 | 1549 | 1547 | 9 | 27.216
30011724 | 180 | 2019-09-02 | 2019-09-03 | 03.09.2019 | 2019-09-03 22:25 | 2019-09-03 22:28 | 2019-09-03 23:12 | 54 | 163.296 | Арм500 ГОСТ 34028-2016 | 161.5 | 1571 | 165 | 7 | 2.2 | 2155 | 8.6 | 290 | 320 | 105 | 1548 | 1546 | 1546 | 9 | 27.216
30011724 | 180 | 2019-09-02 | 2019-09-03 | 03.09.2019 | 2019-09-03 23:10 | 2019-09-03 23:15 | 2019-09-03 23:58 | 53 | 157.507 | Арм500 ГОСТ 34028-2016 | 161 | 1572 | 165 | 7 | 2.2 | 2155 | 8.6 | 290 | 320 | 105 | 1547 | 1545 | 1546 | 8.833333 | 26.25117
30011724 | 180 | 2019-09-04 | 2019-09-11 | 06.09.2019 | 2019-09-06 07:44 | 2019-09-06 07:54 | 2019-09-06 08:35 | 49 | 148.176 | Арм500 ГОСТ 34028-2016 | 147.3 | 1588 | 165 | 7 | 2 | 2150 | 8.5 | 260 | 280 | 95 | 1556 | 1557 | 1558 | 8.166667 | 24.696
30011724 | 180 | 2019-09-04 | 2019-09-11 | 06.09.2019 | 2019-09-06 08:27 | 2019-09-06 08:37 | 2019-09-06 09:25 | 56 | 169.344 | Арм500 ГОСТ 34028-2016 | 167.5 | 1580 | 165 | 7 | 2 | 2150 | 8.5 | 260 | 280 | 95 | 1545 | 1543 | 1539 | 9.333333 | 28.224
30011724 | 180 | 2019-09-04 | 2019-09-11 | 06.09.2019 | 2019-09-06 09:18 | 2019-09-06 09:28 | 2019-09-06 10:20 | 53 | 160.272 | Арм500 ГОСТ 34028-2016 | 158.5 | 1578 | 165 | 7 | 1.8 | 2150 | 8.5 | 260 | 280 | 90 | 1537 | 1539 | 1538 | 8.833333 | 26.712
30011724 | 180 | 2019-09-04 | 2019-09-11 | 06.09.2019 | 2019-09-06 10:13 | 2019-09-06 10:23 | 2019-09-06 11:21 | 59 | 178.416 | Арм500 ГОСТ 34028-2016 | 176.6 | 1583 | 165 | 7 | 1.9 | 2150 | 8.5 | 260 | 280 | 90 | 1546 | 1548 | 1549 | 9.833333 | 29.736
30011724 | 180 | 2019-09-04 | 2019-09-11 | 06.09.2019 | 2019-09-06 11:13 | 2019-09-06 11:23 | 2019-09-06 12:17 | 55 | 166.32 | Арм500 ГОСТ 34028-2016 | 164.5 | 1580 | 165 | 7 | 2.1 | 2150 | 8.5 | 260 | 280 | 90 | 1545 | 1536 | 1536 | 9.166667 | 27.72
30011724 | 180 | 2019-09-04 | 2019-09-11 | 06.09.2019 | 2019-09-06 12:09 | 2019-09-06 12:19 | 2019-09-06 13:03 | 52 | 157.248 | Арм500 ГОСТ 34028-2016 | 155.5 | 1581 | 165 | 7 | 2.2 | 2150 | 8.5 | 260 | 280 | 90 | 1544 | 1547 | 1551 | 8.666667 | 26.208
30011724 | 180 | 2019-09-04 | 2019-09-11 | 06.09.2019 | 2019-09-06 12:56 | 2019-09-06 13:06 | 2019-09-06 13:54 | 52 | 157.248 | Арм500 ГОСТ 34028-2016 | 155.5 | 1580 | 165 | 7 | 2.2 | 2150 | 8.5 | 260 | 280 | 90 | 1553 | 1550 | 1549 | 8.666667 | 26.208
30011724 | 180 | 2019-09-04 | 2019-09-11 | 06.09.2019 | 2019-09-06 13:47 | 2019-09-06 13:57 | 2019-09-06 14:46 | 55 | 166.32 | Арм500 ГОСТ 34028-2016 | 164.5 | 1580 | 165 | 7 | 2.2 | 2150 | 8.3 | 260 | 280 | 90 | 1545 | 1549 | 1551 | 9.166667 | 27.72
30011724 | 180 | 2019-09-04 | 2019-09-11 | 06.09.2019 | 2019-09-06 14:41 | 2019-09-06 14:51 | 2019-09-06 15:40 | 55 | 166.32 | Арм500 ГОСТ 34028-2016 | 164.5 | 1580 | 165 | 7 | 2.2 | 2150 | 8.5 | 260 | 280 | 90 | 1560 | 1556 | 1560 | 9.166667 | 27.72
30011724 | 180 | 2019-09-04 | 2019-09-11 | 06.09.2019 | 2019-09-06 15:33 | 2019-09-06 15:43 | 2019-09-06 16:34 | 55 | 166.32 | Арм500 ГОСТ 34028-2016 | 164.5 | 1582 | 165 | 7 | 2.2 | 2150 | 8.5 | 260 | 280 | 90 | 1551 | 1548 | 1549 | 9.166667 | 27.72
30011724 | 180 | 2019-09-04 | 2019-09-11 | 06.09.2019 | 2019-09-06 16:27 | 2019-09-06 16:37 | 2019-09-06 17:25 | 55 | 166.32 | Арм500 ГОСТ 34028-2016 | 164.5 | 1575 | 165 | 7 | 2.2 | 2150 | 8.5 | 260 | 280 | 90 | 1551 | 1552 | 1550 | 9.166667 | 27.72
30011724 | 180 | 2019-09-04 | 2019-09-11 | 06.09.2019 | 2019-09-06 17:18 | 2019-09-06 17:28 | 2019-09-06 18:16 | 54 | 163.296 | Арм500 ГОСТ 34028-2016 | 161.5 | 1576 | 165 | 7 | 2.2 | 2150 | 8.5 | 260 | 280 | 90 | 1549 | 1545 | 1549 | 9 | 27.216
30011724 | 180 | 2019-09-04 | 2019-09-11 | 06.09.2019 | 2019-09-06 18:15 | 2019-09-06 18:19 | 2019-09-06 19:13 | 55 | 166.32 | Арм500 ГОСТ 34028-2016 | 164.9 | 1582 | 165 | 7 | 2.1 | 2155 | 8.3 | 260 | 300 | 100 | 1541 | 1537 | 1536 | 9.166667 | 27.72
30011724 | 180 | 2019-09-04 | 2019-09-11 | 06.09.2019 | 2019-09-06 19:10 | 2019-09-06 19:15 | 2019-09-06 20:17 | 58 | 175.392 | Арм500 ГОСТ 34028-2016 | 173.6 | 1580 | 165 | 7 | 2.1 | 2155 | 8.3 | 260 | 300 | 100 | 1544 | 1545 | 1546 | 9.666667 | 29.232
30011724 | 180 | 2019-09-04 | 2019-09-11 | 06.09.2019 | 2019-09-06 20:10 | 2019-09-06 20:20 | 2019-09-06 21:19 | 54 | 163.296 | Арм500 ГОСТ 34028-2016 | 161.5 | 1581 | 165 | 7 | 2.1 | 2155 | 8.3 | 260 | 300 | 100 | 1542 | 1539 | 1537 | 9 | 27.216
30011724 | 180 | 2019-09-04 | 2019-09-11 | 06.09.2019 | 2019-09-06 21:15 | 2019-09-06 21:22 | 2019-09-06 22:24 | 55 | 166.32 | Арм500 ГОСТ 34028-2016 | 164.5 | 1581 | 165 | 7 | 2.1 | 2155 | 8.3 | 290 | 300 | 100 | 1540 | 1543 | 1543 | 9.166667 | 27.72
30011724 | 180 | 2019-09-04 | 2019-09-11 | 06.09.2019 | 2019-09-06 22:20 | 2019-09-06 22:26 | 2019-09-06 23:24 | 56 | 169.344 | Арм500 ГОСТ 34028-2016 | 167.5 | 1582 | 165 | 7 | 2.2 | 2155 | 8.3 | 290 | 300 | 100 | 1545 | 1544 | 1544 | 9.333333 | 28.224
30011724 | 180 | 2019-09-04 | 2019-09-11 | 06.09.2019 | 2019-09-06 23:20 | 2019-09-06 23:26 | 2019-09-07 00:26 | 54 | 163.296 | Арм500 ГОСТ 34028-2016 | 166.3 | 1582 | 165 | 7 | 2.2 | 2155 | 8.3 | 290 | 300 | 100 | 1544 | 1543 | 1543 | 9 | 27.216
30011724 | 180 | 2019-09-04 | 2019-09-11 | 08.09.2019 | 2019-09-08 20:30 | 2019-09-08 20:40 | 2019-09-08 21:21 | 51 | 154.224 | Арм500 ГОСТ 34028-2016 | 153.3 | 1586 | 170 | 7 | 2.1 | 2150 | 8.8 | 270 | 290 | 95 | 1554 | 1550 | 1553 | 8.5 | 25.704
30011724 | 180 | 2019-09-04 | 2019-09-11 | 08.09.2019 | 2019-09-08 21:13 | 2019-09-08 21:23 | 2019-09-08 22:10 | 51 | 154.224 | Арм500 ГОСТ 34028-2016 | 150.4 | 1586 | 170 | 7 | 2.2 | 2150 | 8.8 | 270 | 290 | 95 | 1550 | 1551 | 1549 | 8.5 | 25.704
30011724 | 180 | 2019-09-04 | 2019-09-11 | 08.09.2019 | 2019-09-08 22:02 | 2019-09-08 22:12 | 2019-09-08 22:58 | 54 | 163.296 | Арм500 ГОСТ 34028-2016 | 161.5 | 1579 | 170 | 7 | 2.2 | 2150 | 8.8 | 270 | 290 | 95 | 1543 | 1544 | 1545 | 9 | 27.216
30011724 | 180 | 2019-09-04 | 2019-09-11 | 08.09.2019 | 2019-09-08 22:50 | 2019-09-08 23:00 | 2019-09-08 23:48 | 53 | 160.272 | Арм500 ГОСТ 34028-2016 | 158.5 | 1581 | 170 | 7 | 2.2 | 2150 | 8.8 | 270 | 290 | 95 | 1546 | 1547 | 1548 | 8.833333 | 26.712
30011724 | 180 | 2019-09-04 | 2019-09-11 | 08.09.2019 | 2019-09-08 23:41 | 2019-09-08 23:51 | 2019-09-09 00:36 | 50 | 151.2 | Арм500 ГОСТ 34028-2016 | 149.4 | 1582 | 170 | 7 | 2.2 | 2150 | 8.8 | 270 | 290 | 95 | 1540 | 1539 | 1541 | 8.333333 | 25.2
30011724 | 180 | 2019-09-04 | 2019-09-11 | 08.09.2019 | 2019-09-09 00:29 | 2019-09-09 00:39 | 2019-09-09 01:26 | 48 | 145.152 | Арм500 ГОСТ 34028-2016 | 143.3 | 1580 | 170 | 7 | 2.2 | 2150 | 8.8 | 2710 | 290 | 95 | 1547 | 1550 | 1549 | 8 | 24.192
30011724 | 180 | 2019-09-04 | 2019-09-11 | 08.09.2019 | 2019-09-09 01:18 | 2019-09-09 01:28 | 2019-09-09 02:20 | 57 | 172.368 | Арм500 ГОСТ 34028-2016 | 170.5 | 1579 | 170 | 7 | 2.1 | 2150 | 8.8 | 270 | 290 | 95 | 1546 | 1545 | 1546 | 9.5 | 28.728
30011724 | 180 | 2019-09-04 | 2019-09-11 | 08.09.2019 | 2019-09-09 02:13 | 2019-09-09 02:23 | 2019-09-09 03:10 | 54 | 163.296 | Арм500 ГОСТ 34028-2016 | 161.5 | 1580 | 170 | 7 | 2.2 | 2150 | 8.8 | 270 | 290 | 95 | 1543 | 1549 | 1552 | 9 | 27.216
30011724 | 180 | 2019-09-04 | 2019-09-11 | 09.09.2019 | 2019-09-09 03:03 | 2019-09-09 03:13 | 2019-09-09 03:59 | 55 | 166.32 | Арм500 ГОСТ 34028-2016 | 164.5 | 1581 | 170 | 7 | 2.2 | 2150 | 8.8 | 270 | 290 | 95 | 1555 | 1559 | 1557 | 9.166667 | 27.72
30011724 | 180 | 2019-09-04 | 2019-09-11 | 09.09.2019 | 2019-09-09 03:52 | 2019-09-09 04:02 | 2019-09-09 04:49 | 55 | 166.32 | Арм500 ГОСТ 34028-2016 | 164.5 | 1579 | 170 | 7 | 2.2 | 2150 | 8.8 | 270 | 290 | 95 | 1551 | 1545 | 1551 | 9.166667 | 27.72
30011724 | 180 | 2019-09-04 | 2019-09-11 | 09.09.2019 | 2019-09-09 04:41 | 2019-09-09 04:51 | 2019-09-09 05:32 | 50 | 151.2 | Арм500 ГОСТ 34028-2016 | 149.4 | 1575 | 170 | 7 | 2.2 | 2150 | 8.8 | 270 | 290 | 95 | 1552 | 1550 | 1552 | 8.333333 | 25.2
30011724 | 180 | 2019-09-04 | 2019-09-11 | 09.09.2019 | 2019-09-09 05:30 | 2019-09-09 05:36 | 2019-09-09 06:12 | 44 | 133.056 | Арм500 ГОСТ 34028-2016 | 131.3 | 1577 | 170 | 7 | 2.2 | 2150 | 8.8 | 270 | 290 | 95 | 1559 | 1558 | 1562 | 7.333333 | 22.176
30011724 | 180 | 2019-09-04 | 2019-09-11 | 09.09.2019 | 2019-09-09 06:10 | 2019-09-09 06:15 | 2019-09-09 06:56 | 50 | 151.2 | Арм500 ГОСТ 34028-2016 | 149.4 | 1574 | 165 | 7 | 2.2 | 2155 | 8.8 | 270 | 290 | 95 | 1550 | 1546 | 1553 | 8.333333 | 25.2
30011724 | 180 | 2019-09-04 | 2019-09-11 | 09.09.2019 | 2019-09-09 06:55 | 2019-09-09 07:00 | 2019-09-09 07:47 | 56 | 169.344 | Арм500 ГОСТ 34028-2016 | 167.5 | 1573 | 165 | 7 | 2.2 | 2155 | 8.8 | 270 | 290 | 95 | 1551 | 1547 | 1545 | 9.333333 | 28.224
30011724 | 180 | 2019-09-04 | 2019-09-11 | 09.09.2019 | 2019-09-09 07:45 | 2019-09-09 07:49 | 2019-09-09 08:35 | 52 | 157.248 | Арм500 ГОСТ 34028-2016 | 155.4 | 1573 | 165 | 7 | 2.2 | 2155 | 8.8 | 270 | 290 | 95 | 1547 | 1548 | 1546 | 8.666667 | 26.208
30011724 | 180 | 2019-09-04 | 2019-09-11 | 09.09.2019 | 2019-09-09 08:33 | 2019-09-09 08:37 | 2019-09-09 09:23 | 41 | 123.984 | Арм500 ГОСТ 34028-2016 | 121.2 | 1572 | 165 | 7 | 2.2 | 2155 | 8.8 | 270 | 290 | 95 | 1547 | 1541 | 1539 | 6.833333 | 20.664
30011724 | 180 | 2019-09-04 | 2019-09-11 | 09.09.2019 | 2019-09-09 09:20 | 2019-09-09 09:26 | 2019-09-09 10:18 | 59 | 178.34 | Арм500 ГОСТ 34028-2016 | 177.8 | 1572 | 165 | 7 | 2.2 | 2155 | 8.8 | 270 | 290 | 95 | 1543 | 1539 | 1536 | 9.833333 | 29.72333
30011724 | 180 | 2019-09-04 | 2019-09-11 | 09.09.2019 | 2019-09-09 10:15 | 2019-09-09 10:19 | 2019-09-09 11:07 | 46 | 139.104 | Арм500 ГОСТ 34028-2016 | 167.3 | 1577 | 165 | 7 | 2.2 | 2155 | 8.8 | 270 | 290 | 95 | 1550 | 1549 | 1549 | 7.666667 | 23.184
30011724 | 180 | 2019-09-04 | 2019-09-11 | 09.09.2019 | 2019-09-09 11:05 | 2019-09-09 11:09 | 2019-09-09 12:01 | 48 | 145.152 | Арм500 ГОСТ 34028-2016 | 143.4 | 1574 | 165 | 7 | 2.2 | 2155 | 8.8 | 270 | 290 | 95 | 1545 | 1539 | 1540 | 8 | 24.192
30011724 | 180 | 2019-09-04 | 2019-09-11 | 09.09.2019 | 2019-09-09 12:00 | 2019-09-09 12:03 | 2019-09-09 13:02 | 55 | 166.32 | Арм500 ГОСТ 34028-2016 | 164.5 | 1575 | 165 | 7 | 2.2 | 2155 | 8.8 | 270 | 290 | 95 | 1541 | 1538 | 1537 | 9.166667 | 27.72
30011724 | 180 | 2019-09-04 | 2019-09-11 | 09.09.2019 | 2019-09-09 13:00 | 2019-09-09 13:06 | 2019-09-09 14:00 | 51 | 153.846 | Арм500 ГОСТ 34028-2016 | 153.1 | 1575 | 165 | 7 | 2.2 | 2155 | 8.8 | 270 | 290 | 95 | 1534 | 1535 | 1533 | 8.5 | 25.641
30011724 | 180 | 2019-09-04 | 2019-09-11 | 09.09.2019 | 2019-09-09 14:00 | 2019-09-09 14:02 | 2019-09-09 14:57 | 52 | 157.248 | Арм500 ГОСТ 34028-2016 | 155.4 | 1581 | 165 | 7 | 2.2 | 2155 | 8.8 | 270 | 290 | 95 | 1544 | 1548 | 1548 | 8.666667 | 26.208
30011724 | 180 | 2019-09-04 | 2019-09-11 | 09.09.2019 | 2019-09-09 14:55 | 2019-09-09 15:00 | 2019-09-09 15:56 | 59 | 178.416 | Арм500 ГОСТ 34028-2016 | 184 | 1581 | 165 | 7 | 2.2 | 2155 | 8.8 | 270 | 290 | 95 | 1544 | 1542 | 1543 | 9.833333 | 29.736
30011724 | 180 | 2019-09-04 | 2019-09-11 | 09.09.2019 | 2019-09-09 17:20 | 2019-09-09 17:30 | 2019-09-09 18:11 | 51 | 154.224 | Арм500 ГОСТ 34028-2016 | 153.4 | 1584 | 165 | 7 | 2.2 | 2155 | 8.8 | 270 | 290 | 95 | 1555 | 1553 | 1552 | 8.5 | 25.704
30011724 | 180 | 2019-09-04 | 2019-09-11 | 09.09.2019 | 2019-09-09 18:10 | 2019-09-09 18:12 | 2019-09-09 19:01 | 42 | 127.008 | Арм500 ГОСТ 34028-2016 | 125.2 | 1572 | 165 | 7 | 2.2 | 2155 | 8.8 | 270 | 290 | 95 | 1551 | 1548 | 1544 | 7 | 21.168
30011724 | 180 | 2019-09-04 | 2019-09-11 | 09.09.2019 | 2019-09-09 18:53 | 2019-09-09 19:04 | 2019-09-09 19:48 | 52 | 157.248 | Арм500 ГОСТ 34028-2016 | 155.4 | 1572 | 165 | 13 | 2.2 | 2155 | 8.5 | 280 | 300 | 100 | 1539 | 1541 | 1541 | 8.666667 | 26.208
30011724 | 180 | 2019-09-04 | 2019-09-11 | 09.09.2019 | 2019-09-09 19:41 | 2019-09-09 19:50 | 2019-09-09 20:37 | 54 | 163.296 | Арм500 ГОСТ 34028-2016 | 161.5 | 1586 | 165 | 13 | 2.2 | 2155 | 8.5 | 280 | 300 | 100 | 1550 | 1552 | 1550 | 9 | 27.216
30011724 | 180 | 2019-09-04 | 2019-09-11 | 09.09.2019 | 2019-09-09 20:35 | 2019-09-09 20:41 | 2019-09-09 21:26 | 52 | 157.248 | Арм500 ГОСТ 34028-2016 | 155.4 | 1573 | 165 | 13 | 2.2 | 2155 | 8.5 | 280 | 300 | 100 | 1547 | 1546 | 1547 | 8.666667 | 26.208
30011724 | 180 | 2019-09-04 | 2019-09-11 | 09.09.2019 | 2019-09-09 21:20 | 2019-09-09 21:29 | 2019-09-09 22:16 | 54 | 163.296 | Арм500 ГОСТ 34028-2016 | 161.5 | 1571 | 165 | 13 | 2.2 | 2155 | 8.5 | 280 | 300 | 100 | 1551 | 1552 | 1549 | 9 | 27.216
30011724 | 180 | 2019-09-04 | 2019-09-11 | 09.09.2019 | 2019-09-09 22:09 | 2019-09-09 22:18 | 2019-09-09 23:03 | 53 | 160.272 | Арм500 ГОСТ 34028-2016 | 158.5 | 1571 | 165 | 13 | 2.2 | 2155 | 8.5 | 280 | 300 | 100 | 1547 | 1545 | 1543 | 8.833333 | 26.712
30011724 | 180 | 2019-09-04 | 2019-09-11 | 09.09.2019 | 2019-09-09 22:54 | 2019-09-09 23:05 | 2019-09-09 23:50 | 51 | 154.224 | Арм500 ГОСТ 34028-2016 | 152.4 | 1573 | 165 | 13 | 2.2 | 2155 | 8.5 | 280 | 300 | 100 | 1548 | 1549 | 1548 | 8.5 | 25.704
30011724 | 180 | 2019-09-04 | 2019-09-11 | 09.09.2019 | 2019-09-09 23:42 | 2019-09-09 23:53 | 2019-09-10 00:42 | 58 | 175.392 | Арм500 ГОСТ 34028-2016 | 173.6 | 1578 | 165 | 13 | 2.2 | 2155 | 8.5 | 280 | 300 | 100 | 1549 | 1550 | 1547 | 9.666667 | 29.232
30011724 | 180 | 2019-09-04 | 2019-09-11 | 09.09.2019 | 2019-09-10 00:35 | 2019-09-10 00:45 | 2019-09-10 01:35 | 58 | 175.392 | Арм500 ГОСТ 34028-2016 | 173.6 | 1571 | 165 | 13 | 2.2 | 2155 | 8.5 | 280 | 300 | 100 | 1546 | 1545 | 1538 | 9.666667 | 29.232
30011724 | 180 | 2019-09-04 | 2019-09-11 | 09.09.2019 | 2019-09-10 01:30 | 2019-09-10 01:38 | 2019-09-10 02:21 | 50 | 151.2 | Арм500 ГОСТ 34028-2016 | 149.4 | 1571 | 165 | 13 | 2.2 | 2155 | 8.5 | 280 | 300 | 100 | 1547 | 1549 | 1550 | 8.333333 | 25.2
30011724 | 180 | 2019-09-04 | 2019-09-11 | 09.09.2019 | 2019-09-10 02:14 | 2019-09-10 02:24 | 2019-09-10 03:10 | 51 | 154.224 | Арм500 ГОСТ 34028-2016 | 152.8 | 1570 | 165 | 13 | 2.2 | 2155 | 8.5 | 280 | 300 | 100 | 1548 | 1546 | 1547 | 8.5 | 25.704
30011724 | 180 | 2019-09-04 | 2019-09-11 | 10.09.2019 | 2019-09-10 03:00 | 2019-09-10 03:12 | 2019-09-10 04:08 | 56 | 169.344 | Арм500 ГОСТ 34028-2016 | 167.5 | 1576 | 165 | 13 | 2.2 | 2155 | 8.5 | 280 | 300 | 100 | 1548 | 1546 | 1547 | 9.333333 | 28.224
30011724 | 180 | 2019-09-04 | 2019-09-11 | 10.09.2019 | 2019-09-10 04:00 | 2019-09-10 04:11 | 2019-09-10 05:05 | 51 | 154.224 | Арм500 ГОСТ 34028-2016 | 152.4 | 1575 | 165 | 13 | 2.2 | 2155 | 8.5 | 280 | 300 | 100 | 1540 | 1538 | 1539 | 8.5 | 25.704
30011724 | 180 | 2019-09-04 | 2019-09-11 | 10.09.2019 | 2019-09-10 04:56 | 2019-09-10 05:08 | 2019-09-10 05:59 | 51 | 154.224 | Арм500 ГОСТ 34028-2016 | 152.6 | 1577 | 165 | 13 | 2.2 | 2155 | 8.5 | 280 | 300 | 100 | 1549 | 1551 | 1547 | 8.5 | 25.704
30011724 | 180 | 2019-09-04 | 2019-09-11 | 10.09.2019 | 2019-09-10 05:50 | 2019-09-10 06:01 | 2019-09-10 06:50 | 57 | 172.368 | Арм500 ГОСТ 34028-2016 | 170.6 | 1573 | 165 | 13 | 2.2 | 2155 | 8.5 | 280 | 300 | 100 | 1543 | 1539 | 1538 | 9.5 | 28.728
30011724 | 180 | 2019-09-04 | 2019-09-11 | 10.09.2019 | 2019-09-10 06:50 | 2019-09-10 06:54 | 2019-09-10 07:37 | 60 | 181.203 | Арм500 ГОСТ 34028-2016 | 187.7 | 1576 | 165 | 7 | 2.2 | 2155 | 8.8 | 270 | 290 | 95 | 1540 | 1543 | 1545 | 10 | 30.2005
30011724 | 180 | 2019-09-14 | 2019-09-15 | 14.09.2019 | 2019-09-14 02:04 | 2019-09-14 02:14 | 2019-09-14 03:10 | 52 | 157.248 | Арм500 ГОСТ 34028-2016 | 155.4 | 1576 | 170 | 7 | 2.1 | 2150 | 8.5 | 280 | 290 | 100 | 1539 | 1538 | 1539 | 8.666667 | 26.208
30011724 | 180 | 2019-09-14 | 2019-09-15 | 2019-09-14 | 2019-09-14 03:04 | 2019-09-14 03:14 | 2019-09-14 04:01 | 48 | 145.152 | Арм500 ГОСТ 34028-2016 | 143.4 | 1580 | 170 | 7 | 2.1 | 2150 | 8.5 | 280 | 290 | 100 | 1541 | 1550 | 1551 | 8 | 24.192
30011724 | 180 | 2019-09-14 | 2019-09-15 | 14.09.2019 | 2019-09-14 03:57 | 2019-09-14 04:04 | 2019-09-14 04:50 | 52 | 157.248 | Арм500 ГОСТ 34028-2016 | 155.4 | 1575 | 170 | 7 | 2.2 | 2150 | 8.5 | 280 | 290 | 100 | 1548 | 1546 | 1541 | 8.666667 | 26.208
30011724 | 180 | 2019-09-14 | 2019-09-15 | 14.09.2019 | 2019-09-14 04:43 | 2019-09-14 04:53 | 2019-09-14 05:39 | 53 | 160.272 | Арм500 ГОСТ 34028-2016 | 158.5 | 1574 | 170 | 7 | 2.1 | 2150 | 8.5 | 280 | 290 | 100 | 1543 | 1540 | 1544 | 8.833333 | 26.712
30011724 | 180 | 2019-09-14 | 2019-09-15 | 14.09.2019 | 2019-09-14 05:35 | 2019-09-14 05:45 | 2019-09-14 06:29 | 50 | 151.2 | Арм500 ГОСТ 34028-2016 | 149.4 | 1572 | 165 | 13 | 2.1 | 2155 | 8.5 | 280 | 300 | 95 | 1545 | 1544 | 1545 | 8.333333 | 25.2
30011724 | 180 | 2019-09-14 | 2019-09-15 | 14.09.2019 | 2019-09-14 06:23 | 2019-09-14 06:32 | 2019-09-14 07:22 | 57 | 172.368 | Арм500 ГОСТ 34028-2016 | 171 | 1576 | 165 | 13 | 2.1 | 2155 | 8.7 | 280 | 300 | 95 | 1540 | 1542 | 1544 | 9.5 | 28.728
30011724 | 180 | 2019-09-14 | 2019-09-15 | 14.09.2019 | 2019-09-14 07:20 | 2019-09-14 07:27 | 2019-09-14 08:23 | 52 | 157.248 | Арм500 ГОСТ 34028-2016 | 155.6 | 1577 | 165 | 13 | 2.1 | 2155 | 8.7 | 280 | 300 | 95 | 1541 | 1539 | 1538 | 8.666667 | 26.208
30011724 | 180 | 2019-09-14 | 2019-09-15 | 14.09.2019 | 2019-09-14 08:17 | 2019-09-14 08:26 | 2019-09-14 09:15 | 54 | 163.296 | Арм500 ГОСТ 34028-2016 | 161.5 | 1580 | 165 | 13 | 2.1 | 2155 | 8.5 | 280 | 300 | 100 | 1557 | 1556 | 1554 | 9 | 27.216
30011724 | 180 | 2019-09-14 | 2019-09-15 | 14.09.2019 | 2019-09-14 09:10 | 2019-09-14 09:18 | 2019-09-14 10:06 | 54 | 163.296 | Арм500 ГОСТ 34028-2016 | 161.5 | 1573 | 165 | 13 | 2.1 | 2155 | 8.5 | 280 | 300 | 95 | 1552 | 1549 | 1547 | 9 | 27.216
30011724 | 180 | 2019-09-14 | 2019-09-15 | 14.09.2019 | 2019-09-14 10:00 | 2019-09-14 10:08 | 2019-09-14 10:55 | 56 | 168.714 | Арм500 ГОСТ 34028-2016 | 176.7 | 1576 | 165 | 13 | 2.2 | 2155 | 8.7 | 280 | 300 | 95 | 1552 | 1550 | 1549 | 9.333333 | 28.119
30011724 | 180 | 2019-09-14 | 2019-09-15 | 14.09.2019 | 2019-09-14 12:19 | 2019-09-14 12:30 | 2019-09-14 13:12 | 48 | 145.152 | Арм500 ГОСТ 34028-2016 | 144.3 | 1583 | 165 | 13 | 2.2 | 2155 | 8.7 | 280 | 300 | 95 | 1548 | 1552 | 1553 | 8 | 24.192
30011724 | 180 | 2019-09-14 | 2019-09-15 | 14.09.2019 | 2019-09-14 13:03 | 2019-09-14 13:14 | 2019-09-14 14:00 | 54 | 163.296 | Арм500 ГОСТ 34028-2016 | 161.5 | 1572 | 165 | 9 | 2.2 | 2155 | 8.7 | 280 | 300 | 95 | 1550 | 1548 | 1547 | 9 | 27.216
30011724 | 180 | 2019-09-14 | 2019-09-15 | 14.09.2019 | 2019-09-14 13:58 | 2019-09-14 14:03 | 2019-09-14 14:48 | 53 | 160.272 | Арм500 ГОСТ 34028-2016 | 158.5 | 1570 | 165 | 13 | 2.2 | 2155 | 8.7 | 280 | 300 | 95 | 1545 | 1547 | 1548 | 8.833333 | 26.712
30011724 | 180 | 2019-09-14 | 2019-09-15 | 14.09.2019 | 2019-09-14 14:39 | 2019-09-14 14:50 | 2019-09-14 15:36 | 53 | 160.272 | Арм500 ГОСТ 34028-2016 | 158.5 | 1570 | 165 | 13 | 2.2 | 2155 | 8.7 | 280 | 300 | 95 | 1542 | 1539 | 1537 | 8.833333 | 26.712
30011724 | 180 | 2019-09-14 | 2019-09-15 | 14.09.2019 | 2019-09-14 15:27 | 2019-09-14 15:38 | 2019-09-14 16:24 | 52 | 157.248 | Арм500 ГОСТ 34028-2016 | 155.4 | 1569 | 165 | 13 | 2.2 | 2155 | 8.7 | 280 | 300 | 95 | 1539 | 1543 | 1542 | 8.666667 | 26.208
30011724 | 180 | 2019-09-14 | 2019-09-15 | 14.09.2019 | 2019-09-14 16:19 | 2019-09-14 16:26 | 2019-09-14 17:17 | 58 | 175.392 | Арм500 ГОСТ 34028-2016 | 173.6 | 1576 | 165 | 13 | 2.2 | 2155 | 8.7 | 280 | 300 | 95 | 1544 | 1543 | 1542 | 9.666667 | 29.232
30011724 | 180 | 2019-09-14 | 2019-09-15 | 14.09.2019 | 2019-09-14 17:08 | 2019-09-14 17:19 | 2019-09-14 18:06 | 54 | 163.296 | Арм500 ГОСТ 34028-2016 | 161.5 | 1572 | 165 | 13 | 2.2 | 2155 | 8.7 | 280 | 300 | 95 | 1548 | 1546 | 1547 | 9 | 27.216
30011724 | 180 | 2019-09-14 | 2019-09-15 | 14.09.2019 | 2019-09-14 18:00 | 2019-09-14 18:09 | 2019-09-14 18:55 | 50 | 151.2 | Арм500 ГОСТ 34028-2016 | 149.4 | 1572 | 165 | 13 | 2.2 | 2155 | 8.7 | 280 | 300 | 95 | 1546 | 1542 | 1545 | 8.333333 | 25.2
30011724 | 180 | 2019-09-14 | 2019-09-15 | 14.09.2019 | 2019-09-14 18:48 | 2019-09-14 18:58 | 2019-09-14 19:45 | 55 | 166.32 | Арм500 ГОСТ 34028-2016 | 164.5 | 1572 | 170 | 7 | 2.2 | 2150 | 8.5 | 280 | 290 | 100 | 1551 | 1550 | 1552 | 9.166667 | 27.72
30011724 | 180 | 2019-09-14 | 2019-09-15 | 14.09.2019 | 2019-09-14 19:38 | 2019-09-14 19:48 | 2019-09-14 20:36 | 54 | 163.296 | Арм500 ГОСТ 34028-2016 | 161.5 | 1571 | 170 | 7 | 2.2 | 2150 | 8.5 | 280 | 290 | 100 | 1547 | 1545 | 1543 | 9 | 27.216
30011724 | 180 | 2019-09-14 | 2019-09-15 | 14.09.2019 | 2019-09-14 20:28 | 2019-09-14 20:38 | 2019-09-14 21:26 | 55 | 166.32 | Арм500 ГОСТ 34028-2016 | 164.5 | 1572 | 170 | 7 | 2.2 | 2150 | 8.5 | 280 | 290 | 100 | 1547 | 1546 | 1547 | 9.166667 | 27.72
30011724 | 180 | 2019-09-14 | 2019-09-15 | 14.09.2019 | 2019-09-14 21:18 | 2019-09-14 21:28 | 2019-09-14 22:18 | 57 | 172.368 | Арм500 ГОСТ 34028-2016 | 170.6 | 1573 | 170 | 7 | 2.2 | 2150 | 8.5 | 280 | 290 | 100 | 1540 | 1536 | 1537 | 9.5 | 28.728
30011724 | 180 | 2019-09-14 | 2019-09-15 | 14.09.2019 | 2019-09-14 22:15 | 2019-09-14 22:25 | 2019-09-14 23:11 | 54 | 163.296 | Арм500 ГОСТ 34028-2016 | 161.5 | 1573 | 170 | 7 | 2.2 | 2150 | 8.5 | 280 | 290 | 100 | 1548 | 1552 | 1554 | 9 | 27.216
30011724 | 180 | 2019-09-14 | 2019-09-15 | 14.09.2019 | 2019-09-14 23:04 | 2019-09-14 23:13 | 2019-09-15 00:01 | 53 | 160.272 | Арм500 ГОСТ 34028-2016 | 158.5 | 1580 | 170 | 7 | 2.2 | 2150 | 8.5 | 280 | 290 | 100 | 1553 | 1551 | 1550 | 8.833333 | 26.712
30011724 | 180 | 2019-09-14 | 2019-09-15 | 14.09.2019 | 2019-09-14 23:55 | 2019-09-15 00:04 | 2019-09-15 00:49 | 52 | 157.248 | Арм500 ГОСТ 34028-2016 | 155.4 | 1571 | 170 | 7 | 2.2 | 2150 | 8.5 | 280 | 290 | 100 | 1543 | 1546 | 1544 | 8.666667 | 26.208
30011724 | 180 | 2019-09-14 | 2019-09-15 | 14.09.2019 | 2019-09-15 00:41 | 2019-09-15 00:51 | 2019-09-15 01:40 | 55 | 166.32 | Арм500 ГОСТ 34028-2016 | 164.5 | 1570 | 170 | 7 | 2.2 | 2150 | 8.5 | 280 | 290 | 100 | 1547 | 1543 | 1545 | 9.166667 | 27.72
30011724 | 180 | 2019-09-14 | 2019-09-15 | 14.09.2019 | 2019-09-15 01:33 | 2019-09-15 01:43 | 2019-09-15 02:30 | 54 | 163.296 | Арм500 ГОСТ 34028-2016 | 161.5 | 1572 | 170 | 7 | 2.2 | 2150 | 8.5 | 280 | 290 | 100 | 1543 | 1546 | 1545 | 9 | 27.216
30011724 | 180 | 2019-09-14 | 2019-09-15 | 15.09.2019 | 2019-09-15 02:23 | 2019-09-15 02:33 | 2019-09-15 03:17 | 50 | 151.2 | Арм500 ГОСТ 34028-2016 | 149.4 | 1573 | 170 | 7 | 2.2 | 2150 | 8.5 | 280 | 290 | 100 | 1550 | 1549 | 1548 | 8.333333 | 25.2
30011724 | 180 | 2019-09-14 | 2019-09-15 | 15.09.2019 | 2019-09-15 03:09 | 2019-09-15 03:19 | 2019-09-15 04:06 | 54 | 163.296 | Арм500 ГОСТ 34028-2016 | 161.5 | 1571 | 170 | 7 | 2.2 | 2150 | 8.5 | 280 | 290 | 100 | 1542 | 1544 | 1543 | 9 | 27.216
30011724 | 180 | 2019-09-14 | 2019-09-15 | 15.09.2019 | 2019-09-15 04:00 | 2019-09-15 04:09 | 2019-09-15 04:57 | 53 | 160.272 | Арм500 ГОСТ 34028-2016 | 158.5 | 1572 | 170 | 7 | 2.2 | 2150 | 8.5 | 280 | 290 | 100 | 1547 | 1546 | 1545 | 8.833333 | 26.712
30011724 | 180 | 2019-09-14 | 2019-09-15 | 15.09.2019 | 2019-09-15 04:52 | 2019-09-15 05:00 | 2019-09-15 05:49 | 55 | 166.32 | Арм500 ГОСТ 34028-2016 | 164.5 | 1572 | 170 | 7 | 2.2 | 2150 | 8.5 | 280 | 290 | 100 | 1544 | 1545 | 1541 | 9.166667 | 27.72
30011724 | 180 | 2019-09-14 | 2019-09-15 | 15.09.2019 | 2019-09-15 05:42 | 2019-09-15 05:52 | 2019-09-15 06:42 | 54 | 163.296 | Арм500 ГОСТ 34028-2016 | 161.5 | 1571 | 170 | 7 | 2.2 | 2150 | 8.5 | 280 | 290 | 100 | 1540 | 1542 | 1540 | 9 | 27.216
30011724 | 180 | 2019-09-14 | 2019-09-15 | 15.09.2019 | 2019-09-15 06:40 | 2019-09-15 06:45 | 2019-09-15 07:35 | 54 | 163.296 | Арм500 ГОСТ 34028-2016 | 161.5 | 1573 | 165 | 7 | 2.1 | 2155 | 8.3 | 290 | 320 | 100 | 1539 | 1537 | 1536 | 9 | 27.216
30011724 | 180 | 2019-09-14 | 2019-09-15 | 15.09.2019 | 2019-09-15 07:35 | 2019-09-15 07:38 | 2019-09-15 08:28 | 54 | 161.709 | Арм500 ГОСТ 34028-2016 | 166.3 | 1576 | 165 | 7 | 2.1 | 2155 | 8.3 | 290 | 320 | 100 | 1548 | 1546 | 1545 | 9 | 26.9515
30000784 | 180 | 2019-04-20 | 2019-05-30 | 27.04.2019 | 2019-04-27 19:15 | 2019-04-27 19:23 | 2019-04-27 20:23 | 51 | 154.224 | Арм500 ГОСТ 34028-2016 | 166 | 1607 | 150 | 6 | 1.9 | 2150 | 7 | 250 | 280 | 100 | 1568 | 1564 | 1564 | 8.5 | 25.704
30000784 | 180 | 2019-04-20 | 2019-05-30 | 30.04.2019 | 2019-04-30 13:45 | 2019-04-30 13:53 | 2019-04-30 14:58 | 46 | 137.1 | Арм500 ГОСТ 34028-2016 | 151 | 1598 | 150 | 6 | 1.7 | 2150 | 8 | 230 | 250 | 100 | 1554 | 1553 | 1545 | 7.666667 | 22.85
30000784 | 180 | 2019-04-20 | 2019-05-30 | 03.05.2019 | 2019-05-03 11:50 | 2019-05-03 11:56 | 2019-05-03 12:45 | 49 | 149.3 | Арм500 ГОСТ 34028-2016 | 149 | 1605 | 140 | 6 | 1.5 | 2150 | 8 | 230 | 240 | 150 | 1565 | 1567 | 1565 | 8.166667 | 24.88333
30000784 | 180 | 2019-04-20 | 2019-05-30 | 03.05.2019 | 2019-05-03 12:36 | 2019-05-03 12:46 | 2019-05-03 13:32 | 41 | 122.6 | Арм500 ГОСТ 34028-2016 | 146 | 1601 | 140 | 6 | 2 | 2150 | 8 | 250 | 260 | 160 | 1551 | 1548 | 1547 | 6.833333 | 20.43333
30000784 | 180 | 2019-04-20 | 2019-05-30 | 04.05.2019 | 2019-05-04 12:45 | 2019-05-04 12:50 | 2019-05-04 13:39 | 52 | 158.5 | Арм500 ГОСТ 34028-2016 | 162.7 | 1599 | 142 | 6 | 1.8 | 2150 | 8 | 230 | 240 | 150 | 1575 | 1571 | 1569 | 8.666667 | 26.41667
30000784 | 180 | 2019-04-20 | 2019-05-30 | 04.05.2019 | 2019-05-04 13:30 | 2019-05-04 13:40 | 2019-05-04 14:40 | 48 | 146 | Арм500 ГОСТ 34028-2016 | 162.5 | 1584 | 140 | 6 | 2 | 2150 | 8 | 230 | 240 | 150 | 1552 | 1543 | 1537 | 8 | 24.33333
30000784 | 180 | 2019-04-20 | 2019-05-30 | 07.05.2019 | 2019-05-07 13:19 | 2019-05-07 14:37 | 2019-05-07 15:19 | 48 | 146.6 | Арм500 ГОСТ 34028-2016 | 144.7 | 1594 | 155 | 6 | 1.9 | 2170 | 8.4 | 237 | 269 | 85 | 1558 | 1553 | 1552 | 8 | 24.43333
30000784 | 180 | 2019-04-20 | 2019-05-30 | 07.05.2019 | 2019-05-07 13:34 | 2019-05-07 13:38 | 2019-05-07 14:30 | 55 | 167.6 | Арм500 ГОСТ 34028-2016 | 169 | 1602 | 146 | 6 | 1.8 | 2160 | 8.7 | 228 | 250 | 80 | 1573 | 1567 | 1565 | 9.166667 | 27.93333
30000784 | 180 | 2019-04-20 | 2019-05-30 | 07.05.2019 | 2019-05-07 15:07 | 2019-05-07 15:22 | 2019-05-07 16:16 | 51 | 153.2 | Арм500 ГОСТ 34028-2016 | 161.3 | 1591 | 148 | 6 | 1.9 | 2173 | 8 | 238 | 249 | 85 | 1549 | 1550 | 1549 | 8.5 | 25.53333
30000784 | 180 | 2019-04-20 | 2019-05-30 | 10.05.2019 | 2019-05-10 13:40 | 2019-05-10 13:46 | 2019-05-10 14:37 | 53 | 162.1 | Арм500 ГОСТ 34028-2016 | 167.5 | 1593 | 145 | 6 | 1.8 | 2147 | 8.5 | 220 | 240 | 85 | 1561 | 1558 | 1560 | 8.833333 | 27.01667
30000784 | 180 | 2019-04-20 | 2019-05-30 | 10.05.2019 | 2019-05-10 14:31 | 2019-05-10 14:39 | 2019-05-10 15:35 | 56 | 171.4 | Арм500 ГОСТ 34028-2016 | 171.4 | 1584 | 160 | 6 | 1.9 | 2156 | 8.5 | 245 | 260 | 90 | 1547 | 1547 | 1544 | 9.333333 | 28.56667
30000784 | 180 | 2019-04-20 | 2019-05-30 | 10.05.2019 | 2019-05-10 15:26 | 2019-05-10 15:37 | 2019-05-10 16:31 | 51 | 154.8 | Арм500 ГОСТ 34028-2016 | 162 | 1586 | 155 | 6 | 1.9 | 2155 | 8.2 | 240 | 250 | 85 | 1544 | 1540 |  | 8.5 | 25.8
30000784 | 180 | 2019-04-20 | 2019-05-30 | 13.05.2019 | 2019-05-13 13:10 | 2019-05-13 13:33 | 2019-05-13 14:22 | 49 | 149.9 | Арм500 ГОСТ 34028-2016 | 156.3 | 1595 | 140 | 6 | 1.8 | 2140 | 8.6 | 230 | 245 | 80 | 1562 | 1555 | 1556 | 8.166667 | 24.98333
30000784 | 180 | 2019-04-20 | 2019-05-30 | 13.05.2019 | 2019-05-13 14:01 | 2019-05-13 14:25 | 2019-05-13 15:17 | 50 | 153 | Арм500 ГОСТ 34028-2016 | 159.5 | 1597 | 140 | 6 | 1.7 | 2150 | 7.8 | 220 | 230 | 75 | 1548 | 1547 | 1551 | 8.333333 | 25.5
30000784 | 180 | 2019-04-20 | 2019-05-30 | 13.05.2019 | 2019-05-13 14:56 | 2019-05-13 15:19 | 2019-05-13 16:15 | 52 | 159.1 | Арм500 ГОСТ 34028-2016 | 161 | 1597 | 145 | 6 | 1.8 | 2150 | 8.1 | 230 | 245 | 80 | 1542 | 1537 | 1543 | 8.666667 | 26.51667
30000784 | 180 | 2019-04-20 | 2019-05-30 | 13.05.2019 | 2019-05-13 16:03 | 2019-05-13 16:16 | 2019-05-13 17:11 | 52 | 157.3 | Арм500 ГОСТ 34028-2016 | 159 | 1600 | 145 | 6 | 1.8 | 2150 | 8.2 | 225 | 235 | 80 | 1549 | 1554 | 1549 | 8.666667 | 26.21667
30000784 | 180 | 2019-04-20 | 2019-05-30 | 13.05.2019 | 2019-05-13 16:56 | 2019-05-13 17:14 | 2019-05-13 18:37 | 52 | 156.4 | Арм500 ГОСТ 34028-2016 | 156.5 | 1593 | 145 | 6 | 1.9 | 2150 | 8.6 | 220 | 240 | 80 | 1554 | 1542 | 1540 | 8.666667 | 26.06667
30000784 | 180 | 2019-04-20 | 2019-05-30 | 16.05.2019 | 2019-05-16 11:04 | 2019-05-16 11:23 | 2019-05-16 12:25 | 48 | 146.9 | Арм500 ГОСТ 34028-2016 | 152 | 1597 | 145 | 6 | 1.7 | 2145 | 8.1 | 200 | 220 | 75 | 1556 | 1556 | 1556 | 8 | 24.48333
30000784 | 180 | 2019-04-20 | 2019-05-30 | 16.05.2019 | 2019-05-16 12:02 | 2019-05-16 12:27 | 2019-05-16 13:27 | 53 | 162.2 | Арм500 ГОСТ 34028-2016 | 161.5 | 1604 | 155 | 6 | 1.9 | 2150 | 8 | 235 | 260 | 85 | 1542 | 1543 | 1550 | 8.833333 | 27.03333
30000784 | 180 | 2019-04-20 | 2019-05-30 | 16.05.2019 | 2019-05-16 13:05 | 2019-05-16 13:29 | 2019-05-16 14:26 | 52 | 159.1 | Арм500 ГОСТ 34028-2016 | 159.5 | 1596 | 150 | 6 | 1.9 | 2150 | 8.1 | 230 | 250 | 85 | 1548 | 1551 | 1553 | 8.666667 | 26.51667
30000784 | 180 | 2019-04-20 | 2019-05-30 | 16.05.2019 | 2019-05-16 14:03 | 2019-05-16 14:27 | 2019-05-16 15:20 | 52 | 159.1 | Арм500 ГОСТ 34028-2016 | 154 | 1594 | 150 | 6 | 1.9 | 2150 | 8.2 | 248 | 257 | 85 | 1548 | 1546 |  | 8.666667 | 26.51667
30000784 | 180 | 2019-04-20 | 2019-05-30 | 16.05.2019 | 2019-05-16 15:10 | 2019-05-16 15:24 | 2019-05-16 16:15 | 49 | 149.9 | Арм500 ГОСТ 34028-2016 | 147 | 1596 | 150 | 6 | 2 | 2150 | 8.1 | 245 | 270 | 85 | 1545 | 1554 | 1553 | 8.166667 | 24.98333
30000784 | 180 | 2019-04-20 | 2019-05-30 | 16.05.2019 | 2019-05-16 16:03 | 2019-05-16 16:17 | 2019-05-16 17:10 | 50 | 153 | Арм500 ГОСТ 34028-2016 | 154.5 | 1598 | 150 | 6 | 1.9 | 2150 | 8.2 | 255 | 275 | 80 | 1558 | 1556 | 1552 | 8.333333 | 25.5
30000784 | 180 | 2019-04-20 | 2019-05-30 | 16.05.2019 | 2019-05-16 16:57 | 2019-05-16 17:12 | 2019-05-16 18:08 | 49 | 149.9 | Арм500 ГОСТ 34028-2016 | 148 | 1597 | 150 | 6 | 1.8 | 2150 | 8.2 | 225 | 240 | 85 | 1553 | 1555 | 1554 | 8.166667 | 24.98333
30000784 | 180 | 2019-04-20 | 2019-05-30 | 16.05.2019 | 2019-05-16 18:05 | 2019-05-16 18:09 | 2019-05-16 19:03 | 55 | 168.3 | Арм500 ГОСТ 34028-2016 | 154.5 | 1601 | 150 | 6 | 1.9 | 2150 | 8.2 | 220 | 250 | 80 | 1558 | 1561 | 1556 | 9.166667 | 28.05
30000784 | 180 | 2019-04-20 | 2019-05-30 | 17.05.2019 | 2019-05-17 10:31 | 2019-05-17 10:52 | 2019-05-17 11:43 | 48 | 146.88 | Арм500 ГОСТ 34028-2016 | 159 | 1601 | 150 | 6 | 1.8 | 2150 | 8.4 | 220 | 250 | 80 | 1556 | 1558 | 1559 | 8 | 24.48
30000784 | 180 | 2019-04-20 | 2019-05-30 | 17.05.2019 | 2019-05-17 11:20 | 2019-05-17 11:45 | 2019-05-17 12:42 | 55 | 168.3 | Арм500 ГОСТ 34028-2016 | 162.5 | 1594 | 145 | 6 | 1.9 | 2155 | 8.2 | 230 | 245 | 85 | 1547 | 1546 | 1546 | 9.166667 | 28.05
30000784 | 180 | 2019-04-20 | 2019-05-30 | 17.05.2019 | 2019-05-17 12:25 | 2019-05-17 12:43 | 2019-05-17 13:46 | 54 | 165.24 | Арм500 ГОСТ 34028-2016 | 158.9 | 1596 | 145 | 6 | 1.8 | 2150 | 7.8 | 220 | 235 | 80 | 1545 | 1549 | 1551 | 9 | 27.54
30000784 | 180 | 2019-04-20 | 2019-05-30 | 17.05.2019 | 2019-05-17 13:27 | 2019-05-17 13:47 | 2019-05-17 14:46 | 55 | 168.3 | Арм500 ГОСТ 34028-2016 | 167.5 | 1599 | 140 | 6 | 1.8 | 2155 | 7.8 | 220 | 240 | 80 | 1543 | 1544 | 1542 | 9.166667 | 28.05
30000784 | 180 | 2019-04-20 | 2019-05-30 | 17.05.2019 | 2019-05-17 14:31 | 2019-05-17 14:49 | 2019-05-17 15:44 | 55 | 168.3 | Арм500 ГОСТ 34028-2016 | 167 | 1602 | 140 | 6 | 1.7 | 2155 | 7.7 | 210 | 230 | 75 | 1546 | 1544 |  | 9.166667 | 28.05
30000784 | 180 | 2019-04-20 | 2019-05-30 | 17.05.2019 | 2019-05-17 15:24 | 2019-05-17 15:45 | 2019-05-17 16:42 | 54 | 165.24 | Арм500 ГОСТ 34028-2016 | 169.5 | 1597 | 150 | 6 | 2 | 2150 | 8.5 | 260 | 280 | 90 | 1551 | 1554 |  | 9 | 27.54
30000784 | 180 | 2019-04-20 | 2019-05-30 | 17.05.2019 | 2019-05-17 16:27 | 2019-05-17 16:43 | 2019-05-17 17:42 | 52 | 159.12 | Арм500 ГОСТ 34028-2016 | 165 | 1602 | 155 | 6 | 2 | 2150 | 8.6 | 245 | 270 | 90 | 1555 | 1554 |  | 8.666667 | 26.52
30000784 | 180 | 2019-04-20 | 2019-05-30 | 17.05.2019 | 2019-05-17 17:32 | 2019-05-17 17:43 | 2019-05-17 18:35 | 56 | 171.1 | Арм500 ГОСТ 34028-2016 | 168.5 | 1591 | 170 | 6 | 2.1 | 2150 | 8.6 | 220 | 245 | 95 | 1551 | 1551 | 1553 | 9.333333 | 28.51667
30000784 | 180 | 2019-04-20 | 2019-05-30 | 18.05.2019 | 2019-05-18 14:30 | 2019-05-18 14:37 | 2019-05-18 15:38 | 49 | 149.9 | Арм500 ГОСТ 34028-2016 | 152.5 | 1596 | 144 | 6 | 1.6 | 2150 | 6.8 | 120 | 109 | 50 | 1567 | 1564 | 1562 | 8.166667 | 24.98333
30000784 | 180 | 2019-04-20 | 2019-05-30 | 20.05.2019 | 2019-05-20 10:22 | 2019-05-20 10:29 | 2019-05-20 11:16 | 48 | 146.9 | Арм500 ГОСТ 34028-2016 | 151.5 | 1589 | 153 | 6 | 1.7 | 2154 | 6.8 | 120 | 115 | 50 | 1557 | 1561 | 1558 | 8 | 24.48333
30000784 | 180 | 2019-04-20 | 2019-05-30 | 20.05.2019 | 2019-05-20 11:03 | 2019-05-20 11:19 | 2019-05-20 12:13 | 54 | 165.2 | Арм500 ГОСТ 34028-2016 | 164 | 1581 | 162 | 6 | 1.8 | 2155 | 6 | 120 | 122 | 50 | 1546 | 1543 | 1542 | 9 | 27.53333
30000784 | 180 | 2019-04-20 | 2019-05-30 | 20.05.2019 | 2019-05-20 11:54 | 2019-05-20 12:16 | 2019-05-20 13:08 | 53 | 162.2 | Арм500 ГОСТ 34028-2016 | 163 | 1574 | 180 | 6 | 2 | 2158 | 6.3 | 125 | 132 | 50 | 1538 | 1536 | 1535 | 8.833333 | 27.03333
30000784 | 180 | 2019-04-20 | 2019-05-30 | 20.05.2019 | 2019-05-20 13:02 | 2019-05-20 13:10 | 2019-05-20 14:16 | 53 | 162.2 | Арм500 ГОСТ 34028-2016 | 166.5 | 1575 | 175 | 6 | 1.95 | 2155 | 6.3 | 125 | 132 | 50 | 1541 | 1539 | 1538 | 8.833333 | 27.03333
30000784 | 180 | 2019-04-20 | 2019-05-30 | 20.05.2019 | 2019-05-20 13:55 | 2019-05-20 14:19 | 2019-05-20 15:50 | 52 | 157.7 | Арм500 ГОСТ 34028-2016 | 159.7 | 1579 | 175 | 6 | 1.95 | 2155 | 6.3 | 125 | 132 | 50 | 1535 | 1530 | 1529 | 8.666667 | 26.28333
30000784 | 180 | 2019-04-20 | 2019-05-30 | 23.05.2019 | 2019-05-23 11:20 | 2019-05-23 11:33 | 2019-05-23 12:10 | 29 | 83.2 | Арм500 ГОСТ 34028-2016 | 122 | 1586 | 162 | 6 | 1.8 | 2152 | 6.9 | 120 | 121 | 51 | 1550 | 1552 | 1553 | 4.833333 | 13.86667
30000784 | 180 | 2019-04-20 | 2019-05-30 | 23.05.2019 | 2019-05-23 15:33 | 2019-05-23 15:39 | 2019-05-23 16:35 | 53 | 161.5 | Арм500 ГОСТ 34028-2016 | 157.5 | 1574 | 144 | 6 | 1.6 | 2146 | 6.6 | 120 | 110 | 50 | 1569 | 1564 | 1565 | 8.833333 | 26.91667
30000784 | 180 | 2019-04-20 | 2019-05-30 | 23.05.2019 | 2019-05-23 16:15 | 2019-05-23 16:36 | 2019-05-23 17:40 | 56 | 171.4 | Арм500 ГОСТ 34028-2016 | 166.5 | 1576 | 162 | 6 | 1.8 | 2150 | 6 | 120 | 121 | 50 | 1552 | 1545 | 1542 | 9.333333 | 28.56667
30000784 | 180 | 2019-04-20 | 2019-05-30 | 23.05.2019 | 2019-05-23 17:15 | 2019-05-23 17:42 | 2019-05-23 18:47 | 54 | 165.2 | Арм500 ГОСТ 34028-2016 | 164.5 | 1570 | 162 | 6 | 1.8 | 2152 | 6.9 | 120 | 121 | 51 | 1537 | 1538 | 1539 | 9 | 27.53333
30000784 | 180 | 2019-04-20 | 2019-05-30 | 23.05.2019 | 2019-05-23 18:30 | 2019-05-23 18:50 | 2019-05-23 19:56 | 51 | 156 | Арм500 ГОСТ 34028-2016 | 169.5 | 1578 | 162 | 6 | 1.8 | 2150 | 6 | 120 | 121 | 50 | 1546 | 1551 | 1552 | 8.5 | 26
30000784 | 180 | 2019-04-20 | 2019-05-30 | 24.05.2019 | 2019-05-24 10:18 | 2019-05-24 10:23 | 2019-05-24 11:23 | 52 | 155.8 | Арм500 ГОСТ 34028-2016 | 167 | 1583 | 153 | 6 | 1.7 | 2150 | 6.8 | 121 | 115 | 50 | 1553 | 1551 |  | 8.666667 | 25.96667
30000784 | 180 | 2019-04-20 | 2019-05-30 | 24.05.2019 | 2019-05-24 11:10 | 2019-05-24 11:25 | 2019-05-24 12:26 | 55 | 168.3 | Арм500 ГОСТ 34028-2016 | 167.5 | 1577 | 180 | 6 | 2 | 2150 | 6.7 | 128 | 135 | 120 | 1544 | 1542 | 1544 | 9.166667 | 28.05
30000784 | 180 | 2019-04-20 | 2019-05-30 | 24.05.2019 | 2019-05-24 12:15 | 2019-05-24 12:28 | 2019-05-24 13:30 | 55 | 168.3 | Арм500 ГОСТ 34028-2016 | 153.5 | 1575 | 189 | 6 | 2.1 | 2150 | 6.7 | 134 | 142 | 150 | 1542 | 1544 |  | 9.166667 | 28.05
30000784 | 180 | 2019-04-20 | 2019-05-30 | 24.05.2019 | 2019-05-24 13:25 | 2019-05-24 13:31 | 2019-05-24 14:31 | 50 | 153 | Арм500 ГОСТ 34028-2016 | 169 | 1571 | 180 | 6 | 2 | 2150 | 6.5 | 127 | 136 | 140 | 1534 | 1533 | 1532 | 8.333333 | 25.5
30000784 | 180 | 2019-04-20 | 2019-05-30 | 24.05.2019 | 2019-05-24 14:15 | 2019-05-24 14:33 | 2019-05-24 15:40 | 49 | 147.4 | Арм500 ГОСТ 34028-2016 | 148.5 | 1573 | 189 | 6 | 2.1 | 2150 | 6.9 | 133 | 143 | 150 | 1536 | 1538 | 1534 | 8.166667 | 24.56667
30000784 | 180 | 2019-04-20 | 2019-05-30 | 24.05.2019 | 2019-05-24 17:18 | 2019-05-24 17:23 | 2019-05-24 18:09 | 48 | 146.9 | Арм500 ГОСТ 34028-2016 | 155.5 | 1584 | 145 | 6 | 1.9 | 2150 | 8.5 | 235 | 252 | 85 | 1553 | 1551 | 1552 | 8 | 24.48333
30000784 | 180 | 2019-04-20 | 2019-05-30 | 24.05.2019 | 2019-05-24 18:00 | 2019-05-24 18:12 | 2019-05-24 19:01 | 51 | 156 | Арм500 ГОСТ 34028-2016 | 157.5 | 1577 | 160 | 6 | 2 | 2150 | 8.5 | 250 | 265 | 90 | 1550 | 1549 |  | 8.5 | 26
30000784 | 180 | 2019-04-20 | 2019-05-30 | 24.05.2019 | 2019-05-24 18:55 | 2019-05-24 19:03 | 2019-05-24 19:57 | 51 | 156.1 | Арм500 ГОСТ 34028-2016 | 154.5 | 1575 | 155 | 6 | 2 | 2150 | 8.4 | 240 | 265 | 90 | 1550 | 1546 | 1539 | 8.5 | 26.01667
30000784 | 180 | 2019-04-20 | 2019-05-30 | 25.05.2019 | 2019-05-25 10:38 | 2019-05-25 10:45 | 2019-05-25 11:33 | 48 | 146.9 | Арм500 ГОСТ 34028-2016 | 146.5 | 1582 | 153 | 6 | 1.7 | 2148 | 6.8 | 120 | 115 | 50 | 1558 | 1556 | 1552 | 8 | 24.48333
30000784 | 180 | 2019-04-20 | 2019-05-30 | 25.05.2019 | 2019-05-25 11:23 | 2019-05-25 11:34 | 2019-05-25 12:33 | 48 | 146.9 | Арм500 ГОСТ 34028-2016 | 168.5 | 1577 | 153 | 6 | 1.7 | 2154 | 5.9 | 120 | 115 | 50 | 1545 | 1542 | 1541 | 8 | 24.48333
30000784 | 180 | 2019-04-20 | 2019-05-30 | 25.05.2019 | 2019-05-25 12:30 | 2019-05-25 12:35 | 2019-05-25 13:37 | 55 | 168.3 | Арм500 ГОСТ 34028-2016 | 159.5 | 1577 | 153 | 6 | 1.7 | 2153 | 6 | 120 | 115 | 50 | 1542 | 1541 | 1538 | 9.166667 | 28.05
30000784 | 180 | 2019-04-20 | 2019-05-30 | 25.05.2019 | 2019-05-25 13:20 | 2019-05-25 13:39 | 2019-05-25 14:35 | 53 | 162.2 | Арм500 ГОСТ 34028-2016 | 163.5 | 1573 | 153 | 6 | 1.7 | 2152 | 6 | 120 | 118 | 50 | 1532 | 1530 | 1529 | 8.833333 | 27.03333
30000784 | 180 | 2019-04-20 | 2019-05-30 | 25.05.2019 | 2019-05-25 14:30 | 2019-05-25 14:38 | 2019-05-25 15:38 | 49 | 149.9 | Арм500 ГОСТ 34028-2016 | 151.5 | 1581 | 153 | 6 | 1.7 | 2157 | 6.3 | 120 | 115 | 50 | 1537 | 1546 | 1548 | 8.166667 | 24.98333
30000784 | 180 | 2019-04-20 | 2019-05-30 | 25.05.2019 | 2019-05-25 15:33 | 2019-05-25 15:40 | 2019-05-25 16:37 | 53 | 162.2 | Арм500 ГОСТ 34028-2016 | 157.5 | 1524 | 162 | 6 | 1.8 | 2.152 | 6 | 120 | 122 | 50 | 1554 | 1551 | 1553 | 8.833333 | 27.03333
30000784 | 180 | 2019-04-20 | 2019-05-30 | 25.05.2019 | 2019-05-25 16:31 | 2019-05-25 16:39 | 2019-05-25 17:35 | 54 | 165.2 | Арм500 ГОСТ 34028-2016 | 151.1 | 1582 | 162 | 6 | 1.8 | 2155 | 6.2 | 120 | 122 | 80 | 1554 | 1555 |  | 9 | 27.53333
30000784 | 180 | 2019-04-20 | 2019-05-30 | 25.05.2019 | 2019-05-25 17:25 | 2019-05-25 17:38 | 2019-05-25 18:33 | 49 | 149.4 | Арм500 ГОСТ 34028-2016 | 158.5 | 1572 | 162 | 6 | 1.8 | 2155 | 6.4 | 120 | 122 | 70 | 1540 | 1541 | 1542 | 8.166667 | 24.9
30000784 | 180 | 2019-04-20 | 2019-05-30 | 27.05.2019 | 2019-05-27 09:40 | 2019-05-27 09:46 | 2019-05-27 10:41 | 49 | 149.9 | Арм500 ГОСТ 34028-2016 | 159.5 | 1585 | 145 | 6 | 1.8 | 2150 | 8.2 | 225 | 245 | 80 | 1553 | 1552 | 1551 | 8.166667 | 24.98333
30000784 | 180 | 2019-04-20 | 2019-05-30 | 27.05.2019 | 2019-05-27 10:15 | 2019-05-27 10:42 | 2019-05-27 11:46 | 54 | 164.5 | Арм500 ГОСТ 34028-2016 | 176.5 | 1579 | 146 | 6 | 1.9 | 2160 | 7.9 | 225 | 245 | 80 | 1541 | 1532 | 1530 | 9 | 27.41667
30000784 | 180 | 2019-04-20 | 2019-05-30 | 27.05.2019 | 2019-05-27 11:40 | 2019-05-27 11:48 | 2019-05-27 12:48 | 54 | 164.3 | Арм500 ГОСТ 34028-2016 | 160.5 | 1585 | 167 | 6 | 2.1 | 2162 | 8.2 | 285 | 293 | 97 | 1544 | 1548 | 1551 | 9 | 27.38333
30000784 | 180 | 2019-04-20 | 2019-05-30 | 27.05.2019 | 2019-05-27 12:40 | 2019-05-27 12:50 | 2019-05-27 13:47 | 56 | 171.4 | Арм500 ГОСТ 34028-2016 | 175.5 | 1578 | 140 | 6 | 1.9 | 2160 | 8 | 235 | 250 | 100 | 1547 | 1545 | 1544 | 9.333333 | 28.56667
30000784 | 180 | 2019-04-20 | 2019-05-30 | 27.05.2019 | 2019-05-27 13:32 | 2019-05-27 13:49 | 2019-05-27 14:44 | 53 | 162.2 | Арм500 ГОСТ 34028-2016 | 166.5 | 1576 | 155 | 6 | 1.9 | 2165 | 7.9 | 235 | 255 | 95 | 1539 | 1540 | 1536 | 8.833333 | 27.03333
30000784 | 180 | 2019-04-20 | 2019-05-30 | 27.05.2019 | 2019-05-27 14:35 | 2019-05-27 14:47 | 2019-05-27 15:43 | 57 | 174.4 | Арм500 ГОСТ 34028-2016 | 178.5 | 1581 | 155 | 6 | 2 | 2160 | 7.9 | 220 | 240 | 90 | 1542 | 1550 | 1549 | 9.5 | 29.06667
30000784 | 180 | 2019-04-20 | 2019-05-30 | 27.05.2019 | 2019-05-27 15:42 | 2019-05-27 15:45 | 2019-05-27 16:37 | 54 | 165.3 | Арм500 ГОСТ 34028-2016 | 158.5 | 1580 | 160 | 6 | 1.9 | 2160 | 7.8 | 215 | 240 | 80 | 1548 | 1547 | 1546 | 9 | 27.55
30000784 | 180 | 2019-04-20 | 2019-05-30 | 27.05.2019 | 2019-05-27 16:26 | 2019-05-27 16:40 | 2019-05-27 17:37 | 53 | 162.2 | Арм500 ГОСТ 34028-2016 | 157.6 | 1578 | 150 | 6 | 1.9 | 2160 | 7.8 | 210 | 230 | 85 | 1540 | 1543 |  | 8.833333 | 27.03333
30000784 | 180 | 2019-04-20 | 2019-05-30 | 28.05.2019 | 2019-05-28 11:14 | 2019-05-28 11:19 | 2019-05-28 12:06 | 48 | 146.9 | Арм500 ГОСТ 34028-2016 | 152.5 | 1578 | 153 | 6 | 1.7 | 2150 | 6.5 | 120 | 115 | 50 | 1560 | 1556 | 1555 | 8 | 24.48333
30000784 | 180 | 2019-04-20 | 2019-05-30 | 28.05.2019 | 2019-05-28 11:50 | 2019-05-28 12:09 | 2019-05-28 13:07 | 54 | 165.2 | Арм500 ГОСТ 34028-2016 | 171.5 | 1574 | 162 | 6 | 1.8 | 2154 | 6 | 120 | 122 | 70 | 1547 | 1539 | 1542 | 9 | 27.53333
30000784 | 180 | 2019-04-20 | 2019-05-30 | 28.05.2019 | 2019-05-28 13:02 | 2019-05-28 13:10 | 2019-05-28 14:07 | 54 | 165.2 | Арм500 ГОСТ 34028-2016 | 159.5 | 1577 | 162 | 6 | 1.8 | 2154 | 6 | 120 | 123 | 70 | 1551 | 1553 | 1555 | 9 | 27.53333
30000784 | 180 | 2019-04-20 | 2019-05-30 | 28.05.2019 | 2019-05-28 13:53 | 2019-05-28 14:10 | 2019-05-28 15:05 | 54 | 165.2 | Арм500 ГОСТ 34028-2016 | 179.5 | 1579 | 171 | 6 | 1.9 | 2156 | 6.5 | 120 | 123 | 70 | 1548 | 1544 | 1547 | 9 | 27.53333
30000784 | 180 | 2019-04-20 | 2019-05-30 | 28.05.2019 | 2019-05-28 14:55 | 2019-05-28 15:07 | 2019-05-28 16:03 | 54 | 165.2 | Арм500 ГОСТ 34028-2016 | 164 | 1575 | 171 | 6 | 1.9 | 2154 | 6.4 | 120 | 128 | 150 | 1544 | 1546 | 1543 | 9 | 27.53333
30000784 | 180 | 2019-04-20 | 2019-05-30 | 28.05.2019 | 2019-05-28 15:55 | 2019-05-28 16:05 | 2019-05-28 17:02 | 54 | 165.2 | Арм500 ГОСТ 34028-2016 | 187.4 | 1577 | 171 | 6 | 1.9 | 2154 | 6.4 | 120 | 128 | 150 | 1553 | 1549 | 1551 | 9 | 27.53333
30000784 | 180 | 2019-04-20 | 2019-05-30 | 28.05.2019 | 2019-05-28 16:55 | 2019-05-28 17:04 | 2019-05-28 17:58 | 54 | 165.2 | Арм500 ГОСТ 34028-2016 | 159.5 | 1573 | 171 | 6 | 1.9 | 2152 | 6.3 | 121 | 128 | 150 | 1544 | 1546 | 1543 | 9 | 27.53333
30000784 | 180 | 2019-04-20 | 2019-05-30 | 28.05.2019 | 2019-05-28 17:45 | 2019-05-28 18:01 | 2019-05-28 18:58 | 65 | 174.4 | Арм500 ГОСТ 34028-2016 | 167.8 | 1572 | 171 | 6 | 1.9 | 2155 | 6.2 | 122 | 128 | 150 | 1541 | 1542 | 1541 | 10.83333 | 29.06667
30000784 | 180 | 2019-04-20 | 2019-05-30 | 29.05.2019 | 2019-05-29 09:32 | 2019-05-29 09:51 | 2019-05-29 10:38 | 53 | 162.2 | Арм500 ГОСТ 34028-2016 | 161.5 | 1590 | 143 | 6 | 1.8 | 2150 | 8 | 221 | 240 | 82 | 1554 | 1553 |  | 8.833333 | 27.03333
30000784 | 180 | 2019-04-20 | 2019-05-30 | 29.05.2019 | 2019-05-29 10:31 | 2019-05-29 10:40 | 2019-05-29 11:40 | 48 | 146.9 | Арм500 ГОСТ 34028-2016 | 151.2 | 1579 | 156 | 6 | 1.9 | 2150 | 8.1 | 246 | 260 | 90 | 1551 | 1545 | 1543 | 8 | 24.48333
30000784 | 180 | 2019-04-20 | 2019-05-30 | 29.05.2019 | 2019-05-29 11:45 | 2019-05-29 11:47 | 2019-05-29 12:49 | 54 | 165.2 | Арм500 ГОСТ 34028-2016 | 163.5 | 1580 | 142 | 6 | 1.8 | 2155 | 6.9 | 220 | 240 | 80 | 1546 | 1543 | 1542 | 9 | 27.53333
30000784 | 180 | 2019-04-20 | 2019-05-30 | 29.05.2019 | 2019-05-29 12:26 | 2019-05-29 12:51 | 2019-05-29 13:44 | 49 | 149.9 | Арм500 ГОСТ 34028-2016 | 167 | 1585 | 150 | 6 | 1.8 | 2151 | 7.5 | 232 | 243 | 84 | 1542 | 1543 |  | 8.166667 | 24.98333
30000784 | 180 | 2019-04-20 | 2019-05-30 | 29.05.2019 | 2019-05-29 13:30 | 2019-05-29 13:46 | 2019-05-29 14:38 | 50 | 153 | Арм500 ГОСТ 34028-2016 | 147.5 | 1574 | 154 | 6 | 1.9 | 2150 | 7.8 | 230 | 250 | 85 | 1544 | 1547 | 1549 | 8.333333 | 25.5
30000784 | 180 | 2019-04-20 | 2019-05-30 | 29.05.2019 | 2019-05-29 14:25 | 2019-05-29 14:40 | 2019-05-29 15:40 | 56 | 171.4 | Арм500 ГОСТ 34028-2016 | 155.5 | 1578 | 145 | 6 | 1.8 | 2155 | 7.8 | 225 | 245 | 80 | 1547 | 1542 | 1545 | 9.333333 | 28.56667
30000784 | 180 | 2019-04-20 | 2019-05-30 | 29.05.2019 | 2019-05-29 15:25 | 2019-05-29 15:42 | 2019-05-29 16:38 | 53 | 162.2 | Арм500 ГОСТ 34028-2016 | 163.5 | 1577 | 135 | 7 | 1.8 | 2155 | 7.3 | 215 | 228 | 75 | 1541 | 1545 |  | 8.833333 | 27.03333
30000784 | 180 | 2019-04-20 | 2019-05-30 | 29.05.2019 | 2019-05-29 16:22 | 2019-05-29 16:40 | 2019-05-29 17:35 | 52 | 159.1 | Арм500 ГОСТ 34028-2016 | 154.5 | 1579 | 153 | 7 | 1.9 | 2150 | 7.8 | 244 | 261 | 87 | 1550 | 1551 | 1552 | 8.666667 | 26.51667
30000784 | 180 | 2019-04-20 | 2019-05-30 | 29.05.2019 | 2019-05-29 17:23 | 2019-05-29 17:40 | 2019-05-29 18:39 | 54 | 165.2 | Арм500 ГОСТ 34028-2016 | 170.5 | 1581 | 150 | 7 | 1.8 | 2156 | 7.5 | 235 | 251 | 85 | 1548 | 1544 | 1546 | 9 | 27.53333
30000784 | 180 | 2019-04-20 | 2019-05-30 | 29.05.2019 | 2019-05-29 18:36 | 2019-05-29 18:42 | 2019-05-29 19:34 | 54 | 165.2 | Арм500 ГОСТ 34028-2016 | 169.5 | 1585 | 155 | 7 | 1.8 | 2150 | 8.1 | 240 | 255 | 85 | 1549 | 1550 | 1544 | 9 | 27.53333
30000784 | 180 | 2019-07-02 | 2019-07-17 | 02.07.2019 | 2019-07-02 02:57 | 2019-07-02 03:07 | 2019-07-02 03:59 | 52 | 157.248 | Арм500 ГОСТ 34028-2016 | 159 | 1572 | 164 | 7 | 2 | 2150 | 8 | 240 | 290 | 140 | 1545 | 1543 | 1539 | 8.666667 | 26.208
30000784 | 180 | 2019-07-02 | 2019-07-17 | 02.07.2019 | 2019-07-02 03:50 | 2019-07-02 04:01 | 2019-07-02 04:58 | 52 | 157.248 | Арм500 ГОСТ 34028-2016 | 154.5 | 1575 | 164 | 7 | 2 | 2155 | 8 | 230 | 290 | 140 | 1543 | 1545 | 1545 | 8.666667 | 26.208
30000784 | 180 | 2019-07-02 | 2019-07-17 | 02.07.2019 | 2019-07-02 04:45 | 2019-07-02 05:00 | 2019-07-02 06:35 | 56 | 169.344 | Арм500 ГОСТ 34028-2016 | 161.5 | 1580 | 160 | 10 | 2 | 2150 | 7.9 | 240 | 260 | 90 | 1551 | 1550 | 1545 | 9.333333 | 28.224
30000784 | 180 | 2019-07-02 | 2019-07-17 | 02.07.2019 | 2019-07-02 11:40 | 2019-07-02 11:44 | 2019-07-02 12:30 | 51 | 154.224 | Арм500 ГОСТ 34028-2016 | 159.2 | 1583 | 160 | 10 | 1.9 | 2150 | 8 | 240 | 260 | 90 | 1565 | 1562 | 1560 | 8.5 | 25.704
30000784 | 180 | 2019-07-02 | 2019-07-17 | 02.07.2019 | 2019-07-02 12:20 | 2019-07-02 12:32 | 2019-07-02 13:38 | 51 | 154.035 | Арм500 ГОСТ 34028-2016 | 180.2 | 1577 | 160 | 10 | 1.9 | 2150 | 7.9 | 240 | 260 | 90 | 1546 | 1540 | 1536 | 8.5 | 25.6725
30000784 | 180 | 2019-07-02 | 2019-07-17 | 03.07.2019 | 2019-07-03 08:17 | 2019-07-03 08:23 | 2019-07-03 09:12 | 53 | 160.272 | Арм500 ГОСТ 34028-2016 | 166.2 | 1588 | 160 | 10 | 1.9 | 2150 | 7.9 | 240 | 260 | 90 | 1552 | 1550 | 1549 | 8.833333 | 26.712
30000784 | 180 | 2019-07-02 | 2019-07-17 | 03.07.2019 | 2019-07-03 09:00 | 2019-07-03 09:14 | 2019-07-03 10:02 | 46 | 139.104 | Арм500 ГОСТ 34028-2016 | 154.2 | 1586 | 160 | 10 | 1.9 | 2150 | 7.9 | 240 | 260 | 90 | 1560 | 1565 | 1566 | 7.666667 | 23.184
30000784 | 180 | 2019-07-02 | 2019-07-17 | 03.07.2019 | 2019-07-03 09:55 | 2019-07-03 10:04 | 2019-07-03 10:56 | 51 | 154.224 | Арм500 ГОСТ 34028-2016 | 161.9 | 1580 | 160 | 10 | 1.9 | 2150 | 7.8 | 240 | 260 | 90 | 1546 | 1548 | 1550 | 8.5 | 25.704
30000784 | 180 | 2019-07-02 | 2019-07-17 | 03.07.2019 | 2019-07-03 10:42 | 2019-07-03 10:58 | 2019-07-03 11:54 | 57 | 172.368 | Арм500 ГОСТ 34028-2016 | 176.6 | 1575 | 160 | 10 | 1.9 | 2150 | 7.9 | 240 | 260 | 90 | 1546 | 1548 | 1550 | 9.5 | 28.728
30000784 | 180 | 2019-07-02 | 2019-07-17 | 03.07.2019 | 2019-07-03 11:40 | 2019-07-03 11:56 | 2019-07-03 12:51 | 56 | 169.344 | Арм500 ГОСТ 34028-2016 | 168 | 1578 | 160 | 10 | 2 | 2150 | 7.7 | 240 | 260 | 90 | 1544 | 1543 | 1541 | 9.333333 | 28.224
30000784 | 180 | 2019-07-02 | 2019-07-17 | 03.07.2019 | 2019-07-03 12:40 | 2019-07-03 12:53 | 2019-07-03 13:44 | 52 | 157.248 | Арм500 ГОСТ 34028-2016 | 165.5 | 1573 | 160 | 10 | 2 | 2150 | 7.9 | 240 | 260 | 90 | 1540 | 1544 | 1543 | 8.666667 | 26.208
30000784 | 180 | 2019-07-02 | 2019-07-17 | 03.07.2019 | 2019-07-03 13:36 | 2019-07-03 13:47 | 2019-07-03 14:36 | 53 | 160.272 | Арм500 ГОСТ 34028-2016 | 146.5 | 1577 | 160 | 10 | 2 | 2150 | 7.9 | 240 | 260 | 90 | 1551 | 1552 | 1551 | 8.833333 | 26.712
30000784 | 180 | 2019-07-02 | 2019-07-17 | 03.07.2019 | 2019-07-03 14:27 | 2019-07-03 14:38 | 2019-07-03 15:29 | 53 | 160.272 | Арм500 ГОСТ 34028-2016 | 167 | 1576 | 160 | 10 | 2 | 2150 | 7.9 | 240 | 260 | 90 | 1553 | 1554 | 1553 | 8.833333 | 26.712
30000784 | 180 | 2019-07-02 | 2019-07-17 | 03.07.2019 | 2019-07-03 15:20 | 2019-07-03 15:32 | 2019-07-03 16:23 | 54 | 163.296 | Арм500 ГОСТ 34028-2016 | 165 | 1575 | 160 | 10 | 2 | 2150 | 7.8 | 240 | 260 | 90 | 1554 | 1553 | 1549 | 9 | 27.216
30000784 | 180 | 2019-07-02 | 2019-07-17 | 03.07.2019 | 2019-07-03 16:10 | 2019-07-03 16:25 | 2019-07-03 17:15 | 52 | 157.248 | Арм500 ГОСТ 34028-2016 | 160.8 | 1570 | 160 | 10 | 2 | 2150 | 7.8 | 240 | 260 | 90 | 1543 | 1542 | 1543 | 8.666667 | 26.208
30000784 | 180 | 2019-07-02 | 2019-07-17 | 03.07.2019 | 2019-07-03 17:00 | 2019-07-03 17:17 | 2019-07-03 18:06 | 50 | 151.2 | Арм500 ГОСТ 34028-2016 | 157 | 1571 | 160 | 10 | 2 | 2150 | 7.8 | 240 | 260 | 90 | 1549 | 1550 | 1546 | 8.333333 | 25.2
30000784 | 180 | 2019-07-02 | 2019-07-17 | 03.07.2019 | 2019-07-03 17:56 | 2019-07-03 18:09 | 2019-07-03 18:59 | 54 | 163.296 | Арм500 ГОСТ 34028-2016 | 138 | 1567 | 160 | 10 | 2 | 2150 | 7.8 | 240 | 260 | 90 | 1539 | 1537 | 1538 | 9 | 27.216
30000784 | 180 | 2019-07-02 | 2019-07-17 | 03.07.2019 | 2019-07-03 18:50 | 2019-07-03 19:00 | 2019-07-03 19:52 | 53 | 160.272 | Арм500 ГОСТ 34028-2016 | 167 | 1572 | 160 | 10 | 2 | 2155 | 7.8 | 240 | 260 | 90 | 1547 | 1546 | 1547 | 8.833333 | 26.712
30000784 | 180 | 2019-07-02 | 2019-07-17 | 03.07.2019 | 2019-07-03 19:45 | 2019-07-03 19:54 | 2019-07-03 20:47 | 57 | 172.368 | Арм500 ГОСТ 34028-2016 | 172 | 1571 | 160 | 10 | 2 | 2155 | 7.8 | 240 | 260 | 90 | 1547 | 1548 | 1546 | 9.5 | 28.728
30000784 | 180 | 2019-07-02 | 2019-07-17 | 03.07.2019 | 2019-07-03 20:40 | 2019-07-03 20:50 | 2019-07-03 21:39 | 52 | 157.193 | Арм500 ГОСТ 34028-2016 | 165.8 | 1573 | 160 | 10 | 2 | 2155 | 7.8 | 240 | 260 | 90 | 1544 | 1547 | 1543 | 8.666667 | 26.19883
30000784 | 180 | 2019-07-02 | 2019-07-17 | 03.07.2019 | 2019-07-03 21:30 | 2019-07-03 21:40 | 2019-07-03 22:32 | 51 | 154.224 | Арм500 ГОСТ 34028-2016 | 143 | 1572 | 160 | 10 | 2 | 2155 | 7.8 | 240 | 260 | 90 | 1551 | 1553 | 1551 | 8.5 | 25.704
30000784 | 180 | 2019-07-02 | 2019-07-17 | 03.07.2019 | 2019-07-03 22:25 | 2019-07-03 22:34 | 2019-07-03 23:23 | 52 | 157.248 | Арм500 ГОСТ 34028-2016 | 161.5 | 1571 | 160 | 10 | 2 | 2155 | 7.8 | 240 | 260 | 90 | 1550 | 1549 | 1548 | 8.666667 | 26.208
30000784 | 180 | 2019-07-02 | 2019-07-17 | 03.07.2019 | 2019-07-03 23:15 | 2019-07-03 23:25 | 2019-07-04 00:18 | 55 | 166.32 | Арм500 ГОСТ 34028-2016 | 149 | 1571 | 160 | 10 | 2 | 2155 | 7.8 | 240 | 260 | 90 | 1544 | 1545 | 1543 | 9.166667 | 27.72
30000784 | 180 | 2019-07-02 | 2019-07-17 | 03.07.2019 | 2019-07-04 00:10 | 2019-07-04 00:20 | 2019-07-04 01:11 | 53 | 160.214 | Арм500 ГОСТ 34028-2016 | 168 | 1573 | 160 | 10 | 2 | 2155 | 7.8 | 240 | 260 | 90 | 1544 | 1547 | 1546 | 8.833333 | 26.70233
30000784 | 180 | 2019-07-02 | 2019-07-17 | 03.07.2019 | 2019-07-04 01:03 | 2019-07-04 01:14 | 2019-07-04 02:05 | 55 | 166.32 | Арм500 ГОСТ 34028-2016 | 168 | 1574 | 160 | 10 | 1.9 | 2155 | 7.8 | 240 | 260 | 90 | 1549 | 1550 | 1551 | 9.166667 | 27.72
30000784 | 180 | 2019-07-02 | 2019-07-17 | 03.07.2019 | 2019-07-04 01:54 | 2019-07-04 02:07 | 2019-07-04 03:03 | 55 | 166.295 | Арм500 ГОСТ 34028-2016 | 165 | 1572 | 160 | 10 | 1.9 | 2155 | 7.8 | 240 | 260 | 90 | 1549 | 1542 | 1546 | 9.166667 | 27.71583
30000784 | 180 | 2019-07-02 | 2019-07-17 | 04.07.2019 | 2019-07-04 02:53 | 2019-07-04 03:04 | 2019-07-04 03:59 | 54 | 162.868 | Арм500 ГОСТ 34028-2016 | 180 | 1572 | 160 | 10 | 1.9 | 2155 | 7.8 | 240 | 260 | 90 | 1544 | 1543 | 1541 | 9 | 27.14467
30000784 | 180 | 2019-07-02 | 2019-07-17 | 05.07.2019 | 2019-07-05 06:40 | 2019-07-05 06:58 | 2019-07-05 07:43 | 48 | 145.152 | Арм500 ГОСТ 34028-2016 | 157.4 | 1586 | 160 | 10 | 1.9 | 2150 | 8 | 260 | 280 | 90 | 1558 | 1552 | 1554 | 8 | 24.192
30000784 | 180 | 2019-07-02 | 2019-07-17 | 05.07.2019 | 2019-07-05 07:28 | 2019-07-05 07:45 | 2019-07-05 08:40 | 56 | 169.344 | Арм500 ГОСТ 34028-2016 | 175 | 1580 | 160 | 10 | 2 | 2150 | 8 | 250 | 260 | 100 | 1553 |  |  | 9.333333 | 28.224
30000784 | 180 | 2019-07-02 | 2019-07-17 | 05.07.2019 | 2019-07-05 08:30 | 2019-07-05 08:43 | 2019-07-05 09:31 | 51 | 154.224 | Арм500 ГОСТ 34028-2016 | 156.7 | 1581 | 160 | 10 | 2.1 | 2150 | 9 | 260 | 280 | 90 | 1550 | 1549 | 1547 | 8.5 | 25.704
30000784 | 180 | 2019-07-02 | 2019-07-17 | 05.07.2019 | 2019-07-05 09:15 | 2019-07-05 09:33 | 2019-07-05 10:30 | 56 | 169.344 | Арм500 ГОСТ 34028-2016 | 165.4 | 1579 | 160 | 10 | 2.1 | 2150 | 9 | 270 | 290 | 90 | 1552 | 1551 | 1550 | 9.333333 | 28.224
30000784 | 180 | 2019-07-02 | 2019-07-17 | 05.07.2019 | 2019-07-05 10:15 | 2019-07-05 10:31 | 2019-07-05 11:48 | 55 | 166.32 | Арм500 ГОСТ 34028-2016 | 172.5 | 1592 | 160 | 10 | 2.1 | 2150 | 9 | 270 | 290 | 90 | 1561 | 1559 | 1556 | 9.166667 | 27.72
30000784 | 180 | 2019-07-02 | 2019-07-17 | 05.07.2019 | 2019-07-05 11:40 | 2019-07-05 11:51 | 2019-07-05 12:50 | 51 | 154.224 | Арм500 ГОСТ 34028-2016 | 158 | 1586 | 160 | 9 | 1.9 | 2105 | 9 | 260 | 280 | 90 | 1555 | 1553 | 1555 | 8.5 | 25.704
30000784 | 180 | 2019-07-02 | 2019-07-17 | 05.07.2019 | 2019-07-05 12:37 | 2019-07-05 12:52 | 2019-07-05 13:54 | 55 | 166.32 | Арм500 ГОСТ 34028-2016 | 162 | 1585 | 160 | 9 | 2.1 | 2150 | 8 | 240 | 270 | 90 | 1558 | 1556 | 1553 | 9.166667 | 27.72
30000784 | 180 | 2019-07-02 | 2019-07-17 | 05.07.2019 | 2019-07-05 13:46 | 2019-07-05 13:56 | 2019-07-05 14:57 | 54 | 163.296 | Арм500 ГОСТ 34028-2016 | 157 | 1579 | 160 | 10 | 1.9 | 2150 | 9 | 260 | 280 | 90 | 1557 | 1556 | 1554 | 9 | 27.216
30000784 | 180 | 2019-07-02 | 2019-07-17 | 05.07.2019 | 2019-07-05 15:45 | 2019-07-05 15:55 | 2019-07-05 16:46 | 52 | 157.248 | Арм500 ГОСТ 34028-2016 | 114 | 1573 | 164 | 6 | 2 | 2150 | 7.6 | 230 | 290 | 140 | 1538 | 1539 | 1540 | 8.666667 | 26.208
30000784 | 180 | 2019-07-02 | 2019-07-17 | 05.07.2019 | 2019-07-05 16:38 | 2019-07-05 16:48 | 2019-07-05 17:38 | 54 | 163.296 | Арм500 ГОСТ 34028-2016 | 157 | 1576 | 164 | 6 | 2.1 | 2150 | 8.7 | 230 | 290 | 140 | 1556 | 1557 | 1556 | 9 | 27.216
30000784 | 180 | 2019-07-02 | 2019-07-17 | 05.07.2019 | 2019-07-05 16:50 | 2019-07-05 15:01 | 2019-07-05 15:54 | 54 | 163.296 | Арм500 ГОСТ 34028-2016 | 183.6 | 1578 | 160 | 10 | 1.9 | 2150 | 8 | 260 | 280 | 90 | 1548 | 1549 | 1548 | 9 | 27.216
30000784 | 180 | 2019-07-02 | 2019-07-17 | 05.07.2019 | 2019-07-05 17:30 | 2019-07-05 17:41 | 2019-07-05 18:34 | 57 | 172.368 | Арм500 ГОСТ 34028-2016 | 166.5 | 1571 | 164 | 6 | 2.1 | 2150 | 8.7 | 230 | 290 | 140 | 1550 | 1547 | 1548 | 9.5 | 28.728
30000784 | 180 | 2019-07-02 | 2019-07-17 | 05.07.2019 | 2019-07-05 18:25 | 2019-07-05 18:35 | 2019-07-05 19:27 | 52 | 157.248 | Арм500 ГОСТ 34028-2016 | 156 | 1571 | 164 | 6 | 2.1 | 2150 | 8 | 230 | 290 | 140 | 1548 | 1544 | 1542 | 8.666667 | 26.208
30000784 | 180 | 2019-07-02 | 2019-07-17 | 05.07.2019 | 2019-07-05 19:18 | 2019-07-05 19:28 | 2019-07-05 20:19 | 54 | 163.296 | Арм500 ГОСТ 34028-2016 | 145.2 | 1570 | 164 | 6 | 2.1 | 2150 | 8.7 | 230 | 290 | 140 | 1540 | 1539 | 1539 | 9 | 27.216
30000784 | 180 | 2019-07-02 | 2019-07-17 | 05.07.2019 | 2019-07-05 20:11 | 2019-07-05 20:21 | 2019-07-05 21:14 | 56 | 169.344 | Арм500 ГОСТ 34028-2016 | 158 | 1572 | 164 | 6 | 2.1 | 2150 | 8.7 | 230 | 290 | 140 | 1545 | 1546 | 1545 | 9.333333 | 28.224
30000784 | 180 | 2019-07-02 | 2019-07-17 | 05.07.2019 | 2019-07-05 21:07 | 2019-07-05 21:17 | 2019-07-05 22:08 | 55 | 165.186 | Арм500 ГОСТ 34028-2016 | 135 | 1574 | 164 | 6 | 2.1 | 2150 | 8.7 | 230 | 290 | 140 | 1546 | 1547 | 1547 | 9.166667 | 27.531
30000784 | 180 | 2019-07-02 | 2019-07-17 | 06.07.2019 | 2019-07-06 07:00 | 2019-07-06 07:04 | 2019-07-06 07:49 | 50 | 151.2 | Арм500 ГОСТ 34028-2016 | 153.3 | 1584 | 160 | 13 | 1.9 | 2150 | 7.8 | 240 | 260 | 90 | 1556 | 1558 | 1562 | 8.333333 | 25.2
30000784 | 180 | 2019-07-02 | 2019-07-17 | 06.07.2019 | 2019-07-06 07:38 | 2019-07-06 07:51 | 2019-07-06 08:45 | 54 | 163.296 | Арм500 ГОСТ 34028-2016 | 162 | 1578 | 160 | 13 | 1.9 | 2150 | 7.8 | 240 | 260 | 90 | 1551 | 1550 | 1547 | 9 | 27.216
30000784 | 180 | 2019-07-02 | 2019-07-17 | 06.07.2019 | 2019-07-06 08:35 | 2019-07-06 08:47 | 2019-07-06 09:42 | 53 | 160.272 | Арм500 ГОСТ 34028-2016 | 162.4 | 1576 | 160 | 13 | 1.9 | 2151 | 7.8 | 240 | 260 | 90 | 1549 | 1550 | 1551 | 8.833333 | 26.712
30000784 | 180 | 2019-07-02 | 2019-07-17 | 06.07.2019 | 2019-07-06 09:30 | 2019-07-06 09:43 | 2019-07-06 10:36 | 55 | 166.32 | Арм500 ГОСТ 34028-2016 | 172.5 | 1575 | 160 | 13 | 2 | 2155 | 7.8 | 242 | 263 | 91 | 1545 | 1546 | 1545 | 9.166667 | 27.72
30000784 | 180 | 2019-07-02 | 2019-07-17 | 06.07.2019 | 2019-07-06 10:27 | 2019-07-06 10:38 | 2019-07-06 11:28 | 51 | 154.224 | Арм500 ГОСТ 34028-2016 | 152.6 | 1576 | 160 | 13 | 2 | 2155 | 7.9 | 240 | 260 | 90 | 1544 | 1545 | 1544 | 8.5 | 25.704
30000784 | 180 | 2019-07-02 | 2019-07-17 | 06.07.2019 | 2019-07-06 11:16 | 2019-07-06 11:30 | 2019-07-06 12:23 | 56 | 169.344 | Арм500 ГОСТ 34028-2016 | 180 | 1576 | 160 | 13 | 2 | 2155 | 7.9 | 240 | 260 | 90 | 1548 | 1550 | 1549 | 9.333333 | 28.224
30000784 | 180 | 2019-07-02 | 2019-07-17 | 06.07.2019 | 2019-07-06 12:15 | 2019-07-06 12:27 | 2019-07-06 13:15 | 53 | 160.272 | Арм500 ГОСТ 34028-2016 | 159 | 1572 | 160 | 13 | 2 | 2155 | 7.9 | 240 | 260 | 90 | 1546 | 1544 | 1547 | 8.833333 | 26.712
30000784 | 180 | 2019-07-02 | 2019-07-17 | 06.07.2019 | 2019-07-06 13:00 | 2019-07-06 13:18 | 2019-07-06 14:08 | 55 | 166.32 | Арм500 ГОСТ 34028-2016 | 167 | 1574 | 160 | 13 | 2 | 2155 | 7.8 | 240 | 260 | 90 | 1553 | 1554 | 1556 | 9.166667 | 27.72
30000784 | 180 | 2019-07-02 | 2019-07-17 | 06.07.2019 | 2019-07-06 14:00 | 2019-07-06 14:10 | 2019-07-06 15:00 | 55 | 166.32 | Арм500 ГОСТ 34028-2016 | 159.5 | 1570 | 160 | 7 | 2.1 | 2155 | 8 | 270 | 300 | 100 | 1551 | 1549 | 1550 | 9.166667 | 27.72
30000784 | 180 | 2019-07-02 | 2019-07-17 | 06.07.2019 | 2019-07-06 14:53 | 2019-07-06 15:04 | 2019-07-06 15:52 | 53 | 160.272 | Арм500 ГОСТ 34028-2016 | 153.4 | 1570 | 170 | 7 | 2.1 | 2155 | 8 | 270 | 300 | 100 | 1546 | 1539 | 1545 | 8.833333 | 26.712
30000784 | 180 | 2019-07-02 | 2019-07-17 | 06.07.2019 | 2019-07-06 15:45 | 2019-07-06 15:54 | 2019-07-06 16:43 | 55 | 166.32 | Арм500 ГОСТ 34028-2016 | 159 | 1569 | 170 | 7 | 2.1 | 2155 | 8 | 280 | 300 | 100 | 1546 | 1548 | 1546 | 9.166667 | 27.72
30000784 | 180 | 2019-07-02 | 2019-07-17 | 06.07.2019 | 2019-07-06 16:30 | 2019-07-06 16:44 | 2019-07-06 17:34 | 58 | 173.162 | Арм500 ГОСТ 34028-2016 | 172 | 1571 | 160 | 9 | 2.1 | 2155 | 8.3 | 260 | 280 | 90 | 1548 | 1550 | 1546 | 9.666667 | 28.86033
30000784 | 180 | 2019-07-02 | 2019-07-17 | 06.07.2019 | 2019-07-06 19:45 | 2019-07-06 19:56 | 2019-07-06 20:34 | 42 | 127.008 | Арм500 ГОСТ 34028-2016 | 173 | 1582 | 165 | 9 | 1.9 | 2155 | 8.3 | 250 | 260 | 90 | 1956 | 1558 | 1557 | 7 | 21.168
30000784 | 180 | 2019-07-02 | 2019-07-17 | 06.07.2019 | 2019-07-06 20:25 | 2019-07-06 20:36 | 2019-07-06 21:28 | 54 | 163.296 | Арм500 ГОСТ 34028-2016 | 171.8 | 1574 | 165 | 9 | 1.9 | 2155 | 9 | 260 | 280 | 90 | 1556 | 1555 | 1550 | 9 | 27.216
30000784 | 180 | 2019-07-02 | 2019-07-17 | 06.07.2019 | 2019-07-06 21:20 | 2019-07-06 21:30 | 2019-07-06 22:24 | 55 | 166.32 | Арм500 ГОСТ 34028-2016 | 165 | 1572 | 165 | 9 | 2 | 2155 | 9 | 260 | 280 | 90 | 1555 | 1552 | 1554 | 9.166667 | 27.72
30000784 | 180 | 2019-07-02 | 2019-07-17 | 06.07.2019 | 2019-07-06 22:17 | 2019-07-06 22:27 | 2019-07-06 23:10 | 45 | 135.904 | Арм500 ГОСТ 34028-2016 | 113 | 1571 | 165 | 9 | 2 | 2155 | 9 | 260 | 280 | 90 | 1545 | 1546 | 1547 | 7.5 | 22.65067
30000784 | 180 | 2019-07-02 | 2019-07-17 | 07.07.2019 | 2019-07-07 06:50 | 2019-07-07 06:56 | 2019-07-07 07:35 | 48 | 145.152 | Арм500 ГОСТ 34028-2016 | 151.9 | 1584 | 160 | 13 | 2 | 2155 | 7.3 | 240 | 260 | 90 | 1553 | 1564 | 1566 | 8 | 24.192
30000784 | 180 | 2019-07-02 | 2019-07-17 | 07.07.2019 | 2019-07-07 07:24 | 2019-07-07 07:38 | 2019-07-07 08:26 | 50 | 151.2 | Арм500 ГОСТ 34028-2016 | 156.5 | 1576 | 160 | 13 | 2 | 2155 | 7.4 | 240 | 260 | 90 | 1553 | 1549 | 1545 | 8.333333 | 25.2
30000784 | 180 | 2019-07-02 | 2019-07-17 | 07.07.2019 | 2019-07-07 08:17 | 2019-07-07 08:28 | 2019-07-07 09:19 | 54 | 163.296 | Арм500 ГОСТ 34028-2016 | 166.5 | 1572 | 160 | 13 | 2 | 2155 | 7.4 | 240 | 260 | 90 | 1544 | 1545 | 1541 | 9 | 27.216
30000784 | 180 | 2019-07-02 | 2019-07-17 | 07.07.2019 | 2019-07-07 09:10 | 2019-07-07 09:23 | 2019-07-07 10:13 | 55 | 166.32 | Арм500 ГОСТ 34028-2016 | 167.2 | 1574 | 160 | 13 | 2 | 2155 | 7.4 | 240 | 260 | 90 | 1545 | 1546 | 1547 | 9.166667 | 27.72
30000784 | 180 | 2019-07-02 | 2019-07-17 | 07.07.2019 | 2019-07-07 10:00 | 2019-07-07 10:17 | 2019-07-07 11:09 | 55 | 166.32 | Арм500 ГОСТ 34028-2016 | 162.2 | 1570 | 160 | 13 | 2 | 2155 | 7.4 | 240 | 260 | 90 | 1542 | 1539 | 1541 | 9.166667 | 27.72
30000784 | 180 | 2019-07-02 | 2019-07-17 | 07.07.2019 | 2019-07-07 11:00 | 2019-07-07 11:12 | 2019-07-07 11:59 | 52 | 157.248 | Арм500 ГОСТ 34028-2016 | 156 | 1573 | 160 | 13 | 2.1 | 2155 | 7.4 | 240 | 260 | 90 | 1546 | 1553 | 1555 | 8.666667 | 26.208
30000784 | 180 | 2019-07-02 | 2019-07-17 | 07.07.2019 | 2019-07-07 11:49 | 2019-07-07 12:02 | 2019-07-07 12:54 | 59 | 178.416 | Арм500 ГОСТ 34028-2016 | 171.5 | 1572 | 160 | 13 | 2.1 | 2155 | 7.5 | 250 | 265 | 95 | 1554 | 1551 | 1553 | 9.833333 | 29.736
30000784 | 180 | 2019-07-02 | 2019-07-17 | 07.07.2019 | 2019-07-07 12:40 | 2019-07-07 12:56 | 2019-07-07 13:46 | 54 | 163.296 | Арм500 ГОСТ 34028-2016 | 160 | 1568 | 160 | 13 | 2.1 | 2155 | 7.8 | 240 | 260 | 90 | 1546 | 1549 | 1544 | 9 | 27.216
30000784 | 180 | 2019-07-02 | 2019-07-17 | 07.07.2019 | 2019-07-07 13:40 | 2019-07-07 13:48 | 2019-07-07 14:35 | 52 | 157.248 | Арм500 ГОСТ 34028-2016 | 160.1 | 1570 | 165 | 7 | 2 | 2155 | 7.8 | 270 | 280 | 90 | 1543 | 1544 | 1547 | 8.666667 | 26.208
30000784 | 180 | 2019-07-02 | 2019-07-17 | 07.07.2019 | 2019-07-07 14:27 | 2019-07-07 14:38 | 2019-07-07 15:29 | 56 | 169.344 | Арм500 ГОСТ 34028-2016 | 156.1 | 1570 | 165 | 7 | 2 | 2155 | 7.8 | 270 | 280 | 90 | 1548 | 1547 | 1548 | 9.333333 | 28.224
30000784 | 180 | 2019-07-02 | 2019-07-17 | 07.07.2019 | 2019-07-07 15:20 | 2019-07-07 15:33 | 2019-07-07 16:24 | 55 | 166.32 | Арм500 ГОСТ 34028-2016 | 167 | 1568 | 165 | 7 | 2 | 2155 | 7.8 | 270 | 290 | 90 | 1538 | 1542 | 1544 | 9.166667 | 27.72
30000784 | 180 | 2019-07-02 | 2019-07-17 | 07.07.2019 | 2019-07-07 16:15 | 2019-07-07 16:27 | 2019-07-07 17:18 | 54 | 163.296 | Арм500 ГОСТ 34028-2016 | 166 | 1570 | 165 | 7 | 2 | 2155 | 7.8 | 270 | 290 | 90 | 1547 | 1545 | 1548 | 9 | 27.216
30000784 | 180 | 2019-07-02 | 2019-07-17 | 07.07.2019 | 2019-07-07 17:10 | 2019-07-07 17:19 | 2019-07-07 18:10 | 54 | 163.296 | Арм500 ГОСТ 34028-2016 | 171 | 1569 | 165 | 8 | 2.1 | 2155 | 7.8 | 270 | 290 | 90 | 1544 | 1546 | 1546 | 9 | 27.216
30000784 | 180 | 2019-07-02 | 2019-07-17 | 07.07.2019 | 2019-07-07 18:00 | 2019-07-07 18:13 | 2019-07-07 19:04 | 52 | 157.248 | Арм500 ГОСТ 34028-2016 | 168 | 1568 | 165 | 7 | 2.1 | 2155 | 7.8 | 270 | 290 | 90 | 1544 | 1543 | 1546 | 8.666667 | 26.208
30000784 | 180 | 2019-07-02 | 2019-07-17 | 07.07.2019 | 2019-07-07 18:55 | 2019-07-07 19:06 | 2019-07-07 19:55 | 52 | 157.248 | Арм500 ГОСТ 34028-2016 | 162.4 | 1568 | 165 | 7 | 2.1 | 2155 | 7.8 | 270 | 290 | 90 | 1545 | 1542 | 1544 | 8.666667 | 26.208
30000784 | 180 | 2019-07-02 | 2019-07-17 | 07.07.2019 | 2019-07-07 19:49 | 2019-07-07 19:57 | 2019-07-07 20:48 | 55 | 166.32 | Арм500 ГОСТ 34028-2016 | 110 | 1573 | 165 | 7 | 2.1 | 2155 | 7.8 | 270 | 290 | 90 | 1549 | 1551 | 1546 | 9.166667 | 27.72
30000784 | 180 | 2019-07-02 | 2019-07-17 | 07.07.2019 | 2019-07-07 20:40 | 2019-07-07 20:50 | 2019-07-07 21:39 | 53 | 160.272 | Арм500 ГОСТ 34028-2016 | 166 | 1570 | 165 | 7 | 2.1 | 2155 | 7.8 | 270 | 290 | 90 | 1541 | 1542 | 1546 | 8.833333 | 26.712
30000784 | 180 | 2019-07-02 | 2019-07-17 | 07.07.2019 | 2019-07-07 21:30 | 2019-07-07 21:41 | 2019-07-07 22:35 | 60 | 181.175 | Арм500 ГОСТ 34028-2016 | 125.6 | 1574 | 165 | 7 | 2.1 | 2155 | 7.8 | 270 | 290 | 90 | 1549 | 1550 | 1548 | 10 | 30.19583
30000784 | 180 | 2019-07-02 | 2019-07-17 | 08.07.2019 | 2019-07-08 07:18 | 2019-07-08 07:28 | 2019-07-08 08:10 | 48 | 145.152 | Арм500 ГОСТ 34028-2016 | 153 | 1583 | 165 | 6 | 2 | 2155 | 8.3 | 260 | 290 | 130 | 1560 | 1562 | 1564 | 8 | 24.192
30000784 | 180 | 2019-07-02 | 2019-07-17 | 08.07.2019 | 2019-07-08 08:00 | 2019-07-08 08:12 | 2019-07-08 09:05 | 52 | 157.248 | Арм500 ГОСТ 34028-2016 | 166 | 1585 | 165 | 6 | 2 | 2155 | 8.3 | 242 | 290 | 130 | 1560 | 1559 | 1558 | 8.666667 | 26.208
30000784 | 180 | 2019-07-02 | 2019-07-17 | 08.07.2019 | 2019-07-08 09:00 | 2019-07-08 09:07 | 2019-07-08 10:00 | 51 | 154.224 | Арм500 ГОСТ 34028-2016 | 174 | 1585 | 165 | 6 | 2 | 2155 | 8.3 | 242 | 290 | 130 | 1557 | 1555 | 1558 | 8.5 | 25.704
30000784 | 180 | 2019-07-02 | 2019-07-17 | 08.07.2019 | 2019-07-08 09:54 | 2019-07-08 10:04 | 2019-07-08 10:57 | 53 | 160.272 | Арм500 ГОСТ 34028-2016 | 163.6 | 1573 | 165 | 6 | 2 | 2155 | 8.3 | 242 | 290 | 130 | 1550 | 1547 | 1544 | 8.833333 | 26.712
30000784 | 180 | 2019-07-02 | 2019-07-17 | 08.07.2019 | 2019-07-08 11:45 | 2019-07-08 11:55 | 2019-07-08 12:50 | 54 | 163.296 | Арм500 ГОСТ 34028-2016 | 164.5 | 1578 | 165 | 6 | 2 | 2155 | 8.3 | 242 | 290 | 130 | 1542 | 1545 | 1544 | 9 | 27.216
30000784 | 180 | 2019-07-02 | 2019-07-17 | 08.07.2019 | 2019-07-08 11:48 | 2019-07-08 10:59 | 2019-07-08 11:53 | 54 | 163.296 | Арм500 ГОСТ 34028-2016 | 160.5 | 1574 | 165 | 6 | 2 | 2155 | 8.3 | 242 | 290 | 130 | 1535 | 1538 | 1540 | 9 | 27.216
30000784 | 180 | 2019-07-02 | 2019-07-17 | 08.07.2019 | 2019-07-08 12:40 | 2019-07-08 12:53 | 2019-07-08 13:47 | 55 | 166.32 | Арм500 ГОСТ 34028-2016 | 167.5 | 1577 | 165 | 6 | 2.1 | 2155 | 8.3 | 242 | 290 | 130 | 1547 | 1545 | 1547 | 9.166667 | 27.72
30000784 | 180 | 2019-07-02 | 2019-07-17 | 08.07.2019 | 2019-07-08 13:37 | 2019-07-08 13:49 | 2019-07-08 14:39 | 53 | 160.272 | Арм500 ГОСТ 34028-2016 | 171 | 1576 | 165 | 6 | 2.1 | 2155 | 8.3 | 242 | 290 | 130 | 1546 | 1548 |  | 8.833333 | 26.712
30000784 | 180 | 2019-07-02 | 2019-07-17 | 08.07.2019 | 2019-07-08 14:32 | 2019-07-08 14:42 | 2019-07-08 15:28 | 51 | 154.224 | Арм500 ГОСТ 34028-2016 | 151.6 | 1573 | 165 | 6 | 2.1 | 2155 | 8.3 | 242 | 290 | 130 | 1552 | 1554 | 1555 | 8.5 | 25.704
30000784 | 180 | 2019-07-02 | 2019-07-17 | 08.07.2019 | 2019-07-08 15:19 | 2019-07-08 15:32 | 2019-07-08 16:20 | 56 | 169.344 | Арм500 ГОСТ 34028-2016 | 167 | 1573 | 165 | 6 | 2.1 | 2155 | 8.3 | 242 | 290 | 130 | 1551 | 1550 | 1549 | 9.333333 | 28.224
30000784 | 180 | 2019-07-02 | 2019-07-17 | 08.07.2019 | 2019-07-08 16:12 | 2019-07-08 16:22 | 2019-07-08 17:12 | 53 | 160.272 | Арм500 ГОСТ 34028-2016 | 165.4 | 1574 | 165 | 6 | 2.1 | 2155 | 8.3 | 242 | 290 | 130 | 1555 | 1553 |  | 8.833333 | 26.712
30000784 | 180 | 2019-07-02 | 2019-07-17 | 08.07.2019 | 2019-07-08 17:05 | 2019-07-08 17:15 | 2019-07-08 18:03 | 54 | 163.296 | Арм500 ГОСТ 34028-2016 | 166 | 1575 | 165 | 6 | 2.1 | 2155 | 8.3 | 242 | 290 | 130 | 1550 | 1552 |  | 9 | 27.216
30000784 | 180 | 2019-07-02 | 2019-07-17 | 08.07.2019 | 2019-07-08 17:55 | 2019-07-08 18:05 | 2019-07-08 18:52 | 54 | 163.296 | Арм500 ГОСТ 34028-2016 | 173 | 1570 | 165 | 7 | 2.1 | 2155 | 8 | 270 | 300 | 100 | 1549 | 1553 | 1549 | 9 | 27.216
30000784 | 180 | 2019-07-02 | 2019-07-17 | 08.07.2019 | 2019-07-08 18:45 | 2019-07-08 18:54 | 2019-07-08 19:44 | 54 | 163.296 | Арм500 ГОСТ 34028-2016 | 162 | 1572 | 165 | 7 | 2.1 | 2155 | 7.8 | 270 | 300 | 100 | 1550 | 1554 | 1551 | 9 | 27.216
30000784 | 180 | 2019-07-02 | 2019-07-17 | 08.07.2019 | 2019-07-08 19:35 | 2019-07-08 19:45 | 2019-07-08 20:35 | 53 | 160.272 | Арм500 ГОСТ 34028-2016 | 159 | 1577 | 165 | 7 | 2.1 | 2155 | 7.8 | 260 | 290 | 90 | 1549 | 1546 | 1547 | 8.833333 | 26.712
30000784 | 180 | 2019-07-02 | 2019-07-17 | 08.07.2019 | 2019-07-08 20:28 | 2019-07-08 20:38 | 2019-07-08 21:26 | 55 | 166.32 | Арм500 ГОСТ 34028-2016 | 168 | 1566 | 165 | 7 | 2.1 | 2155 | 7.8 | 260 | 290 | 90 | 1545 | 1543 | 1541 | 9.166667 | 27.72
30000784 | 180 | 2019-07-02 | 2019-07-17 | 08.07.2019 | 2019-07-08 21:15 | 2019-07-08 21:28 | 2019-07-08 22:17 | 52 | 157.248 | Арм500 ГОСТ 34028-2016 | 161 | 1571 | 165 | 7 | 2.1 | 2155 | 7.8 | 260 | 290 | 90 | 1548 | 1549 | 1550 | 8.666667 | 26.208
30000784 | 180 | 2019-07-02 | 2019-07-17 | 08.07.2019 | 2019-07-08 22:10 | 2019-07-08 22:18 | 2019-07-08 23:08 | 54 | 163.296 | Арм500 ГОСТ 34028-2016 | 173 | 1570 | 165 | 7 | 2.1 | 2155 | 7.8 | 270 | 290 | 100 | 1549 | 1548 | 1546 | 9 | 27.216
30000784 | 180 | 2019-07-02 | 2019-07-17 | 08.07.2019 | 2019-07-08 23:00 | 2019-07-08 23:12 | 2019-07-09 00:01 | 54 | 163.296 | Арм500 ГОСТ 34028-2016 | 159 | 1568 | 165 | 7 | 2.1 | 2155 | 7.8 | 270 | 290 | 100 | 1552 | 1553 | 1548 | 9 | 27.216
30000784 | 180 | 2019-07-02 | 2019-07-17 | 08.07.2019 | 2019-07-08 23:53 | 2019-07-09 00:03 | 2019-07-09 00:54 | 54 | 163.296 | Арм500 ГОСТ 34028-2016 | 161 | 1571 | 165 | 7 | 2.1 | 2155 | 7.8 | 270 | 290 | 100 | 1551 | 1552 | 1553 | 9 | 27.216
30000784 | 180 | 2019-07-02 | 2019-07-17 | 08.07.2019 | 2019-07-09 00:45 | 2019-07-09 00:55 | 2019-07-09 01:48 | 53 | 160.272 | Арм500 ГОСТ 34028-2016 | 157 | 1570 | 165 | 7 | 2 | 2155 | 7.8 | 270 | 290 | 100 | 1550 | 1551 | 1552 | 8.833333 | 26.712
30000784 | 180 | 2019-07-02 | 2019-07-17 | 08.07.2019 | 2019-07-09 01:40 | 2019-07-09 01:49 | 2019-07-09 02:41 | 54 | 162.168 | Арм500 ГОСТ 34028-2016 | 153 | 1571 | 165 | 7 | 2.1 | 2155 | 7.8 | 270 | 290 | 100 | 1549 | 1550 | 1551 | 9 | 27.028
30000784 | 180 | 2019-07-02 | 2019-07-17 | 10.07.2019 | 2019-07-10 06:52 | 2019-07-10 06:57 | 2019-07-10 07:35 | 47 | 141.987 | Арм500 ГОСТ 34028-2016 | 141.4 | 1582 | 160 | 7 | 2 | 2155 | 7.9 | 240 | 260 | 90 | 1555 | 1551 | 1554 | 7.833333 | 23.6645
30000784 | 180 | 2019-07-02 | 2019-07-17 | 10.07.2019 | 2019-07-10 07:00 | 2019-07-10 07:38 | 2019-07-10 08:32 | 51 | 154.224 | Арм500 ГОСТ 34028-2016 | 174.2 | 1578 | 160 | 7 | 2 | 2155 | 7.8 | 240 | 260 | 90 | 1553 | 1550 | 1549 | 8.5 | 25.704
30000784 | 180 | 2019-07-02 | 2019-07-17 | 10.07.2019 | 2019-07-10 08:23 | 2019-07-10 08:35 | 2019-07-10 09:23 | 51 | 154.224 | Арм500 ГОСТ 34028-2016 | 152.7 | 1578 | 160 | 7 | 2 | 2155 | 7.8 | 240 | 260 | 90 | 1553 | 1554 | 1556 | 8.5 | 25.704
30000784 | 180 | 2019-07-02 | 2019-07-17 | 10.07.2019 | 2019-07-10 09:15 | 2019-07-10 09:26 | 2019-07-10 10:10 | 50 | 151.2 | Арм500 ГОСТ 34028-2016 | 153 | 1577 | 160 | 7 | 2.3 | 2155 | 8 | 240 | 280 | 95 | 1551 |  |  | 8.333333 | 25.2
30000784 | 180 | 2019-07-02 | 2019-07-17 | 10.07.2019 | 2019-07-10 10:00 | 2019-07-10 10:13 | 2019-07-10 10:59 | 54 | 163.296 | Арм500 ГОСТ 34028-2016 | 165.8 | 1576 | 160 | 7 | 1.9 | 2155 | 7.8 | 240 | 260 | 90 | 1550 | 1548 | 1552 | 9 | 27.216
30000784 | 180 | 2019-07-02 | 2019-07-17 | 10.07.2019 | 2019-07-10 10:59 | 2019-07-10 11:06 | 2019-07-10 11:56 | 54 | 163.296 | Арм500 ГОСТ 34028-2016 | 156.5 | 1575 | 160 | 7 | 2.1 | 2155 | 7.8 | 240 | 260 | 90 | 1545 | 1548 | 1548 | 9 | 27.216
30000784 | 180 | 2019-07-02 | 2019-07-17 | 10.07.2019 | 2019-07-10 11:55 | 2019-07-10 12:05 | 2019-07-10 12:56 | 57 | 172.368 | Арм500 ГОСТ 34028-2016 | 166.6 | 1576 | 160 | 7 | 2.1 | 2155 | 7.8 | 240 | 260 | 90 | 1547 | 1548 | 1544 | 9.5 | 28.728
30000784 | 180 | 2019-07-02 | 2019-07-17 | 10.07.2019 | 2019-07-10 12:47 | 2019-07-10 13:01 | 2019-07-10 13:50 | 53 | 160.272 | Арм500 ГОСТ 34028-2016 | 174 | 1575 | 160 | 7 | 2.1 | 2155 | 7.8 | 240 | 260 | 90 | 1548 | 1544 | 1551 | 8.833333 | 26.712
30000784 | 180 | 2019-07-02 | 2019-07-17 | 10.07.2019 | 2019-07-10 13:40 | 2019-07-10 13:52 | 2019-07-10 14:41 | 55 | 166.32 | Арм500 ГОСТ 34028-2016 | 166.5 | 1574 | 165 | 7 | 2.1 | 2155 | 8 | 270 | 290 | 100 | 1552 | 1553 | 1550 | 9.166667 | 27.72
30000784 | 180 | 2019-07-02 | 2019-07-17 | 10.07.2019 | 2019-07-10 14:35 | 2019-07-10 14:43 | 2019-07-10 15:32 | 55 | 166.32 | Арм500 ГОСТ 34028-2016 | 158 | 1573 | 165 | 7 | 2.1 | 2155 | 7.8 | 270 | 290 | 100 | 1547 | 1545 |  | 9.166667 | 27.72
30000784 | 180 | 2019-07-02 | 2019-07-17 | 10.07.2019 | 2019-07-10 15:25 | 2019-07-10 15:35 | 2019-07-10 16:23 | 54 | 163.296 | Арм500 ГОСТ 34028-2016 | 180 | 1571 | 165 | 7 | 2.1 | 2155 | 8 | 260 | 290 | 90 | 1549 | 1548 | 1550 | 9 | 27.216
30000784 | 180 | 2019-07-02 | 2019-07-17 | 10.07.2019 | 2019-07-10 16:15 | 2019-07-10 16:25 | 2019-07-10 17:15 | 55 | 166.32 | Арм500 ГОСТ 34028-2016 | 177 | 1569 | 165 | 7 | 2.1 | 2155 | 7.8 | 270 | 290 | 100 | 1548 | 1547 | 1549 | 9.166667 | 27.72
30000784 | 180 | 2019-07-02 | 2019-07-17 | 10.07.2019 | 2019-07-10 17:07 | 2019-07-10 17:17 | 2019-07-10 18:10 | 53 | 160.272 | Арм500 ГОСТ 34028-2016 | 175 | 1570 | 165 | 9 | 2.1 | 2155 | 8 | 270 | 290 | 100 | 1542 | 1548 | 1546 | 8.833333 | 26.712
30000784 | 180 | 2019-07-02 | 2019-07-17 | 10.07.2019 | 2019-07-10 18:00 | 2019-07-10 18:12 | 2019-07-10 19:10 | 54 | 163.296 | Арм500 ГОСТ 34028-2016 | 169 | 1570 | 165 | 9 | 2.1 | 2155 | 8 | 260 | 280 | 100 | 1542 | 1543 | 1545 | 9 | 27.216
30000784 | 180 | 2019-07-02 | 2019-07-17 | 10.07.2019 | 2019-07-10 19:00 | 2019-07-10 19:12 | 2019-07-10 20:11 | 52 | 157.248 | Арм500 ГОСТ 34028-2016 | 182 | 1579 | 165 | 9 | 2.1 | 2155 | 8 | 260 | 280 | 100 | 1548 | 1557 | 1554 | 8.666667 | 26.208
30000784 | 180 | 2019-07-02 | 2019-07-17 | 10.07.2019 | 2019-07-10 20:00 | 2019-07-10 20:12 | 2019-07-10 21:10 | 54 | 163.296 | Арм500 ГОСТ 34028-2016 | 178 | 1578 | 165 | 9 | 2.1 | 2155 | 8.3 | 260 | 280 | 100 | 1560 | 1558 | 1559 | 9 | 27.216
30000784 | 180 | 2019-07-02 | 2019-07-17 | 10.07.2019 | 2019-07-10 21:00 | 2019-07-10 21:14 | 2019-07-10 22:15 | 55 | 166.32 | Арм500 ГОСТ 34028-2016 | 171.7 | 1574 | 165 | 9 | 2.1 | 2155 | 8.3 | 260 | 280 | 100 | 1556 | 1551 | 1553 | 9.166667 | 27.72
30000784 | 180 | 2019-07-02 | 2019-07-17 | 11.07.2019 | 2019-07-11 06:36 | 2019-07-11 06:41 | 2019-07-11 07:27 | 51 | 154.224 | Арм500 ГОСТ 34028-2016 | 164 | 1590 | 160 | 7 | 1.9 | 2155 | 7.8 | 240 | 260 | 90 | 1560 | 1562 | 1565 | 8.5 | 25.704
30000784 | 180 | 2019-07-02 | 2019-07-17 | 11.07.2019 | 2019-07-11 07:16 | 2019-07-11 07:29 | 2019-07-11 08:19 | 55 | 166.32 | Арм500 ГОСТ 34028-2016 | 185 | 1585 | 160 | 7 | 2 | 2155 | 8 | 240 | 260 | 90 | 1555 | 1552 | 1551 | 9.166667 | 27.72
30000784 | 180 | 2019-07-02 | 2019-07-17 | 11.07.2019 | 2019-07-11 08:10 | 2019-07-11 08:23 | 2019-07-11 09:14 | 52 | 157.248 | Арм500 ГОСТ 34028-2016 | 159 | 1573 | 160 | 7 | 2.1 | 2155 | 7.9 | 240 | 260 | 90 | 1550 | 1552 | 1551 | 8.666667 | 26.208
30000784 | 180 | 2019-07-02 | 2019-07-17 | 11.07.2019 | 2019-07-11 09:00 | 2019-07-11 09:16 | 2019-07-11 10:02 | 53 | 160.272 | Арм500 ГОСТ 34028-2016 | 141 | 1571 | 160 | 7 | 2.1 | 2155 | 7.9 | 240 | 260 | 90 | 1546 | 1545 | 1547 | 8.833333 | 26.712
30000784 | 180 | 2019-07-02 | 2019-07-17 | 11.07.2019 | 2019-07-11 09:51 | 2019-07-11 10:04 | 2019-07-11 10:53 | 54 | 163.296 | Арм500 ГОСТ 34028-2016 | 167.9 | 1568 | 160 | 7 | 2.1 | 2155 | 7.8 | 240 | 260 | 90 | 1541 | 1546 | 1544 | 9 | 27.216
30000784 | 180 | 2019-07-02 | 2019-07-17 | 11.07.2019 | 2019-07-11 10:46 | 2019-07-11 10:56 | 2019-07-11 11:46 | 54 | 163.296 | Арм500 ГОСТ 34028-2016 | 176 | 1577 | 160 | 7 | 2.1 | 2155 | 7.9 | 240 | 260 | 90 | 1546 | 1545 | 1548 | 9 | 27.216
30000784 | 180 | 2019-07-02 | 2019-07-17 | 11.07.2019 | 2019-07-11 11:36 | 2019-07-11 11:48 | 2019-07-11 12:36 | 52 | 157.248 | Арм500 ГОСТ 34028-2016 | 152.5 | 1569 | 160 | 7 | 2.1 | 2155 | 7.9 | 240 | 260 | 90 | 1554 | 1555 | 1552 | 8.666667 | 26.208
30000784 | 180 | 2019-07-02 | 2019-07-17 | 11.07.2019 | 2019-07-11 12:30 | 2019-07-11 12:42 | 2019-07-11 13:29 | 54 | 163.296 | Арм500 ГОСТ 34028-2016 | 163.7 | 1568 | 160 | 7 | 2.1 | 2155 | 7.9 | 240 | 260 | 90 | 1554 | 1553 | 1551 | 9 | 27.216
30000784 | 180 | 2019-07-02 | 2019-07-17 | 11.07.2019 | 2019-07-11 13:20 | 2019-07-11 13:33 | 2019-07-11 14:22 | 53 | 160.272 | Арм500 ГОСТ 34028-2016 | 157 | 1565 | 160 | 7 | 2.1 | 2155 | 7.9 | 240 | 260 | 90 | 1546 | 1545 | 1546 | 8.833333 | 26.712
30000784 | 180 | 2019-07-02 | 2019-07-17 | 11.07.2019 | 2019-07-11 14:15 | 2019-07-11 14:24 | 2019-07-11 15:13 | 54 | 163.296 | Арм500 ГОСТ 34028-2016 | 165 | 1566 | 165 | 7 | 2.1 | 2155 | 8 | 270 | 280 | 90 | 1546 | 1548 | 1550 | 9 | 27.216
30000784 | 180 | 2019-07-02 | 2019-07-17 | 11.07.2019 | 2019-07-11 15:05 | 2019-07-11 15:16 | 2019-07-11 16:07 | 55 | 166.32 | Арм500 ГОСТ 34028-2016 | 165 | 1568 | 165 | 7 | 2.1 | 2155 | 8 | 260 | 290 | 90 | 1546 | 1544 | 1543 | 9.166667 | 27.72
30000784 | 180 | 2019-07-02 | 2019-07-17 | 11.07.2019 | 2019-07-11 15:53 | 2019-07-11 16:08 | 2019-07-11 17:00 | 55 | 166.32 | Арм500 ГОСТ 34028-2016 | 183 | 1568 | 165 | 7 | 2.1 | 2155 | 8 | 260 | 290 | 90 | 1547 | 1548 | 1546 | 9.166667 | 27.72
30000784 | 180 | 2019-07-02 | 2019-07-17 | 11.07.2019 | 2019-07-11 16:50 | 2019-07-11 17:02 | 2019-07-11 17:55 | 54 | 163.296 | Арм500 ГОСТ 34028-2016 | 164 | 1568 | 165 | 7 | 2.1 | 2155 | 8 | 260 | 290 | 90 | 1544 | 1546 | 1545 | 9 | 27.216
30000784 | 180 | 2019-07-02 | 2019-07-17 | 11.07.2019 | 2019-07-11 17:48 | 2019-07-11 17:59 | 2019-07-11 18:47 | 54 | 163.296 | Арм500 ГОСТ 34028-2016 | 167 | 1567 | 165 | 7 | 2.1 | 2155 | 8 | 260 | 290 | 90 | 1544 | 1542 | 1545 | 9 | 27.216
30000784 | 180 | 2019-07-02 | 2019-07-17 | 11.07.2019 | 2019-07-11 18:40 | 2019-07-11 18:49 | 2019-07-11 19:37 | 53 | 160.272 | Арм500 ГОСТ 34028-2016 | 159 | 1571 | 165 | 7 | 2.1 | 2155 | 8 | 260 | 290 | 90 | 1549 | 1551 | 1552 | 8.833333 | 26.712
30000784 | 180 | 2019-07-02 | 2019-07-17 | 11.07.2019 | 2019-07-11 19:29 | 2019-07-11 19:38 | 2019-07-11 20:28 | 54 | 163.296 | Арм500 ГОСТ 34028-2016 | 168 | 1568 | 165 | 7 | 2.1 | 2155 | 8 | 260 | 280 | 90 | 1550 | 1549 | 1547 | 9 | 27.216
30000784 | 180 | 2019-07-02 | 2019-07-17 | 11.07.2019 | 2019-07-11 20:18 | 2019-07-11 20:29 | 2019-07-11 21:18 | 52 | 157.248 | Арм500 ГОСТ 34028-2016 | 164 | 1572 | 165 | 7 | 2.1 | 2155 | 8 | 260 | 280 | 90 | 1551 | 1552 | 1553 | 8.666667 | 26.208
30000784 | 180 | 2019-07-02 | 2019-07-17 | 11.07.2019 | 2019-07-11 21:10 | 2019-07-11 21:20 | 2019-07-11 22:09 | 52 | 157.248 | Арм500 ГОСТ 34028-2016 | 160.5 | 1568 | 165 | 7 | 2.1 | 2155 | 8 | 260 | 280 | 90 | 1549 | 1550 | 1549 | 8.666667 | 26.208
30000784 | 180 | 2019-07-02 | 2019-07-17 | 12.07.2019 | 2019-07-12 06:19 | 2019-07-12 06:31 | 2019-07-12 07:12 | 51 | 154.224 | Арм500 ГОСТ 34028-2016 | 159 | 1582 | 165 | 6 | 1.8 | 2155 | 8 | 242 | 290 | 130 | 1562 | 1556 | 1558 | 8.5 | 25.704
30000784 | 180 | 2019-07-02 | 2019-07-17 | 12.07.2019 | 2019-07-12 07:03 | 2019-07-12 07:14 | 2019-07-12 08:06 | 52 | 157.248 | Арм500 ГОСТ 34028-2016 | 164 | 1574 | 165 | 6 | 2 | 2155 | 8 | 242 | 290 | 130 | 1554 | 1548 | 1547 | 8.666667 | 26.208
30000784 | 180 | 2019-07-02 | 2019-07-17 | 12.07.2019 | 2019-07-12 08:00 | 2019-07-12 08:08 | 2019-07-12 09:03 | 55 | 166.32 | Арм500 ГОСТ 34028-2016 | 165.1 | 1572 | 165 | 6 | 2.1 | 2155 | 8 | 242 | 290 | 130 | 1546 | 1547 | 1546 | 9.166667 | 27.72
30000784 | 180 | 2019-07-02 | 2019-07-17 | 12.07.2019 | 2019-07-12 08:54 | 2019-07-12 09:06 | 2019-07-12 09:55 | 55 | 166.32 | Арм500 ГОСТ 34028-2016 | 155.8 | 1571 | 165 | 6 | 2.1 | 2155 | 8 | 242 | 290 | 130 | 1545 | 1546 | 1545 | 9.166667 | 27.72
30000784 | 180 | 2019-07-02 | 2019-07-17 | 12.07.2019 | 2019-07-12 09:47 | 2019-07-12 09:57 | 2019-07-12 10:47 | 55 | 166.32 | Арм500 ГОСТ 34028-2016 | 160.5 | 1572 | 165 | 6 | 2.1 | 2155 | 8 | 242 | 290 | 130 | 1549 | 1550 | 1551 | 9.166667 | 27.72
30000784 | 180 | 2019-07-02 | 2019-07-17 | 12.07.2019 | 2019-07-12 10:39 | 2019-07-12 10:49 | 2019-07-12 11:39 | 52 | 157.248 | Арм500 ГОСТ 34028-2016 | 160.3 | 1570 | 165 | 6 | 2.1 | 2155 | 8 | 242 | 290 | 130 | 1545 | 1546 | 1544 | 8.666667 | 26.208
30000784 | 180 | 2019-07-02 | 2019-07-17 | 12.07.2019 | 2019-07-12 11:30 | 2019-07-12 11:41 | 2019-07-12 12:32 | 56 | 169.344 | Арм500 ГОСТ 34028-2016 | 169 | 1572 | 165 | 6 | 2.1 | 2155 | 8 | 242 | 290 | 130 | 1549 | 1548 | 1549 | 9.333333 | 28.224
30000784 | 180 | 2019-07-02 | 2019-07-17 | 12.07.2019 | 2019-07-12 12:24 | 2019-07-12 12:35 | 2019-07-12 13:27 | 50 | 151.2 | Арм500 ГОСТ 34028-2016 | 165 | 1574 | 165 | 6 | 2.1 | 2155 | 8 | 242 | 290 | 130 | 1553 | 1555 | 1553 | 8.333333 | 25.2
30000784 | 180 | 2019-07-02 | 2019-07-17 | 12.07.2019 | 2019-07-12 13:19 | 2019-07-12 13:29 | 2019-07-12 14:17 | 50 | 151.2 | Арм500 ГОСТ 34028-2016 | 156.2 | 1574 | 165 | 6 | 2.1 | 2155 | 8 | 242 | 290 | 130 | 1552 | 1552 | 1553 | 8.333333 | 25.2
30000784 | 180 | 2019-07-02 | 2019-07-17 | 12.07.2019 | 2019-07-12 14:08 | 2019-07-12 14:19 | 2019-07-12 15:06 | 52 | 157.248 | Арм500 ГОСТ 34028-2016 | 159 | 1565 | 165 | 6 | 2.1 | 2155 | 8.3 | 242 | 290 | 130 | 1551 | 1549 | 1550 | 8.666667 | 26.208
30000784 | 180 | 2019-07-02 | 2019-07-17 | 12.07.2019 | 2019-07-12 15:00 | 2019-07-12 15:09 | 2019-07-12 15:59 | 55 | 166.32 | Арм500 ГОСТ 34028-2016 | 162.4 | 1570 | 165 | 6 | 2.1 | 2155 | 8.3 | 242 | 290 | 130 | 1547 | 1551 | 1548 | 9.166667 | 27.72
30000784 | 180 | 2019-07-02 | 2019-07-17 | 12.07.2019 | 2019-07-12 15:50 | 2019-07-12 16:00 | 2019-07-12 16:48 | 50 | 151.2 | Арм500 ГОСТ 34028-2016 | 172 | 1568 | 165 | 6 | 2.1 | 2155 | 8.3 | 242 | 290 | 130 | 1550 | 1552 | 1550 | 8.333333 | 25.2
30000784 | 180 | 2019-07-02 | 2019-07-17 | 12.07.2019 | 2019-07-12 16:40 | 2019-07-12 16:50 | 2019-07-12 17:39 | 52 | 157.248 | Арм500 ГОСТ 34028-2016 | 157 | 1564 | 165 | 6 | 2.1 | 2155 | 8.3 | 242 | 290 | 130 | 1549 | 1546 | 1543 | 8.666667 | 26.208
30000784 | 180 | 2019-07-02 | 2019-07-17 | 12.07.2019 | 2019-07-12 17:28 | 2019-07-12 17:41 | 2019-07-12 18:29 | 54 | 163.296 | Арм500 ГОСТ 34028-2016 | 154 | 1565 | 165 | 7 | 2.1 | 2155 | 8 | 260 | 290 | 90 | 1542 | 1543 | 1545 | 9 | 27.216
30000784 | 180 | 2019-07-02 | 2019-07-17 | 12.07.2019 | 2019-07-12 18:20 | 2019-07-12 18:31 | 2019-07-12 19:20 | 53 | 160.272 | Арм500 ГОСТ 34028-2016 | 157 | 1567 | 165 | 7 | 2.1 | 2155 | 8 | 260 | 290 | 90 | 1543 | 1544 | 1545 | 8.833333 | 26.712
30000784 | 180 | 2019-07-02 | 2019-07-17 | 12.07.2019 | 2019-07-12 19:10 | 2019-07-12 19:22 | 2019-07-12 20:11 | 53 | 160.272 | Арм500 ГОСТ 34028-2016 | 173.5 | 1593 | 165 | 7 | 2.1 | 2155 | 8 | 260 | 290 | 90 | 1548 | 1547 | 1545 | 8.833333 | 26.712
30000784 | 180 | 2019-07-02 | 2019-07-17 | 12.07.2019 | 2019-07-12 20:00 | 2019-07-12 20:13 | 2019-07-12 21:09 | 54 | 163.296 | Арм500 ГОСТ 34028-2016 | 156 | 1565 | 165 | 7 | 2.1 | 2155 | 8.3 | 260 | 290 | 90 | 1547 | 1545 | 1544 | 9 | 27.216
30000784 | 180 | 2019-07-02 | 2019-07-17 | 12.07.2019 | 2019-07-12 20:55 | 2019-07-12 21:05 | 2019-07-12 21:53 | 53 | 160.272 | Арм500 ГОСТ 34028-2016 | 159 | 1568 | 165 | 7 | 2.1 | 2155 | 8 | 260 | 290 | 90 | 1546 | 1544 | 1545 | 8.833333 | 26.712
30000784 | 180 | 2019-07-02 | 2019-07-17 | 13.07.2019 | 2019-07-13 07:20 | 2019-07-13 07:30 | 2019-07-13 08:19 | 57 | 172.368 | Арм500 ГОСТ 34028-2016 | 174 | 1582 | 165 | 9 | 2 | 2155 | 8.3 | 260 | 280 | 90 | 1551 | 1550 | 1550 | 9.5 | 28.728
30000784 | 180 | 2019-07-02 | 2019-07-17 | 13.07.2019 | 2019-07-13 08:12 | 2019-07-13 08:22 | 2019-07-13 09:07 | 49 | 148.176 | Арм500 ГОСТ 34028-2016 | 167 | 1573 | 160 | 9 | 2 | 2150 | 8 | 280 | 260 | 100 | 1538 | 1533 | 1536 | 8.166667 | 24.696
30000784 | 180 | 2019-07-02 | 2019-07-17 | 13.07.2019 | 2019-07-13 08:58 | 2019-07-13 09:09 | 2019-07-13 09:57 | 54 | 163.296 | Арм500 ГОСТ 34028-2016 | 165.5 | 1578 | 170 | 13 | 2 | 2150 | 8 | 280 | 260 | 100 | 1546 | 1550 | 1551 | 9 | 27.216
30000784 | 180 | 2019-07-02 | 2019-07-17 | 13.07.2019 | 2019-07-13 09:49 | 2019-07-13 09:59 | 2019-07-13 10:48 | 54 | 163.296 | Арм500 ГОСТ 34028-2016 | 171 | 1574 | 170 | 13 | 2 | 2150 | 8 | 280 | 260 | 100 | 1550 | 1551 | 1550 | 9 | 27.216
30000784 | 180 | 2019-07-02 | 2019-07-17 | 13.07.2019 | 2019-07-13 10:41 | 2019-07-13 10:51 | 2019-07-13 11:36 | 52 | 157.248 | Арм500 ГОСТ 34028-2016 | 153 | 1574 | 170 | 13 | 2 | 2150 | 8 | 280 | 260 | 100 | 1549 | 1551 | 1546 | 8.666667 | 26.208
30000784 | 180 | 2019-07-02 | 2019-07-17 | 13.07.2019 | 2019-07-13 11:28 | 2019-07-13 11:38 | 2019-07-13 12:26 | 54 | 163.296 | Арм500 ГОСТ 34028-2016 | 169 | 1573 | 170 | 13 | 2 | 2155 | 8.3 | 280 | 260 | 100 | 1550 | 1555 | 1551 | 9 | 27.216
30000784 | 180 | 2019-07-02 | 2019-07-17 | 13.07.2019 | 2019-07-13 12:20 | 2019-07-13 12:30 | 2019-07-13 13:19 | 56 | 169.344 | Арм500 ГОСТ 34028-2016 | 173 | 1569 | 170 | 13 | 2.1 | 2155 | 8.3 | 280 | 260 | 100 | 1543 | 1542 | 1539 | 9.333333 | 28.224
30000784 | 180 | 2019-07-02 | 2019-07-17 | 13.07.2019 | 2019-07-13 13:08 | 2019-07-13 13:21 | 2019-07-13 14:08 | 53 | 160.272 | Арм500 ГОСТ 34028-2016 | 159.7 | 1570 | 170 | 13 | 2.1 | 2155 | 8.3 | 280 | 260 | 100 | 1550 | 1548 | 1545 | 8.833333 | 26.712
30000784 | 180 | 2019-07-02 | 2019-07-17 | 13.07.2019 | 2019-07-13 14:00 | 2019-07-13 14:11 | 2019-07-13 14:57 | 52 | 157.248 | Арм500 ГОСТ 34028-2016 | 160.4 | 1570 | 170 | 13 | 2.1 | 2155 | 8.3 | 280 | 260 | 100 | 1546 | 1549 | 1548 | 8.666667 | 26.208
30000784 | 180 | 2019-07-02 | 2019-07-17 | 13.07.2019 | 2019-07-13 15:37 | 2019-07-13 15:49 | 2019-07-13 16:35 | 55 | 166.32 | Арм500 ГОСТ 34028-2016 | 164.4 | 1568 | 170 | 13 | 2.1 | 2155 | 8.3 | 180 | 160 | 100 | 1550 | 1547 | 1545 | 9.166667 | 27.72
30000784 | 180 | 2019-07-02 | 2019-07-17 | 13.07.2019 | 2019-07-13 16:28 | 2019-07-13 16:38 | 2019-07-13 17:28 | 55 | 166.32 | Арм500 ГОСТ 34028-2016 | 189 | 1568 | 170 | 13 | 2.1 | 2155 | 8.3 | 280 | 260 | 100 | 1548 | 1542 | 1548 | 9.166667 | 27.72
30000784 | 180 | 2019-07-02 | 2019-07-17 | 13.07.2019 | 2019-07-13 16:50 | 2019-07-13 15:01 | 2019-07-13 15:45 | 52 | 157.248 | Арм500 ГОСТ 34028-2016 | 149.4 | 1570 | 170 | 13 | 2.1 | 2155 | 8.3 | 280 | 160 | 100 | 1550 | 1548 | 1547 | 8.666667 | 26.208
30000784 | 180 | 2019-07-02 | 2019-07-17 | 13.07.2019 | 2019-07-13 17:18 | 2019-07-13 17:30 | 2019-07-13 18:18 | 54 | 163.296 | Арм500 ГОСТ 34028-2016 | 170.8 | 1570 | 170 | 13 | 2.1 | 2155 | 8.3 | 280 | 260 | 100 | 1553 | 1554 | 1552 | 9 | 27.216
30000784 | 180 | 2019-07-02 | 2019-07-17 | 13.07.2019 | 2019-07-13 18:10 | 2019-07-13 18:20 | 2019-07-13 19:13 | 56 | 169.344 | Арм500 ГОСТ 34028-2016 | 171 | 1568 | 170 | 13 | 2.1 | 2155 | 8.3 | 280 | 260 | 100 | 1550 | 1549 | 1548 | 9.333333 | 28.224
30000784 | 180 | 2019-07-02 | 2019-07-17 | 13.07.2019 | 2019-07-13 19:06 | 2019-07-13 19:16 | 2019-07-13 20:04 | 55 | 166.32 | Арм500 ГОСТ 34028-2016 | 168.7 | 1568 | 165 | 6 | 1.9 | 2155 | 8.3 | 242 | 290 | 130 | 1540 | 1539 | 1538 | 9.166667 | 27.72
30000784 | 180 | 2019-07-02 | 2019-07-17 | 13.07.2019 | 2019-07-13 19:55 | 2019-07-13 20:05 | 2019-07-13 20:53 | 55 | 166.32 | Арм500 ГОСТ 34028-2016 | 178 | 1572 | 165 | 6 | 2.2 | 2155 | 8.3 | 242 | 290 | 130 | 1550 | 1551 | 1550 | 9.166667 | 27.72
30000784 | 180 | 2019-07-02 | 2019-07-17 | 13.07.2019 | 2019-07-13 20:45 | 2019-07-13 20:55 | 2019-07-13 21:46 | 52 | 157.172 | Арм500 ГОСТ 34028-2016 | 168 | 1568 | 165 | 6 | 2.1 | 2155 | 8.3 | 242 | 290 | 130 | 1549 | 1548 | 1546 | 8.666667 | 26.19533
30000784 | 180 | 2019-07-02 | 2019-07-17 | 13.07.2019 | 2019-07-13 21:37 | 2019-07-13 21:49 | 2019-07-13 22:43 | 58 | 175.392 | Арм500 ГОСТ 34028-2016 | 178 | 1573 | 165 | 6 | 2.2 | 2155 | 8.3 | 242 | 290 | 130 | 1553 | 1554 | 1553 | 9.666667 | 29.232
30000784 | 180 | 2019-07-02 | 2019-07-17 | 13.07.2019 | 2019-07-13 22:35 | 2019-07-13 22:45 | 2019-07-13 23:35 | 54 | 163.296 | Арм500 ГОСТ 34028-2016 | 161 | 1572 | 165 | 6 | 2.2 | 2155 | 8.3 | 242 | 290 | 130 | 1557 | 1554 | 1555 | 9 | 27.216
30000784 | 180 | 2019-07-02 | 2019-07-17 | 13.07.2019 | 2019-07-13 23:25 | 2019-07-13 23:36 | 2019-07-14 00:25 | 54 | 163.296 | Арм500 ГОСТ 34028-2016 | 161 | 1566 | 165 | 6 | 2.2 | 2155 | 8.3 | 242 | 290 | 130 | 1550 | 1548 | 1547 | 9 | 27.216
30000784 | 180 | 2019-07-02 | 2019-07-17 | 13.07.2019 | 2019-07-14 00:15 | 2019-07-14 00:27 | 2019-07-14 01:16 | 53 | 160.272 | Арм500 ГОСТ 34028-2016 | 170.5 | 1566 | 165 | 6 | 2.2 | 2155 | 8.3 | 242 | 290 | 130 | 1548 | 1549 | 1544 | 8.833333 | 26.712
30000784 | 180 | 2019-07-02 | 2019-07-17 | 13.07.2019 | 2019-07-14 01:07 | 2019-07-14 01:17 | 2019-07-14 02:08 | 58 | 175.392 | Арм500 ГОСТ 34028-2016 | 195 | 1564 | 165 | 6 | 2.2 | 2155 | 8.3 | 242 | 290 | 130 | 1545 | 1543 | 1542 | 9.666667 | 29.232
30000784 | 180 | 2019-07-02 | 2019-07-17 | 13.07.2019 | 2019-07-14 02:00 | 2019-07-14 02:10 | 2019-07-14 02:56 | 52 | 157.248 | Арм500 ГОСТ 34028-2016 | 161.6 | 1571 | 165 | 6 | 2.2 | 2155 | 8.3 | 242 | 290 | 130 | 1548 | 1549 | 1551 | 8.666667 | 26.208
30000784 | 180 | 2019-07-02 | 2019-07-17 | 14.07.2019 | 2019-07-14 02:49 | 2019-07-14 02:59 | 2019-07-14 03:46 | 51 | 154.224 | Арм500 ГОСТ 34028-2016 | 169 | 1570 | 165 | 6 | 2.2 | 2155 | 8.3 | 242 | 290 | 130 | 1547 | 1545 | 1543 | 8.5 | 25.704
30000784 | 180 | 2019-07-02 | 2019-07-17 | 14.07.2019 | 2019-07-14 03:35 | 2019-07-14 03:47 | 2019-07-14 04:36 | 56 | 169.168 | Арм500 ГОСТ 34028-2016 | 166 | 1571 | 165 | 6 | 2.2 | 2150 | 8.3 | 240 | 290 | 130 | 1552 | 1553 | 1553 | 9.333333 | 28.19467
30000784 | 180 | 2019-07-02 | 2019-07-17 | 15.07.2019 | 2019-07-15 06:40 | 2019-07-15 06:44 | 2019-07-15 07:32 | 55 | 166.32 | Арм500 ГОСТ 34028-2016 | 177.5 | 1584 | 160 | 7 | 1.9 | 2155 | 7.9 | 240 | 260 | 90 | 1562 | 1560 | 1559 | 9.166667 | 27.72
30000784 | 180 | 2019-07-02 | 2019-07-17 | 15.07.2019 | 2019-07-15 07:22 | 2019-07-15 07:34 | 2019-07-15 08:21 | 53 | 160.272 | Арм500 ГОСТ 34028-2016 | 154.7 | 1572 | 160 | 7 | 2.1 | 2155 | 7.8 | 240 | 260 | 90 | 1552 | 1549 | 1550 | 8.833333 | 26.712
30000784 | 180 | 2019-07-02 | 2019-07-17 | 15.07.2019 | 2019-07-15 08:12 | 2019-07-15 08:25 | 2019-07-15 09:09 | 50 | 151.2 | Арм500 ГОСТ 34028-2016 | 154 | 1573 | 160 | 7 | 2.1 | 2155 | 7.9 | 260 | 280 | 90 | 1546 | 1544 | 1547 | 8.333333 | 25.2
30000784 | 180 | 2019-07-02 | 2019-07-17 | 15.07.2019 | 2019-07-15 08:59 | 2019-07-15 09:11 | 2019-07-15 10:00 | 58 | 175.392 | Арм500 ГОСТ 34028-2016 | 170 | 1574 | 160 | 7 | 2.1 | 2155 | 8 | 260 | 280 | 95 | 1548 | 1546 | 1548 | 9.666667 | 29.232
30000784 | 180 | 2019-07-02 | 2019-07-17 | 15.07.2019 | 2019-07-15 09:48 | 2019-07-15 10:02 | 2019-07-15 10:50 | 50 | 151.2 | Арм500 ГОСТ 34028-2016 | 160.4 | 1575 | 160 | 7 | 2.1 | 2155 | 7.9 | 260 | 280 | 95 | 1553 | 1548 | 1551 | 8.333333 | 25.2
30000784 | 180 | 2019-07-02 | 2019-07-17 | 15.07.2019 | 2019-07-15 10:40 | 2019-07-15 10:52 | 2019-07-15 11:42 | 56 | 169.344 | Арм500 ГОСТ 34028-2016 | 179.5 | 1570 | 160 | 7 | 2.1 | 2155 | 7.9 | 260 | 280 | 95 | 1549 | 1552 | 1551 | 9.333333 | 28.224
30000784 | 180 | 2019-07-02 | 2019-07-17 | 15.07.2019 | 2019-07-15 11:32 | 2019-07-15 11:45 | 2019-07-15 12:35 | 57 | 172.368 | Арм500 ГОСТ 34028-2016 | 164.5 | 1567 | 160 | 7 | 2.1 | 2155 | 8 | 260 | 280 | 95 | 1547 | 1546 | 1545 | 9.5 | 28.728
30000784 | 180 | 2019-07-02 | 2019-07-17 | 15.07.2019 | 2019-07-15 12:25 | 2019-07-15 12:37 | 2019-07-15 13:25 | 51 | 154.224 | Арм500 ГОСТ 34028-2016 | 155.6 | 1565 | 160 | 7 | 2.1 | 2155 | 8 | 260 | 280 | 95 | 1548 | 1546 | 1543 | 8.5 | 25.704
30000784 | 180 | 2019-07-02 | 2019-07-17 | 15.07.2019 | 2019-07-15 13:15 | 2019-07-15 13:27 | 2019-07-15 14:15 | 54 | 163.296 | Арм500 ГОСТ 34028-2016 | 154.8 | 1569 | 160 | 7 | 2.1 | 2155 | 8 | 260 | 280 | 95 | 1544 | 1542 | 1544 | 9 | 27.216
30000784 | 180 | 2019-07-02 | 2019-07-17 | 15.07.2019 | 2019-07-15 14:00 | 2019-07-15 14:17 | 2019-07-15 15:04 | 53 | 160.272 | Арм500 ГОСТ 34028-2016 | 167 | 1566 | 160 | 7 | 2.1 | 2155 | 8 | 260 | 280 | 95 | 1541 | 1543 | 1541 | 8.833333 | 26.712
30000784 | 180 | 2019-07-02 | 2019-07-17 | 15.07.2019 | 2019-07-15 14:52 | 2019-07-15 15:06 | 2019-07-15 15:51 | 52 | 157.248 | Арм500 ГОСТ 34028-2016 | 154.5 | 1567 | 160 | 7 | 2.1 | 2155 | 8 | 260 | 280 | 95 | 1543 | 1540 | 1542 | 8.666667 | 26.208
30000784 | 180 | 2019-07-02 | 2019-07-17 | 15.07.2019 | 2019-07-15 15:45 | 2019-07-15 15:53 | 2019-07-15 16:40 | 53 | 160.272 | Арм500 ГОСТ 34028-2016 | 163 | 1563 | 165 | 7 | 2.1 | 2155 | 8.3 | 270 | 300 | 100 | 1540 | 1541 | 1541 | 8.833333 | 26.712
30000784 | 180 | 2019-07-02 | 2019-07-17 | 15.07.2019 | 2019-07-15 16:30 | 2019-07-15 16:42 | 2019-07-15 17:32 | 56 | 169.344 | Арм500 ГОСТ 34028-2016 | 170 | 1566 | 165 | 7 | 2.1 | 2155 | 8.3 | 270 | 300 | 100 | 1542 | 1540 | 1541 | 9.333333 | 28.224
30000784 | 180 | 2019-07-02 | 2019-07-17 | 15.07.2019 | 2019-07-15 17:12 | 2019-07-15 17:33 | 2019-07-15 18:23 | 54 | 163.296 | Арм500 ГОСТ 34028-2016 | 177 | 1567 | 165 | 7 | 2.1 | 2155 | 8.3 | 270 | 300 | 100 | 1540 | 1539 | 1538 | 9 | 27.216
30000784 | 180 | 2019-07-02 | 2019-07-17 | 15.07.2019 | 2019-07-15 18:15 | 2019-07-15 18:26 | 2019-07-15 19:14 | 54 | 163.296 | Арм500 ГОСТ 34028-2016 | 169 | 1569 | 165 | 7 | 2.1 | 2155 | 8.3 | 270 | 300 | 100 | 1544 | 1545 | 1543 | 9 | 27.216
30000784 | 180 | 2019-07-02 | 2019-07-17 | 15.07.2019 | 2019-07-15 19:05 | 2019-07-15 19:15 | 2019-07-15 20:03 | 55 | 166.32 | Арм500 ГОСТ 34028-2016 | 168 | 1569 | 165 | 7 | 2.1 | 2155 | 8.3 | 270 | 300 | 100 | 1548 | 1547 | 1546 | 9.166667 | 27.72
30000784 | 180 | 2019-07-02 | 2019-07-17 | 15.07.2019 | 2019-07-15 19:55 | 2019-07-15 20:05 | 2019-07-15 20:53 | 53 | 160.272 | Арм500 ГОСТ 34028-2016 | 164 | 1567 | 165 | 7 | 2.1 | 2155 | 8.3 | 260 | 290 | 90 | 1541 | 1543 | 1542 | 8.833333 | 26.712
30000784 | 180 | 2019-07-02 | 2019-07-17 | 15.07.2019 | 2019-07-15 20:45 | 2019-07-15 20:54 | 2019-07-15 21:41 | 52 | 157.248 | Арм500 ГОСТ 34028-2016 | 168 | 1571 | 165 | 7 | 2.1 | 2155 | 8.3 | 270 | 300 | 100 | 1541 | 1542 | 1544 | 8.666667 | 26.208
30000784 | 180 | 2019-07-02 | 2019-07-17 | 16.07.2019 | 2019-07-16 07:00 | 2019-07-16 07:16 | 2019-07-16 08:00 | 50 | 151.2 | Арм500 ГОСТ 34028-2016 | 154 | 1582 | 160 | 7 | 1.8 | 2155 | 7.8 | 240 | 260 | 90 | 1558 | 1560 | 1561 | 8.333333 | 25.2
30000784 | 180 | 2019-07-02 | 2019-07-17 | 16.07.2019 | 2019-07-16 07:50 | 2019-07-16 08:03 | 2019-07-16 08:58 | 56 | 169.344 | Арм500 ГОСТ 34028-2016 | 198 | 1574 | 160 | 7 | 1.9 | 2155 | 7.8 | 242 | 260 | 90 | 1550 | 1548 | 1545 | 9.333333 | 28.224
30000784 | 180 | 2019-07-02 | 2019-07-17 | 16.07.2019 | 2019-07-16 08:47 | 2019-07-16 09:01 | 2019-07-16 09:55 | 53 | 160.272 | Арм500 ГОСТ 34028-2016 | 162.4 | 1575 | 160 | 7 | 1.9 | 2155 | 7.8 | 240 | 260 | 90 | 1541 | 1545 | 1546 | 8.833333 | 26.712
30000784 | 180 | 2019-07-02 | 2019-07-17 | 16.07.2019 | 2019-07-16 09:47 | 2019-07-16 09:57 | 2019-07-16 10:49 | 53 | 160.272 | Арм500 ГОСТ 34028-2016 | 155 | 1575 | 160 | 13 | 2 | 2155 | 7.8 | 242 | 280 | 90 | 1548 | 1549 | 1548 | 8.833333 | 26.712
30000784 | 180 | 2019-07-02 | 2019-07-17 | 16.07.2019 | 2019-07-16 10:40 | 2019-07-16 10:51 | 2019-07-16 11:44 | 53 | 160.272 | Арм500 ГОСТ 34028-2016 | 155.5 | 1577 | 160 | 13 | 2 | 2155 | 7.8 | 240 | 260 | 90 | 1551 | 1552 | 1549 | 8.833333 | 26.712
30000784 | 180 | 2019-07-02 | 2019-07-17 | 16.07.2019 | 2019-07-16 11:30 | 2019-07-16 11:46 | 2019-07-16 12:34 | 50 | 151.2 | Арм500 ГОСТ 34028-2016 | 161.5 | 1575 | 160 | 13 | 1.9 | 2155 | 7.9 | 240 | 260 | 90 | 1553 | 1557 | 1555 | 8.333333 | 25.2
30000784 | 180 | 2019-07-02 | 2019-07-17 | 16.07.2019 | 2019-07-16 12:23 | 2019-07-16 12:36 | 2019-07-16 13:37 | 54 | 163.296 | Арм500 ГОСТ 34028-2016 | 164.4 | 1572 | 160 | 13 | 1.9 | 2155 | 7.9 | 240 | 260 | 90 | 1553 | 1551 | 1551 | 9 | 27.216
30000784 | 180 | 2019-07-02 | 2019-07-17 | 16.07.2019 | 2019-07-16 13:22 | 2019-07-16 13:39 | 2019-07-16 14:29 | 56 | 169.344 | Арм500 ГОСТ 34028-2016 | 174 | 1580 | 164 | 7 | 2.2 | 2150 | 7.8 | 230 | 290 | 140 | 1548 | 1551 | 1554 | 9.333333 | 28.224
30000784 | 180 | 2019-07-02 | 2019-07-17 | 16.07.2019 | 2019-07-16 14:22 | 2019-07-16 14:32 | 2019-07-16 15:16 | 48 | 145.152 | Арм500 ГОСТ 34028-2016 | 147 | 1568 | 165 | 7 | 2.2 | 2150 | 7.8 | 230 | 290 | 140 | 1546 | 1544 | 1546 | 8 | 24.192
30000784 | 180 | 2019-07-02 | 2019-07-17 | 16.07.2019 | 2019-07-16 15:10 | 2019-07-16 15:20 | 2019-07-16 16:05 | 53 | 160.272 | Арм500 ГОСТ 34028-2016 | 158 | 1566 | 165 | 7 | 2.2 | 2155 | 8.3 | 242 | 290 | 130 | 1541 | 1542 | 1540 | 8.833333 | 26.712
30000784 | 180 | 2019-07-02 | 2019-07-17 | 16.07.2019 | 2019-07-16 15:55 | 2019-07-16 16:07 | 2019-07-16 16:57 | 55 | 166.32 | Арм500 ГОСТ 34028-2016 | 171 | 1564 | 165 | 7 | 2.2 | 2155 | 8.3 | 242 | 290 | 130 | 1541 | 1543 | 1539 | 9.166667 | 27.72
30000784 | 180 | 2019-07-02 | 2019-07-17 | 16.07.2019 | 2019-07-16 16:49 | 2019-07-16 16:59 | 2019-07-16 17:50 | 57 | 172.368 | Арм500 ГОСТ 34028-2016 | 192.5 | 1566 | 165 | 7 | 2.2 | 2155 | 8.3 | 242 | 290 | 130 | 1538 | 1537 | 1534 | 9.5 | 28.728
30000784 | 180 | 2019-07-02 | 2019-07-17 | 16.07.2019 | 2019-07-16 17:30 | 2019-07-16 17:43 | 2019-07-16 19:30 | 53 | 160.272 | Арм500 ГОСТ 34028-2016 | 162 | 1568 | 165 | 7 | 2.1 | 2155 | 8.3 | 260 | 290 | 90 | 1551 | 1549 | 1550 | 8.833333 | 26.712
30000784 | 180 | 2019-07-02 | 2019-07-17 | 16.07.2019 | 2019-07-16 17:42 | 2019-07-16 17:53 | 2019-07-16 18:40 | 51 | 154.224 | Арм500 ГОСТ 34028-2016 | 156 | 1574 | 165 | 7 | 2.2 | 2155 | 8.3 | 242 | 290 | 130 | 1546 | 1548 | 1552 | 8.5 | 25.704
30000784 | 180 | 2019-07-02 | 2019-07-17 | 16.07.2019 | 2019-07-16 19:20 | 2019-07-16 19:32 | 2019-07-16 20:20 | 55 | 166.32 | Арм500 ГОСТ 34028-2016 | 157 | 1569 | 165 | 7 | 2.1 | 2155 | 8.3 | 270 | 300 | 100 | 1547 | 1549 | 1550 | 9.166667 | 27.72
30000784 | 180 | 2019-07-02 | 2019-07-17 | 16.07.2019 | 2019-07-16 20:05 | 2019-07-16 20:22 | 2019-07-16 21:09 | 51 | 154.224 | Арм500 ГОСТ 34028-2016 | 178 | 1572 | 165 | 7 | 2.1 | 2155 | 8.3 | 260 | 290 | 90 | 1543 | 1546 | 1545 | 8.5 | 25.704
30000784 | 180 | 2019-07-02 | 2019-07-17 | 16.07.2019 | 2019-07-16 20:58 | 2019-07-16 21:11 | 2019-07-16 21:58 | 53 | 160.272 | Арм500 ГОСТ 34028-2016 | 158 | 1572 | 165 | 7 | 2.1 | 2155 | 8.3 | 260 | 290 | 90 | 1547 | 1550 | 1549 | 8.833333 | 26.712
30000784 | 180 | 2019-07-02 | 2019-07-17 | 16.07.2019 | 2019-07-16 21:48 | 2019-07-16 22:00 | 2019-07-16 22:48 | 55 | 165.325 | Арм500 ГОСТ 34028-2016 | 161 | 1570 | 165 | 7 | 2.1 | 2155 | 8.3 | 260 | 290 | 90 | 1548 | 1545 | 1547 | 9.166667 | 27.55417
30000784 | 180 | 2019-07-02 | 2019-07-17 | 17.07.2019 | 2019-07-17 06:40 | 2019-07-17 06:46 | 2019-07-17 07:31 | 51 | 153.317 | Арм500 ГОСТ 34028-2016 | 163.4 | 1584 | 160 | 13 | 2 | 2155 | 8 | 260 | 280 | 95 | 1557 | 1559 | 1557 | 8.5 | 25.55283
30000784 | 180 | 2019-07-02 | 2019-07-17 | 17.07.2019 | 2019-07-17 07:23 | 2019-07-17 07:33 | 2019-07-17 08:28 | 53 | 160.272 | Арм500 ГОСТ 34028-2016 | 159.6 | 1582 | 170 | 13 | 2.1 | 2155 | 8 | 260 | 280 | 100 | 1547 | 1545 | 1543 | 8.833333 | 26.712
30000784 | 180 | 2019-07-02 | 2019-07-17 | 17.07.2019 | 2019-07-17 08:20 | 2019-07-17 08:30 | 2019-07-17 09:26 | 52 | 157.248 | Арм500 ГОСТ 34028-2016 | 155.5 | 1578 | 170 | 13 | 2.1 | 2155 | 8.3 | 260 | 280 | 100 | 1551 | 1552 | 1550 | 8.666667 | 26.208
30000784 | 180 | 2019-07-02 | 2019-07-17 | 17.07.2019 | 2019-07-17 09:18 | 2019-07-17 09:28 | 2019-07-17 10:27 | 52 | 157.248 | Арм500 ГОСТ 34028-2016 | 160 | 1574 | 170 | 13 | 2.1 | 2155 | 8.3 | 260 | 280 | 100 | 1549 | 1546 | 1540 | 8.666667 | 26.208
30000784 | 180 | 2019-07-02 | 2019-07-17 | 17.07.2019 | 2019-07-17 10:18 | 2019-07-17 10:29 | 2019-07-17 11:24 | 53 | 160.272 | Арм500 ГОСТ 34028-2016 | 154 | 1576 | 170 | 13 | 2.1 | 2155 | 8.3 | 260 | 280 | 100 | 1544 | 1547 | 1544 | 8.833333 | 26.712
30000784 | 180 | 2019-07-02 | 2019-07-17 | 17.07.2019 | 2019-07-17 11:16 | 2019-07-17 11:26 | 2019-07-17 12:13 | 49 | 148.176 | Арм500 ГОСТ 34028-2016 | 162 | 1576 | 170 | 13 | 2.1 | 2155 | 8.3 | 260 | 280 | 100 | 1549 | 1551 | 1549 | 8.166667 | 24.696
30000784 | 180 | 2019-07-02 | 2019-07-17 | 17.07.2019 | 2019-07-17 12:05 | 2019-07-17 12:15 | 2019-07-17 13:00 | 50 | 151.2 | Арм500 ГОСТ 34028-2016 | 154 | 1568 | 170 | 13 | 2.1 | 2155 | 8.3 | 260 | 280 | 100 | 1542 | 1541 | 1542 | 8.333333 | 25.2
30000784 | 180 | 2019-07-02 | 2019-07-17 | 17.07.2019 | 2019-07-17 12:52 | 2019-07-17 13:02 | 2019-07-17 13:50 | 54 | 163.296 | Арм500 ГОСТ 34028-2016 | 161 | 1570 | 170 | 13 | 2.1 | 2155 | 8.3 | 260 | 280 | 100 | 1545 | 1548 | 1546 | 9 | 27.216
30000784 | 180 | 2019-07-02 | 2019-07-17 | 17.07.2019 | 2019-07-17 13:42 | 2019-07-17 13:52 | 2019-07-17 14:39 | 50 | 151.2 | Арм500 ГОСТ 34028-2016 | 150 | 1567 | 170 | 13 | 2.1 | 2155 | 8.3 | 260 | 280 | 100 | 1541 | 1538 | 1541 | 8.333333 | 25.2
30000784 | 180 | 2019-07-02 | 2019-07-17 | 17.07.2019 | 2019-07-17 14:31 | 2019-07-17 14:41 | 2019-07-17 15:28 | 52 | 157.248 | Арм500 ГОСТ 34028-2016 | 166.5 | 1571 | 170 | 13 | 2.1 | 2155 | 8.3 | 260 | 280 | 100 | 1549 | 1544 | 1548 | 8.666667 | 26.208
30000784 | 180 | 2019-07-02 | 2019-07-17 | 17.07.2019 | 2019-07-17 15:20 | 2019-07-17 15:30 | 2019-07-17 16:16 | 52 | 157.248 | Арм500 ГОСТ 34028-2016 | 161 | 1568 | 170 | 13 | 2.1 | 2155 | 8.3 | 260 | 280 | 100 | 1544 | 1549 | 1548 | 8.666667 | 26.208
30000784 | 180 | 2019-07-02 | 2019-07-17 | 17.07.2019 | 2019-07-17 16:08 | 2019-07-17 16:18 | 2019-07-17 17:03 | 48 | 145.152 | Арм500 ГОСТ 34028-2016 | 152 | 1568 | 170 | 13 | 2.1 | 2155 | 8.3 | 260 | 280 | 100 | 1545 | 1549 | 1544 | 8 | 24.192
30000784 | 180 | 2019-07-02 | 2019-07-17 | 17.07.2019 | 2019-07-17 16:54 | 2019-07-17 17:04 | 2019-07-17 17:53 | 56 | 169.344 | Арм500 ГОСТ 34028-2016 | 167 | 1568 | 170 | 13 | 2.1 | 2155 | 8.3 | 260 | 280 | 100 | 1551 | 1545 | 1543 | 9.333333 | 28.224
30000784 | 180 | 2019-07-02 | 2019-07-17 | 17.07.2019 | 2019-07-17 17:45 | 2019-07-17 17:57 | 2019-07-17 18:42 | 52 | 157.248 | Арм500 ГОСТ 34028-2016 | 145 | 1569 | 165 | 7 | 2.2 | 2155 | 8.3 | 242 | 290 | 90 | 1546 | 1545 | 1548 | 8.666667 | 26.208
30000784 | 180 | 2019-07-02 | 2019-07-17 | 17.07.2019 | 2019-07-17 18:30 | 2019-07-17 18:43 | 2019-07-17 19:33 | 53 | 160.272 | Арм500 ГОСТ 34028-2016 | 163 | 1567 | 165 | 7 | 2.2 | 2155 | 8.3 | 242 | 290 | 90 | 1542 | 1543 | 1539 | 8.833333 | 26.712
30000784 | 180 | 2019-07-02 | 2019-07-17 | 17.07.2019 | 2019-07-17 19:25 | 2019-07-17 19:35 | 2019-07-17 20:22 | 49 | 148.176 | Арм500 ГОСТ 34028-2016 | 164 | 1569 | 165 | 7 | 2.2 | 2155 | 8.3 | 242 | 290 | 130 | 1540 | 1541 | 1542 | 8.166667 | 24.696
30000784 | 180 | 2019-07-02 | 2019-07-17 | 17.07.2019 | 2019-07-17 20:14 | 2019-07-17 20:24 | 2019-07-17 21:11 | 53 | 160.272 | Арм500 ГОСТ 34028-2016 | 164 | 1570 | 165 | 7 | 2.2 | 2155 | 8.3 | 242 | 290 | 130 | 1541 | 1540 | 1539 | 8.833333 | 26.712
30000784 | 180 | 2019-07-02 | 2019-07-17 | 17.07.2019 | 2019-07-17 21:05 | 2019-07-17 21:15 | 2019-07-17 22:00 | 53 | 160.272 | Арм500 ГОСТ 34028-2016 | 161 | 1575 | 165 | 7 | 2.2 | 2155 | 8.3 | 242 | 290 | 130 | 1548 | 1550 | 1553 | 8.833333 | 26.712
30000784 | 180 | 2019-07-02 | 2019-07-17 | 17.07.2019 | 2019-07-17 21:55 | 2019-07-17 22:03 | 2019-07-17 22:50 | 55 | 166.093 | Арм500 ГОСТ 34028-2016 | 161 | 1572 | 165 | 7 | 2.2 | 2155 | 8.3 | 242 | 290 | 130 | 1546 | 1548 | 1544 | 9.166667 | 27.68217
30000784 | 180 | 2019-07-22 | 2019-07-23 | 22.07.2019 | 2019-07-22 03:00 | 2019-07-22 03:13 | 2019-07-22 04:10 | 53 | 160.272 | Арм500 ГОСТ 34028-2016 | 156.1 | 1580 | 165 | 7 | 2.2 | 2155 | 7.8 | 230 | 290 | 100 | 1559 | 1560 | 1559 | 8.833333 | 26.712
30000784 | 180 | 2019-07-22 | 2019-07-23 | 22.07.2019 | 2019-07-22 04:03 | 2019-07-22 04:14 | 2019-07-22 05:12 | 54 | 163.296 | Арм500 ГОСТ 34028-2016 | 160 | 1577 | 165 | 7 | 2.2 | 2155 | 7.8 | 230 | 290 | 100 | 1553 | 1551 | 1550 | 9 | 27.216
30000784 | 180 | 2019-07-22 | 2019-07-23 | 22.07.2019 | 2019-07-22 05:03 | 2019-07-22 05:14 | 2019-07-22 06:11 | 51 | 154.224 | Арм500 ГОСТ 34028-2016 | 150.7 | 1580 | 165 | 13 | 2.1 | 2155 | 7.5 | 260 | 280 | 100 | 1549 | 1546 | 1547 | 8.5 | 25.704
30000784 | 180 | 2019-07-22 | 2019-07-23 | 22.07.2019 | 2019-07-22 06:03 | 2019-07-22 06:14 | 2019-07-22 07:09 | 52 | 157.248 | Арм500 ГОСТ 34028-2016 | 167 | 1577 | 165 | 13 | 2 | 2155 | 7 | 260 | 280 | 100 | 1545 | 1547 | 1545 | 8.666667 | 26.208
30000784 | 180 | 2019-07-22 | 2019-07-23 | 22.07.2019 | 2019-07-22 07:03 | 2019-07-22 07:13 | 2019-07-22 08:14 | 52 | 157.248 | Арм500 ГОСТ 34028-2016 | 150.4 | 1579 | 165 | 13 | 2 | 2155 | 7 | 260 | 280 | 100 | 1550 | 1551 | 1549 | 8.666667 | 26.208
30000784 | 180 | 2019-07-22 | 2019-07-23 | 22.07.2019 | 2019-07-22 08:05 | 2019-07-22 08:16 | 2019-07-22 09:13 | 46 | 139.104 | Арм500 ГОСТ 34028-2016 | 139.7 | 1579 | 165 | 13 | 2 | 2155 | 7 | 260 | 280 | 100 | 1547 | 1546 | 1547 | 7.666667 | 23.184
30000784 | 180 | 2019-07-22 | 2019-07-23 | 22.07.2019 | 2019-07-22 09:05 | 2019-07-22 09:15 | 2019-07-22 10:21 | 59 | 178.416 | Арм500 ГОСТ 34028-2016 | 170 | 1579 | 165 | 13 | 2 | 2155 | 7 | 260 | 280 | 100 | 1548 | 1547 | 1546 | 9.833333 | 29.736
30000784 | 180 | 2019-07-22 | 2019-07-23 | 22.07.2019 | 2019-07-22 10:12 | 2019-07-22 10:24 | 2019-07-22 11:24 | 57 | 172.368 | Арм500 ГОСТ 34028-2016 | 182 | 1577 | 165 | 13 | 2.1 | 2155 | 7 | 260 | 280 | 100 | 1548 | 1546 | 1548 | 9.5 | 28.728
30000784 | 180 | 2019-07-22 | 2019-07-23 | 22.07.2019 | 2019-07-22 11:17 | 2019-07-22 11:27 | 2019-07-22 12:26 | 52 | 157.248 | Арм500 ГОСТ 34028-2016 | 162 | 1579 | 165 | 13 | 2 | 2155 | 7 | 260 | 280 | 100 | 1549 | 1556 | 1553 | 8.666667 | 26.208
30000784 | 180 | 2019-07-22 | 2019-07-23 | 22.07.2019 | 2019-07-22 12:18 | 2019-07-22 12:28 | 2019-07-22 13:26 | 53 | 160.272 | Арм500 ГОСТ 34028-2016 | 170 | 1576 | 165 | 13 | 2 | 2155 | 7 | 260 | 280 | 90 | 1549 | 1550 | 1549 | 8.833333 | 26.712
30000784 | 180 | 2019-07-22 | 2019-07-23 | 22.07.2019 | 2019-07-22 13:20 | 2019-07-22 13:30 | 2019-07-22 14:27 | 56 | 169.344 | Арм500 ГОСТ 34028-2016 | 160 | 1578 | 165 | 13 | 2 | 2155 | 7 | 260 | 280 | 90 | 1554 | 1553 | 1554 | 9.333333 | 28.224
30000784 | 180 | 2019-07-22 | 2019-07-23 | 22.07.2019 | 2019-07-22 14:20 | 2019-07-22 14:30 | 2019-07-22 15:24 | 49 | 148.176 | Арм500 ГОСТ 34028-2016 | 178 | 1576 | 165 | 13 | 2 | 2155 | 7 | 260 | 280 | 90 | 1553 | 1555 | 1552 | 8.166667 | 24.696
30000784 | 180 | 2019-07-22 | 2019-07-23 | 22.07.2019 | 2019-07-22 15:15 | 2019-07-22 15:26 | 2019-07-22 16:31 | 59 | 178.416 | Арм500 ГОСТ 34028-2016 | 170.5 | 1576 | 165 | 7 | 2.2 | 2155 | 7.8 | 230 | 290 | 100 | 1553 | 1550 | 1553 | 9.833333 | 29.736
30000784 | 180 | 2019-07-22 | 2019-07-23 | 22.07.2019 | 2019-07-22 19:50 | 2019-07-22 20:04 | 2019-07-22 20:46 | 50 | 151.2 | Арм500 ГОСТ 34028-2016 | 155.4 | 1583 | 165 | 7 | 2 | 2150 | 7.8 | 230 | 290 | 100 | 1557 | 1556 | 1559 | 8.333333 | 25.2
30000784 | 180 | 2019-07-22 | 2019-07-23 | 22.07.2019 | 2019-07-22 20:37 | 2019-07-22 20:49 | 2019-07-22 21:39 | 55 | 166.32 | Арм500 ГОСТ 34028-2016 | 189 | 1577 | 165 | 7 | 2 | 2150 | 7.8 | 230 | 290 | 100 | 1559 | 1558 | 1555 | 9.166667 | 27.72
30000784 | 180 | 2019-07-22 | 2019-07-23 | 22.07.2019 | 2019-07-22 21:32 | 2019-07-22 21:42 | 2019-07-22 22:36 | 54 | 163.296 | Арм500 ГОСТ 34028-2016 | 163 | 1581 | 165 | 7 | 2.1 | 2150 | 7.8 | 230 | 290 | 100 | 1549 | 1545 | 1543 | 9 | 27.216
30000784 | 180 | 2019-07-22 | 2019-07-23 | 22.07.2019 | 2019-07-22 22:28 | 2019-07-22 22:38 | 2019-07-22 23:30 | 55 | 166.32 | Арм500 ГОСТ 34028-2016 | 174 | 1581 | 165 | 7 | 2.1 | 2150 | 7.8 | 230 | 290 | 100 | 1549 | 1552 | 1552 | 9.166667 | 27.72
30000784 | 180 | 2019-07-22 | 2019-07-23 | 22.07.2019 | 2019-07-22 23:23 | 2019-07-22 23:32 | 2019-07-23 00:19 | 53 | 160.272 | Арм500 ГОСТ 34028-2016 | 158 | 1581 | 165 | 7 | 2.2 | 2155 | 7.8 | 230 | 290 | 100 | 1556 | 1552 | 1554 | 8.833333 | 26.712
30000784 | 180 | 2019-07-22 | 2019-07-23 | 22.07.2019 | 2019-07-23 00:09 | 2019-07-23 00:21 | 2019-07-23 01:09 | 54 | 163.296 | Арм500 ГОСТ 34028-2016 | 150 | 1594 | 165 | 7 | 2.2 | 2155 | 7.8 | 230 | 290 | 100 | 1560 | 1557 | 1562 | 9 | 27.216
30000784 | 180 | 2019-07-22 | 2019-07-23 | 22.07.2019 | 2019-07-23 01:00 | 2019-07-23 01:11 | 2019-07-23 02:00 | 52 | 157.248 | Арм500 ГОСТ 34028-2016 | 157 | 1557 | 165 | 7 | 2.2 | 2155 | 7.8 | 230 | 290 | 230 | 1554 | 1555 | 1553 | 8.666667 | 26.208
30000784 | 180 | 2019-07-22 | 2019-07-23 | 22.07.2019 | 2019-07-23 01:50 | 2019-07-23 02:03 | 2019-07-23 02:49 | 53 | 160.272 | Арм500 ГОСТ 34028-2016 | 162 | 1573 | 165 | 7 | 2.2 | 2155 | 7.8 | 230 | 290 | 100 | 1554 | 1554 | 1553 | 8.833333 | 26.712
30000784 | 180 | 2019-07-22 | 2019-07-23 | 23.07.2019 | 2019-07-23 02:42 | 2019-07-23 02:52 | 2019-07-23 03:40 | 54 | 163.296 | Арм500 ГОСТ 34028-2016 | 155.4 | 1568 | 165 | 7 | 2.2 | 2155 | 7.8 | 230 | 290 | 100 | 1548 | 1549 | 1550 | 9 | 27.216
30000784 | 180 | 2019-07-22 | 2019-07-23 | 23.07.2019 | 2019-07-23 03:31 | 2019-07-23 03:42 | 2019-07-23 04:28 | 50 | 151.2 | Арм500 ГОСТ 34028-2016 | 143 | 1567 | 165 | 7 | 2.2 | 2155 | 7.8 | 230 | 290 | 100 | 1545 | 1543 | 1544 | 8.333333 | 25.2
30000784 | 180 | 2019-07-22 | 2019-07-23 | 23.07.2019 | 2019-07-23 04:20 | 2019-07-23 04:30 | 2019-07-23 05:16 | 53 | 160.272 | Арм500 ГОСТ 34028-2016 | 149.5 | 1569 | 165 | 7 | 2.2 | 2155 | 7.8 | 230 | 290 | 100 | 1550 | 1551 | 1553 | 8.833333 | 26.712
30000784 | 180 | 2019-07-22 | 2019-07-23 | 23.07.2019 | 2019-07-23 05:10 | 2019-07-23 05:19 | 2019-07-23 06:07 | 55 | 166.32 | Арм500 ГОСТ 34028-2016 | 169 | 1567 | 165 | 7 | 2.1 | 2155 | 8 | 260 | 290 | 90 | 1548 | 1549 | 1547 | 9.166667 | 27.72
30000784 | 180 | 2019-07-22 | 2019-07-23 | 23.07.2019 | 2019-07-23 06:00 | 2019-07-23 06:10 | 2019-07-23 07:04 | 53 | 160.272 | Арм500 ГОСТ 34028-2016 | 163.5 | 1567 | 165 | 7 | 2.1 | 2155 | 8.3 | 260 | 290 | 90 | 1549 | 1548 | 1544 | 8.833333 | 26.712
30000784 | 180 | 2019-07-22 | 2019-07-23 | 23.07.2019 | 2019-07-23 07:00 | 2019-07-23 07:07 | 2019-07-23 07:52 | 51 | 154.224 | Арм500 ГОСТ 34028-2016 | 157 | 1570 | 165 | 7 | 2.1 | 2155 | 8.3 | 260 | 280 | 90 | 1549 | 1548 | 1549 | 8.5 | 25.704
30000784 | 180 | 2019-07-22 | 2019-07-23 | 23.07.2019 | 2019-07-23 07:45 | 2019-07-23 07:54 | 2019-07-23 08:42 | 54 | 163.296 | Арм500 ГОСТ 34028-2016 | 157 | 1569 | 165 | 7 | 2.1 | 2155 | 8.3 | 260 | 290 | 90 | 1554 | 1553 | 1550 | 9 | 27.216
30000784 | 180 | 2019-07-22 | 2019-07-23 | 23.07.2019 | 2019-07-23 08:35 | 2019-07-23 08:44 | 2019-07-23 09:33 | 54 | 163.296 | Арм500 ГОСТ 34028-2016 | 153 | 1570 | 165 | 7 | 2.1 | 2155 | 8.3 | 260 | 280 | 90 | 1554 | 1553 | 1551 | 9 | 27.216
30000784 | 180 | 2019-07-22 | 2019-07-23 | 23.07.2019 | 2019-07-23 09:25 | 2019-07-23 09:35 | 2019-07-23 10:22 | 52 | 157.248 | Арм500 ГОСТ 34028-2016 | 159.5 | 1572 | 165 | 7 | 2.1 | 2155 | 8.3 | 260 | 280 | 90 | 1546 | 1544 | 1543 | 8.666667 | 26.208
30000784 | 180 | 2019-07-22 | 2019-07-23 | 23.07.2019 | 2019-07-23 10:15 | 2019-07-23 10:25 | 2019-07-23 11:08 | 50 | 151.2 | Арм500 ГОСТ 34028-2016 | 157.5 | 1570 | 165 | 7 | 2.1 | 2155 | 8.3 | 260 | 290 | 90 | 1544 | 1546 | 1544 | 8.333333 | 25.2
30000784 | 180 | 2019-07-22 | 2019-07-23 | 23.07.2019 | 2019-07-23 12:55 | 2019-07-23 13:05 | 2019-07-23 13:48 | 51 | 154.224 | Арм500 ГОСТ 34028-2016 | 159.5 | 1583 | 165 | 7 | 2 | 2155 | 8.3 | 260 | 280 | 90 | 1554 | 1552 | 1557 | 8.5 | 25.704
30000784 | 180 | 2019-07-22 | 2019-07-23 | 23.07.2019 | 2019-07-23 13:40 | 2019-07-23 13:50 | 2019-07-23 14:40 | 54 | 163.296 | Арм500 ГОСТ 34028-2016 | 169 | 1569 | 165 | 7 | 2 | 2155 | 8.3 | 260 | 280 | 90 | 1549 | 1545 | 1539 | 9 | 27.216
30000784 | 180 | 2019-07-22 | 2019-07-23 | 23.07.2019 | 2019-07-23 14:30 | 2019-07-23 14:42 | 2019-07-23 15:35 | 56 | 169.344 | Арм500 ГОСТ 34028-2016 | 162 | 1574 | 165 | 7 | 2 | 2155 | 8.3 | 260 | 280 | 90 | 1545 | 1544 | 1543 | 9.333333 | 28.224
30000784 | 180 | 2019-07-22 | 2019-07-23 | 23.07.2019 | 2019-07-23 15:30 | 2019-07-23 15:37 | 2019-07-23 16:28 | 60 | 181.44 | Арм500 ГОСТ 34028-2016 | 158 | 1576 | 165 | 7 | 2 | 2155 | 8.3 | 260 | 280 | 90 | 1550 | 1554 | 1552 | 10 | 30.24
30000784 | 180 | 2019-07-22 | 2019-07-23 | 23.07.2019 | 2019-07-23 16:25 | 2019-07-23 16:34 | 2019-07-23 17:21 | 46 | 139.104 | Арм500 ГОСТ 34028-2016 | 161 | 1570 | 165 | 7 | 2 | 2155 | 8.3 | 260 | 280 | 90 | 1539 | 1534 | 1536 | 7.666667 | 23.184
30000784 | 180 | 2019-07-22 | 2019-07-23 | 23.07.2019 | 2019-07-23 17:15 | 2019-07-23 17:25 | 2019-07-23 18:15 | 53 | 160.272 | Арм500 ГОСТ 34028-2016 | 153 | 1577 | 165 | 7 | 2 | 2155 | 8.3 | 260 | 280 | 90 | 1551 | 1549 | 1552 | 8.833333 | 26.712
30000784 | 180 | 2019-07-22 | 2019-07-23 | 23.07.2019 | 2019-07-23 18:08 | 2019-07-23 18:18 | 2019-07-23 19:07 | 54 | 163.296 | Арм500 ГОСТ 34028-2016 | 165 | 1575 | 170 | 13 | 2.1 | 2155 | 8.5 | 180 | 160 | 100 | 1545 | 1542 | 1543 | 9 | 27.216
30000784 | 180 | 2019-07-22 | 2019-07-23 | 23.07.2019 | 2019-07-23 19:00 | 2019-07-23 19:11 | 2019-07-23 20:05 | 56 | 169.218 | Арм500 ГОСТ 34028-2016 | 167 | 1576 | 165 | 13 | 2.1 | 2155 | 8.5 | 160 | 180 | 100 | 1550 | 1548 | 1548 | 9.333333 | 28.203
30000784 | 180 | 2019-07-22 | 2019-07-23 | 23.07.2019 | 2019-07-23 20:55 | 2019-07-23 21:06 | 2019-07-23 22:01 | 50 | 151.2 | Арм500 ГОСТ 34028-2016 | 159 | 1579 | 170 | 13 | 2.1 | 2155 | 8.3 | 280 | 300 | 100 | 1546 | 1548 | 1549 | 8.333333 | 25.2
30000784 | 180 | 2019-07-22 | 2019-07-23 | 23.07.2019 | 2019-07-23 21:54 | 2019-07-23 22:03 | 2019-07-23 23:00 | 55 | 166.32 | Арм500 ГОСТ 34028-2016 | 158 | 1578 | 170 | 13 | 2.1 | 2155 | 8.2 | 280 | 300 | 100 | 1552 | 1550 | 1549 | 9.166667 | 27.72
30000784 | 180 | 2019-07-22 | 2019-07-23 | 23.07.2019 | 2019-07-23 22:51 | 2019-07-23 23:03 | 2019-07-24 00:03 | 55 | 166.32 | Арм500 ГОСТ 34028-2016 | 170.5 | 1575 | 170 | 13 | 2.1 | 2155 | 8.4 | 280 | 300 | 100 | 1548 | 1543 | 1546 | 9.166667 | 27.72
30000784 | 180 | 2019-07-22 | 2019-07-23 | 23.07.2019 | 2019-07-23 23:55 | 2019-07-24 00:06 | 2019-07-24 01:05 | 57 | 172.368 | Арм500 ГОСТ 34028-2016 | 163.6 | 1574 | 170 | 13 | 2.1 | 2155 | 8.5 | 280 | 300 | 100 | 1539 | 1541 | 1540 | 9.5 | 28.728
30000784 | 180 | 2019-07-22 | 2019-07-23 | 23.07.2019 | 2019-07-24 00:56 | 2019-07-24 01:07 | 2019-07-24 02:09 | 55 | 166.32 | Арм500 ГОСТ 34028-2016 | 160.5 | 1575 | 170 | 13 | 2.1 | 2155 | 8.4 | 280 | 300 | 100 | 1549 | 1547 | 1548 | 9.166667 | 27.72
30000766 | 150 | 2019-06-03 | 2019-06-04 | 03.06.2019 | 2019-06-03 16:44 | 2019-06-03 17:10 | 2019-06-03 18:08 | 73 | 155.1 | Арм500 ГОСТ 34028-2016 | 162.5 | 1590 | 155 | 7 | 1.8 | 2150 | 8.1 | 240 | 255 | 85 | 1558 | 1550 | 1549 | 12.16667 | 25.85
30000766 | 150 | 2019-06-03 | 2019-06-04 | 04.06.2019 | 2019-06-04 11:45 | 2019-06-04 11:52 | 2019-06-04 12:41 | 73 | 155.1 | Арм500 ГОСТ 34028-2016 | 160 | 1590 | 103 | 13 | 2.6 | 1853 | 13 | 235 | 285 | 127 | 1559 | 1555 | 1559 | 12.16667 | 25.85
30000766 | 150 | 2019-06-03 | 2019-06-04 | 04.06.2019 | 2019-06-04 12:30 | 2019-06-04 12:43 | 2019-06-04 13:39 | 77 | 163.5 | Арм500 ГОСТ 34028-2016 | 160.5 | 1579 | 108 | 13 | 2.8 | 1851 | 9 | 246 | 320 | 130 | 1558 | 1549 | 1544 | 12.83333 | 27.25
30000766 | 150 | 2019-06-03 | 2019-06-04 | 04.06.2019 | 2019-06-04 13:30 | 2019-06-04 13:41 | 2019-06-04 14:42 | 79 | 167.4 | Арм500 ГОСТ 34028-2016 | 159 | 1582 | 107 | 13 | 2.7 | 1860 | 9 | 240 | 290 | 130 | 1547 | 1549 | 1547 | 13.16667 | 27.9
30000766 | 150 | 2019-06-03 | 2019-06-04 | 04.06.2019 | 2019-06-04 14:25 | 2019-06-04 14:44 | 2019-06-04 15:44 | 75 | 156.1 | Арм500 ГОСТ 34028-2016 | 158.5 | 1581 | 105 | 13 | 2.5 | 1865 | 8 | 215 | 269 | 115 | 1538 | 1536 | 1535 | 12.5 | 26.01667
30000766 | 150 | 2019-06-07 | 2019-06-22 | 07.06.2019 | 2019-06-07 10:18 | 2019-06-07 10:24 | 2019-06-07 11:14 | 74 | 157.176 | Арм500 ГОСТ 34028-2016 | 162.5 | 1585 | 105 | 13 | 2.7 | 1850 | 9.5 | 245 | 305 | 130 | 1553 | 1557 | 1559 | 12.33333 | 26.196
30000766 | 150 | 2019-06-07 | 2019-06-22 | 07.06.2019 | 2019-06-07 11:00 | 2019-06-07 11:17 | 2019-06-07 12:12 | 78 | 165.672 | Арм500 ГОСТ 34028-2016 | 153.5 | 1580 | 110 | 13 | 2.7 | 1850 | 9.4 | 240 | 300 | 160 | 1551 | 1547 | 1544 | 13 | 27.612
30000766 | 150 | 2019-06-07 | 2019-06-22 | 07.06.2019 | 2019-06-07 11:55 | 2019-06-07 12:13 | 2019-06-07 13:12 | 78 | 165.672 | Арм500 ГОСТ 34028-2016 | 158.5 | 1580 | 105 | 13 | 2.5 | 1850 | 8.6 | 237 | 295 | 175 | 1538 | 1540 | 1537 | 13 | 27.612
30000766 | 150 | 2019-06-07 | 2019-06-22 | 07.06.2019 | 2019-06-07 12:59 | 2019-06-07 13:14 | 2019-06-07 14:13 | 74 | 157.176 | Арм500 ГОСТ 34028-2016 | 156.4 | 1584 | 97 | 13 | 2.6 | 1850 | 8.4 | 220 | 270 | 120 | 1540 | 1541 | 1539 | 12.33333 | 26.196
30000766 | 150 | 2019-06-07 | 2019-06-22 | 07.06.2019 | 2019-06-07 14:06 | 2019-06-07 14:16 | 2019-06-07 15:16 | 78 | 165.672 | Арм500 ГОСТ 34028-2016 | 160.4 | 1583 | 106 | 13 | 2.6 | 1850 | 8 | 230 | 290 | 130 | 1543 | 1545 | 1542 | 13 | 27.612
30000766 | 150 | 2019-06-07 | 2019-06-22 | 07.06.2019 | 2019-06-07 15:14 | 2019-06-07 15:18 | 2019-06-07 16:13 | 72 | 152.928 | Арм500 ГОСТ 34028-2016 | 154.4 | 1584 | 106 | 13 | 2.6 | 1860 | 8 | 240 | 285 | 125 | 1554 | 1551 |  | 12 | 25.488
30000766 | 150 | 2019-06-07 | 2019-06-22 | 07.06.2019 | 2019-06-07 16:10 | 2019-06-07 16:15 | 2019-06-07 17:29 | 79 | 167.796 | Арм500 ГОСТ 34028-2016 | 153.4 | 1584 | 98 | 13 | 2.4 | 1860 | 8 | 220 | 260 | 116 | 1544 | 1542 | 1540 | 13.16667 | 27.966
30000766 | 150 | 2019-06-07 | 2019-06-22 | 07.06.2019 | 2019-06-07 17:27 | 2019-06-07 17:31 | 2019-06-07 18:40 | 78 | 165.672 | Арм500 ГОСТ 34028-2016 | 167.5 | 1584 | 105 | 13 | 2.6 | 1850 | 8.2 | 230 | 280 | 120 | 1547 | 1545 | 1543 | 13 | 27.612
30000766 | 150 | 2019-06-07 | 2019-06-22 | 07.06.2019 | 2019-06-07 18:35 | 2019-06-07 18:42 | 2019-06-07 19:35 | 72 | 152.928 | Арм500 ГОСТ 34028-2016 | 160 | 1582 | 115 | 13 | 2.8 | 1857 | 8.7 | 240 | 295 | 135 | 1559 | 1554 |  | 12 | 25.488
30000766 | 150 | 2019-06-07 | 2019-06-22 | 07.06.2019 | 2019-06-07 19:24 | 2019-06-07 19:37 | 2019-06-07 20:26 | 78 | 165.672 | Арм500 ГОСТ 34028-2016 | 168.2 | 1574 | 115 | 13 | 2.8 | 1860 | 8.8 | 255 | 315 | 190 | 1543 | 1541 | 1538 | 13 | 27.612
30000766 | 150 | 2019-06-07 | 2019-06-22 | 08.06.2019 | 2019-06-08 09:34 | 2019-06-08 09:39 | 2019-06-08 10:27 | 74 | 157.176 | Арм500 ГОСТ 34028-2016 | 158.1 | 1587 | 105 | 13 | 2.6 | 1850 | 8.8 | 220 | 300 | 130 | 1562 | 1557 | 1555 | 12.33333 | 26.196
30000766 | 150 | 2019-06-07 | 2019-06-22 | 08.06.2019 | 2019-06-08 10:14 | 2019-06-08 10:29 | 2019-06-08 11:23 | 75 | 159.3 | Арм500 ГОСТ 34028-2016 | 157 | 1578 | 103 | 13 | 2.7 | 1850 | 8.4 | 245 | 300 | 125 | 1548 | 1546 | 1541 | 12.5 | 26.55
30000766 | 150 | 2019-06-07 | 2019-06-22 | 08.06.2019 | 2019-06-08 11:12 | 2019-06-08 11:24 | 2019-06-08 12:25 | 82 | 174.168 | Арм500 ГОСТ 34028-2016 | 169.5 | 1577 | 107 | 13 | 2.7 | 1850 | 8.5 | 250 | 315 | 125 | 1541 | 1536 | 1538 | 13.66667 | 29.028
30000766 | 150 | 2019-06-07 | 2019-06-22 | 08.06.2019 | 2019-06-08 12:12 | 2019-06-08 12:26 | 2019-06-08 13:18 | 78 | 165.672 | Арм500 ГОСТ 34028-2016 | 152.5 | 1585 | 108 | 13 | 2.7 | 1850 | 8.5 | 250 | 315 | 137 | 1548 | 1552 | 1553 | 13 | 27.612
30000766 | 150 | 2019-06-07 | 2019-06-22 | 08.06.2019 | 2019-06-08 13:08 | 2019-06-08 13:21 | 2019-06-08 14:10 | 72 | 151.888 | Арм500 ГОСТ 34028-2016 | 158.5 | 1580 | 128 | 13 | 3.1 | 1850 | 8.9 | 300 | 366 | 158 | 1552 | 1551 |  | 12 | 25.31467
30000766 | 150 | 2019-06-07 | 2019-06-22 | 11.06.2019 | 2019-06-11 08:20 | 2019-06-11 08:27 | 2019-06-11 09:16 | 74 | 153.624 | Арм500 ГОСТ 34028-2016 | 161.5 | 1584 | 105 | 13 | 2.7 | 1850 | 9 | 240 | 275 | 130 | 1556 | 1552 | 1545 | 12.33333 | 25.604
30000766 | 150 | 2019-06-07 | 2019-06-22 | 11.06.2019 | 2019-06-11 08:55 | 2019-06-11 09:18 | 2019-06-11 10:15 | 79 | 164.004 | Арм500 ГОСТ 34028-2016 | 162.5 | 1582 | 110 | 13 | 2.7 | 1850 | 8.9 | 255 | 280 | 136 | 1538 | 1537 | 1536 | 13.16667 | 27.334
30000766 | 150 | 2019-06-07 | 2019-06-22 | 11.06.2019 | 2019-06-11 10:06 | 2019-06-11 10:18 | 2019-06-11 11:12 | 77 | 159.852 | Арм500 ГОСТ 34028-2016 | 161.5 | 1586 | 110 | 13 | 2.7 | 1850 | 8.9 | 280 | 270 | 135 | 1547 | 1545 |  | 12.83333 | 26.642
30000766 | 150 | 2019-06-07 | 2019-06-22 | 11.06.2019 | 2019-06-11 10:59 | 2019-06-11 11:14 | 2019-06-11 12:09 | 76 | 157.776 | Арм500 ГОСТ 34028-2016 | 152.5 | 1585 | 110 | 13 | 2.7 | 1850 | 8.8 | 255 | 315 | 135 | 1546 | 1543 | 1547 | 12.66667 | 26.296
30000766 | 150 | 2019-06-07 | 2019-06-22 | 11.06.2019 | 2019-06-11 12:00 | 2019-06-11 12:12 | 2019-06-11 13:08 | 79 | 164.004 | Арм500 ГОСТ 34028-2016 | 163.5 | 1584 | 110 | 13 | 2.7 | 1850 | 8.7 | 250 | 290 | 130 | 1546 | 1548 |  | 13.16667 | 27.334
30000766 | 150 | 2019-06-07 | 2019-06-22 | 11.06.2019 | 2019-06-11 12:55 | 2019-06-11 13:11 | 2019-06-11 14:06 | 76 | 157.776 | Арм500 ГОСТ 34028-2016 | 156.5 | 1586 | 110 | 13 | 2.7 | 1850 | 8.5 | 245 | 300 | 125 | 1551 | 1548 |  | 12.66667 | 26.296
30000766 | 150 | 2019-06-07 | 2019-06-22 | 11.06.2019 | 2019-06-11 14:00 | 2019-06-11 14:07 | 2019-06-11 15:07 | 74 | 153.624 | Арм500 ГОСТ 34028-2016 | 159.5 | 1585 | 107 | 13 | 2.7 | 1850 | 8.4 | 245 | 300 | 130 | 1550 | 1551 | 1550 | 12.33333 | 25.604
30000766 | 150 | 2019-06-07 | 2019-06-22 | 11.06.2019 | 2019-06-11 14:46 | 2019-06-11 15:09 | 2019-06-11 16:05 | 77 | 159.852 | Арм500 ГОСТ 34028-2016 | 159.5 | 1586 | 106 | 13 | 2.6 | 1850 | 8.5 | 235 | 290 | 125 | 1547 | 1550 | 1548 | 12.83333 | 26.642
30000766 | 150 | 2019-06-07 | 2019-06-22 | 11.06.2019 | 2019-06-11 15:52 | 2019-06-11 16:07 | 2019-06-11 17:03 | 76 | 157.776 | Арм500 ГОСТ 34028-2016 | 158.1 | 1583 | 106 | 13 | 2.6 | 1850 | 8.5 | 240 | 270 | 130 | 1551 | 1549 | 1552 | 12.66667 | 26.296
30000766 | 150 | 2019-06-07 | 2019-06-22 | 11.06.2019 | 2019-06-11 16:51 | 2019-06-11 17:05 | 2019-06-11 18:03 | 81 | 168.156 | Арм500 ГОСТ 34028-2016 | 177.5 | 1592 | 185 | 9 | 2.7 | 1850 | 8.7 | 240 | 310 | 130 | 1553 | 1552 | 1553 | 13.5 | 28.026
30000766 | 150 | 2019-06-07 | 2019-06-22 | 11.06.2019 | 2019-06-11 17:51 | 2019-06-11 18:04 | 2019-06-11 18:58 | 75 | 155.7 | Арм500 ГОСТ 34028-2016 | 161.5 | 1582 | 185 | 9 | 2.8 | 1850 | 8.7 | 250 | 310 | 130 | 1546 | 1545 | 1547 | 12.5 | 25.95
30000766 | 150 | 2019-06-07 | 2019-06-22 | 11.06.2019 | 2019-06-11 18:56 | 2019-06-11 18:59 | 2019-06-11 19:47 | 75 | 155.7 | Арм500 ГОСТ 34028-2016 | 162.4 | 1576 | 130 | 13 | 3 | 1860 | 8.7 | 265 | 320 | 140 | 1548 | 1544 | 1546 | 12.5 | 25.95
30000766 | 150 | 2019-06-07 | 2019-06-22 | 12.06.2019 | 2019-06-12 08:06 | 2019-06-12 08:11 | 2019-06-12 08:56 | 72 | 149.472 | Арм500 ГОСТ 34028-2016 | 153.5 | 1585 | 185 | 9 | 2.6 | 1850 | 9.2 | 245 | 345 | 130 | 1558 | 1555 | 1550 | 12 | 24.912
30000766 | 150 | 2019-06-07 | 2019-06-22 | 12.06.2019 | 2019-06-12 08:43 | 2019-06-12 08:59 | 2019-06-12 09:54 | 79 | 164.004 | Арм500 ГОСТ 34028-2016 | 166.5 | 1580 | 185 | 9 | 2.9 | 1850 | 9.1 | 245 | 306 | 135 | 1544 | 1541 | 1539 | 13.16667 | 27.334
30000766 | 150 | 2019-06-07 | 2019-06-22 | 12.06.2019 | 2019-06-12 09:46 | 2019-06-12 09:56 | 2019-06-12 10:51 | 75 | 155.7 | Арм500 ГОСТ 34028-2016 | 158.5 | 1585 | 185 | 9 | 2.8 | 1850 | 9 | 250 | 315 | 135 | 1544 | 1545 | 1546 | 12.5 | 25.95
30000766 | 150 | 2019-06-07 | 2019-06-22 | 12.06.2019 | 2019-06-12 10:40 | 2019-06-12 10:55 | 2019-06-12 11:46 | 76 | 157.776 | Арм500 ГОСТ 34028-2016 | 148.8 | 1585 | 185 | 9 | 2.6 | 1850 | 8.5 | 240 | 320 | 130 | 1549 | 1545 |  | 12.66667 | 26.296
30000766 | 150 | 2019-06-07 | 2019-06-22 | 12.06.2019 | 2019-06-12 11:37 | 2019-06-12 11:48 | 2019-06-12 12:46 | 77 | 159.852 | Арм500 ГОСТ 34028-2016 | 166.5 | 1582 | 185 | 9 | 2.3 | 1850 | 8.6 | 220 | 250 | 115 | 1540 | 1535 | 1534 | 12.83333 | 26.642
30000766 | 150 | 2019-06-07 | 2019-06-22 | 12.06.2019 | 2019-06-12 12:44 | 2019-06-12 12:49 | 2019-06-12 13:48 | 77 | 159.852 | Арм500 ГОСТ 34028-2016 | 161.5 | 1587 | 185 | 9 | 2.3 | 1850 | 8.2 | 210 | 230 | 110 | 1544 | 1542 | 1545 | 12.83333 | 26.642
30000766 | 150 | 2019-06-07 | 2019-06-22 | 12.06.2019 | 2019-06-12 13:44 | 2019-06-12 13:50 | 2019-06-12 14:41 | 74 | 153.624 | Арм500 ГОСТ 34028-2016 | 157.5 | 1585 | 185 | 9 | 2.8 | 1850 | 9.1 | 250 | 305 | 140 | 1549 | 1551 | 1553 | 12.33333 | 25.604
30000766 | 150 | 2019-06-07 | 2019-06-22 | 12.06.2019 | 2019-06-12 14:30 | 2019-06-12 14:46 | 2019-06-12 15:36 | 76 | 157.776 | Арм500 ГОСТ 34028-2016 | 163.5 | 1580 | 185 | 9 | 2.8 | 1850 | 9.3 | 240 | 325 | 133 | 1544 | 1546 | 1546 | 12.66667 | 26.296
30000766 | 150 | 2019-06-07 | 2019-06-22 | 15.06.2019 | 2019-06-15 09:06 | 2019-06-15 09:12 | 2019-06-15 09:59 | 76 | 157.776 | Арм500 ГОСТ 34028-2016 | 160.5 | 1587 | 165 | 9 | 2.7 | 1850 | 9.8 | 245 | 295 | 125 | 1560 | 1558 | 1561 | 12.66667 | 26.296
30000766 | 150 | 2019-06-07 | 2019-06-22 | 15.06.2019 | 2019-06-15 09:53 | 2019-06-15 10:00 | 2019-06-15 10:58 | 74 | 153.624 | Арм500 ГОСТ 34028-2016 | 169.5 | 1585 | 165 | 9 | 2.7 | 1850 | 9.7 | 241 | 290 | 126 | 1557 | 1556 | 1553 | 12.33333 | 25.604
30000766 | 150 | 2019-06-07 | 2019-06-22 | 15.06.2019 | 2019-06-15 10:49 | 2019-06-15 11:00 | 2019-06-15 12:10 | 74 | 152.137 | Арм500 ГОСТ 34028-2016 | 161.5 | 1584 | 165 | 9 | 2.7 | 1850 | 9.5 | 236 | 291 | 127 | 1543 | 1545 | 1544 | 12.33333 | 25.35617
30000766 | 150 | 2019-06-07 | 2019-06-22 | 15.06.2019 | 2019-06-15 14:05 | 2019-06-15 14:12 | 2019-06-15 14:56 | 70 | 145.32 | Арм500 ГОСТ 34028-2016 | 158.5 | 1589 | 165 | 9 | 2.7 | 1850 | 10 | 245 | 295 | 125 | 1559 | 1558 | 1555 | 11.66667 | 24.22
30000766 | 150 | 2019-06-07 | 2019-06-22 | 15.06.2019 | 2019-06-15 14:46 | 2019-06-15 15:00 | 2019-06-15 15:53 | 78 | 161.928 | Арм500 ГОСТ 34028-2016 | 175.5 | 1582 | 165 | 13 | 2.8 | 1850 | 9.5 | 255 | 315 | 135 | 1548 | 1547 | 1544 | 13 | 26.988
30000766 | 150 | 2019-06-07 | 2019-06-22 | 15.06.2019 | 2019-06-15 15:42 | 2019-06-15 15:56 | 2019-06-15 16:51 | 78 | 161.928 | Арм500 ГОСТ 34028-2016 | 172.5 | 1580 | 113 | 13 | 2.9 | 1850 | 9.4 | 250 | 305 | 135 | 1549 | 1550 | 1549 | 13 | 26.988
30000766 | 150 | 2019-06-07 | 2019-06-22 | 15.06.2019 | 2019-06-15 16:35 | 2019-06-15 16:54 | 2019-06-15 17:48 | 77 | 159.852 | Арм500 ГОСТ 34028-2016 | 164.2 | 1582 | 110 | 13 | 2.8 | 1855 | 8.8 | 233 | 292 | 128 | 1551 | 1552 | 1551 | 12.83333 | 26.642
30000766 | 150 | 2019-06-07 | 2019-06-22 | 15.06.2019 | 2019-06-15 17:33 | 2019-06-15 17:50 | 2019-06-15 18:43 | 78 | 161.928 | Арм500 ГОСТ 34028-2016 | 158.5 | 1578 | 115 | 13 | 2.8 | 1860 | 9.2 | 255 | 300 | 135 | 1547 | 1548 | 1549 | 13 | 26.988
30000766 | 150 | 2019-06-07 | 2019-06-22 | 15.06.2019 | 2019-06-15 18:35 | 2019-06-15 18:44 | 2019-06-15 19:42 | 77 | 159.852 | Арм500 ГОСТ 34028-2016 | 176.3 | 1578 | 118 | 13 | 2.6 | 1865 | 9.4 | 235 | 300 | 130 | 1550 | 1546 | 1548 | 12.83333 | 26.642
30000766 | 150 | 2019-06-07 | 2019-06-22 | 15.06.2019 | 2019-06-15 19:30 | 2019-06-15 19:44 | 2019-06-15 20:35 | 77 | 159.852 | Арм500 ГОСТ 34028-2016 | 158.5 | 1580 | 119 | 13 | 3 | 1860 | 9.1 | 270 | 325 | 145 | 1554 | 1557 | 1554 | 12.83333 | 26.642
30000766 | 150 | 2019-06-07 | 2019-06-22 | 15.06.2019 | 2019-06-15 20:30 | 2019-06-15 20:37 | 2019-06-15 21:26 | 71 | 147.396 | Арм500 ГОСТ 34028-2016 | 150 | 1580 | 117 | 13 | 2.9 | 1860 | 9.3 | 260 | 320 | 140 | 1556 | 1554 | 1552 | 11.83333 | 24.566
30000766 | 150 | 2019-06-07 | 2019-06-22 | 15.06.2019 | 2019-06-15 21:20 | 2019-06-15 21:26 | 2019-06-15 22:20 | 78 | 161.928 | Арм500 ГОСТ 34028-2016 | 168.1 | 1577 | 118 | 13 | 3 | 1860 | 9 | 245 | 320 | 135 | 1556 | 1554 |  | 13 | 26.988
30000766 | 150 | 2019-06-07 | 2019-06-22 | 15.06.2019 | 2019-06-15 22:04 | 2019-06-15 22:22 | 2019-06-15 23:11 | 74 | 153.624 | Арм500 ГОСТ 34028-2016 | 163 | 1575 | 119 | 13 | 3 | 1850 | 8.9 | 255 | 320 | 140 | 1548 | 1546 | 1547 | 12.33333 | 25.604
30000766 | 150 | 2019-06-07 | 2019-06-22 | 15.06.2019 | 2019-06-15 23:03 | 2019-06-15 23:12 | 2019-06-16 00:04 | 75 | 155.7 | Арм500 ГОСТ 34028-2016 | 158.3 | 1577 | 120 | 13 | 3 | 1860 | 8.8 | 245 | 300 | 130 | 1553 | 1554 | 1555 | 12.5 | 25.95
30000766 | 150 | 2019-06-07 | 2019-06-22 | 15.06.2019 | 2019-06-15 23:56 | 2019-06-16 00:06 | 2019-06-16 00:56 | 76 | 157.776 | Арм500 ГОСТ 34028-2016 | 193 | 1576 | 114 | 13 | 3 | 1860 | 8.7 | 250 | 320 | 135 | 1545 | 1543 | 1544 | 12.66667 | 26.296
30000766 | 150 | 2019-06-07 | 2019-06-22 | 15.06.2019 | 2019-06-16 00:48 | 2019-06-16 00:58 | 2019-06-16 01:55 | 80 | 166.08 | Арм500 ГОСТ 34028-2016 | 166.7 | 1578 | 114 | 13 | 2.9 | 1860 | 9 | 260 | 315 | 140 | 1543 | 1546 | 1543 | 13.33333 | 27.68
30000766 | 150 | 2019-06-07 | 2019-06-22 | 16.06.2019 | 2019-06-16 01:45 | 2019-06-16 01:56 | 2019-06-16 02:50 | 78 | 161.928 | Арм500 ГОСТ 34028-2016 | 173 | 1577 | 110 | 13 | 2.8 | 1860 | 8.6 | 250 | 310 | 135 | 1540 | 1539 | 1536 | 13 | 26.988
30000766 | 150 | 2019-06-07 | 2019-06-22 | 16.06.2019 | 2019-06-16 02:42 | 2019-06-16 02:52 | 2019-06-16 03:45 | 79 | 164.004 | Арм500 ГОСТ 34028-2016 | 162.7 | 1581 | 110 | 13 | 2.9 | 1860 | 8.8 | 260 | 320 | 140 | 1540 | 1539 | 1537 | 13.16667 | 27.334
30000766 | 150 | 2019-06-07 | 2019-06-22 | 16.06.2019 | 2019-06-16 05:54 | 2019-06-16 06:08 | 2019-06-16 07:06 | 75 | 155.7 | Арм500 ГОСТ 34028-2016 | 165.2 | 1586 | 110 | 13 | 2.5 | 1850 | 8.8 | 220 | 280 | 120 | 1550 | 1555 | 1560 | 12.5 | 25.95
30000766 | 150 | 2019-06-07 | 2019-06-22 | 16.06.2019 | 2019-06-16 06:53 | 2019-06-16 07:09 | 2019-06-16 08:17 | 80 | 166.08 | Арм500 ГОСТ 34028-2016 | 159.5 | 1579 | 105 | 13 | 2.6 | 1850 | 8.8 | 240 | 290 | 130 | 1553 | 1551 | 1546 | 13.33333 | 27.68
30000766 | 150 | 2019-06-07 | 2019-06-22 | 16.06.2019 | 2019-06-16 08:09 | 2019-06-16 08:19 | 2019-06-16 09:18 | 76 | 157.776 | Арм500 ГОСТ 34028-2016 | 164.5 | 1585 | 117 | 13 | 3 | 1850 | 9.3 | 275 | 330 | 140 | 1550 | 1549 | 1547 | 12.66667 | 26.296
30000766 | 150 | 2019-06-07 | 2019-06-22 | 16.06.2019 | 2019-06-16 09:05 | 2019-06-16 09:20 | 2019-06-16 10:20 | 77 | 159.852 | Арм500 ГОСТ 34028-2016 | 164.5 | 1580 | 114 | 13 | 2.8 | 1850 | 9.1 | 265 | 320 | 140 | 1548 | 1545 | 1546 | 12.83333 | 26.642
30000766 | 150 | 2019-06-07 | 2019-06-22 | 16.06.2019 | 2019-06-16 10:07 | 2019-06-16 10:23 | 2019-06-16 11:24 | 77 | 159.852 | Арм500 ГОСТ 34028-2016 | 167.5 | 1579 | 115 | 13 | 2.9 | 1850 | 9.2 | 250 | 315 | 135 | 1540 | 1541 | 1542 | 12.83333 | 26.642
30000766 | 150 | 2019-06-07 | 2019-06-22 | 16.06.2019 | 2019-06-16 11:09 | 2019-06-16 11:26 | 2019-06-16 12:26 | 78 | 161.928 | Арм500 ГОСТ 34028-2016 | 182.5 | 1579 | 116 | 13 | 2.9 | 1850 | 9.2 | 265 | 335 | 145 | 1545 | 1550 | 1551 | 13 | 26.988
30000766 | 150 | 2019-06-07 | 2019-06-22 | 16.06.2019 | 2019-06-16 12:13 | 2019-06-16 12:28 | 2019-06-16 13:29 | 81 | 168.156 | Арм500 ГОСТ 34028-2016 | 174.5 | 1578 | 118 | 13 | 2.9 | 1850 | 9.2 | 249 | 327 | 137 | 1549 | 1548 | 1546 | 13.5 | 28.026
30000766 | 150 | 2019-06-07 | 2019-06-22 | 16.06.2019 | 2019-06-16 13:17 | 2019-06-16 13:31 | 2019-06-16 14:30 | 79 | 164.004 | Арм500 ГОСТ 34028-2016 | 185.5 | 1577 | 120 | 13 | 3 | 1850 | 9.2 | 260 | 320 | 140 | 1546 | 1545 | 1546 | 13.16667 | 27.334
30000766 | 150 | 2019-06-07 | 2019-06-22 | 16.06.2019 | 2019-06-16 14:21 | 2019-06-16 14:33 | 2019-06-16 15:33 | 76 | 157.776 | Арм500 ГОСТ 34028-2016 | 164.5 | 1576 | 120 | 13 | 2.9 | 1850 | 8.9 | 265 | 306 | 145 | 1548 | 1546 | 1550 | 12.66667 | 26.296
30000766 | 150 | 2019-06-07 | 2019-06-22 | 16.06.2019 | 2019-06-16 15:18 | 2019-06-16 15:37 | 2019-06-16 16:36 | 78 | 161.928 | Арм500 ГОСТ 34028-2016 | 164.5 | 1576 | 120 | 13 | 3 | 1850 | 9.1 | 256 | 320 | 145 | 1545 | 1546 | 1545 | 13 | 26.988
30000766 | 150 | 2019-06-07 | 2019-06-22 | 17.06.2019 | 2019-06-17 08:49 | 2019-06-17 08:57 | 2019-06-17 09:40 | 69 | 143.244 | Арм500 ГОСТ 34028-2016 | 159.5 | 1584 | 107 | 13 | 2.7 | 1850 | 9.9 | 245 | 280 | 130 | 1564 | 1558 | 1556 | 11.5 | 23.874
30000766 | 150 | 2019-06-07 | 2019-06-22 | 17.06.2019 | 2019-06-17 09:37 | 2019-06-17 09:43 | 2019-06-17 10:36 | 79 | 164.004 | Арм500 ГОСТ 34028-2016 | 164.5 | 1583 | 107 | 13 | 2.8 | 1850 | 9.7 | 245 | 270 | 130 | 1555 | 1551 | 1549 | 13.16667 | 27.334
30000766 | 150 | 2019-06-07 | 2019-06-22 | 17.06.2019 | 2019-06-17 10:19 | 2019-06-17 10:39 | 2019-06-17 11:31 | 77 | 159.852 | Арм500 ГОСТ 34028-2016 | 166.5 | 1580 | 106 | 13 | 2.8 | 1850 | 8.6 | 240 | 301 | 130 | 1542 | 1541 |  | 12.83333 | 26.642
30000766 | 150 | 2019-06-07 | 2019-06-22 | 17.06.2019 | 2019-06-17 11:15 | 2019-06-17 11:32 | 2019-06-17 12:24 | 78 | 161.928 | Арм500 ГОСТ 34028-2016 | 149.5 | 1573 | 122 | 13 | 3.1 | 1850 | 8.6 | 285 | 348 | 148 | 1542 | 1540 |  | 13 | 26.988
30000766 | 150 | 2019-06-07 | 2019-06-22 | 17.06.2019 | 2019-06-17 12:11 | 2019-06-17 12:26 | 2019-06-17 13:16 | 76 | 157.776 | Арм500 ГОСТ 34028-2016 | 163.5 | 1578 | 125 | 13 | 3.2 | 1850 | 8.8 | 280 | 315 | 151 | 1539 | 1540 | 1539 | 12.66667 | 26.296
30000766 | 150 | 2019-06-07 | 2019-06-22 | 17.06.2019 | 2019-06-17 13:00 | 2019-06-17 13:18 | 2019-06-17 14:09 | 81 | 168.156 | Арм500 ГОСТ 34028-2016 | 170 | 1582 | 122 | 13 | 3.2 | 1850 | 8.8 | 278 | 335 | 152 | 1548 | 1550 |  | 13.5 | 28.026
30000766 | 150 | 2019-06-07 | 2019-06-22 | 17.06.2019 | 2019-06-17 14:01 | 2019-06-17 14:11 | 2019-06-17 15:01 | 78 | 161.928 | Арм500 ГОСТ 34028-2016 | 164.4 | 1581 | 127 | 13 | 3.2 | 1850 | 9 | 288 | 376 | 153 | 1551 | 1555 |  | 13 | 26.988
30000766 | 150 | 2019-06-07 | 2019-06-22 | 17.06.2019 | 2019-06-17 14:54 | 2019-06-17 15:03 | 2019-06-17 15:52 | 80 | 166.08 | Арм500 ГОСТ 34028-2016 | 183.5 | 1577 | 127 | 13 | 3.1 | 1850 | 8.6 | 287 | 350 | 150 | 1550 | 1549 |  | 13.33333 | 27.68
30000766 | 150 | 2019-06-07 | 2019-06-22 | 17.06.2019 | 2019-06-17 15:50 | 2019-06-17 15:54 | 2019-06-17 16:38 | 69 | 143.244 | Арм500 ГОСТ 34028-2016 | 137 | 1574 | 126 | 13 | 3 | 1858 | 8.7 | 283 | 342 | 151 | 1548 | 1544 |  | 11.5 | 23.874
30000766 | 150 | 2019-06-07 | 2019-06-22 | 17.06.2019 | 2019-06-17 16:37 | 2019-06-17 16:41 | 2019-06-17 17:28 | 77 | 159.852 | Арм500 ГОСТ 34028-2016 | 186.5 | 1574 | 122 | 13 | 3.1 | 1850 | 9 | 280 | 340 | 150 | 1551 | 1555 | 1551 | 12.83333 | 26.642
30000766 | 150 | 2019-06-07 | 2019-06-22 | 17.06.2019 | 2019-06-17 17:19 | 2019-06-17 17:31 | 2019-06-17 18:20 | 79 | 164.004 | Арм500 ГОСТ 34028-2016 | 167.9 | 1571 | 123 | 13 | 3.1 | 1857 | 9 | 270 | 347 | 149 | 1541 | 1535 | 1533 | 13.16667 | 27.334
30000766 | 150 | 2019-06-07 | 2019-06-22 | 17.06.2019 | 2019-06-17 18:18 | 2019-06-17 18:22 | 2019-06-17 19:12 | 78 | 161.928 | Арм500 ГОСТ 34028-2016 | 178 | 1577 | 122 | 13 | 3.1 | 1857 | 9 | 276 | 335 | 143 | 1536 | 1539 | 1541 | 13 | 26.988
30000766 | 150 | 2019-06-07 | 2019-06-22 | 17.06.2019 | 2019-06-17 19:03 | 2019-06-17 19:13 | 2019-06-17 20:03 | 78 | 161.928 | Арм500 ГОСТ 34028-2016 | 162.5 | 1574 | 123 | 13 | 3.1 | 1860 | 9 | 276 | 341 | 148 | 1542 | 1541 |  | 13 | 26.988
30000766 | 150 | 2019-06-07 | 2019-06-22 | 17.06.2019 | 2019-06-17 19:53 | 2019-06-17 20:05 | 2019-06-17 20:55 | 78 | 161.928 | Арм500 ГОСТ 34028-2016 | 171 | 1575 | 125 | 13 | 3.1 | 1860 | 9 | 280 | 330 | 140 | 1543 | 1542 |  | 13 | 26.988
30000766 | 150 | 2019-06-07 | 2019-06-22 | 17.06.2019 | 2019-06-17 20:45 | 2019-06-17 20:57 | 2019-06-17 21:47 | 78 | 161.928 | Арм500 ГОСТ 34028-2016 | 165.1 | 1575 | 125 | 13 | 3.1 | 1860 | 9 | 280 | 340 | 150 | 1546 | 1547 | 1549 | 13 | 26.988
30000766 | 150 | 2019-06-07 | 2019-06-22 | 17.06.2019 | 2019-06-17 21:37 | 2019-06-17 21:49 | 2019-06-17 22:39 | 78 | 161.928 | Арм500 ГОСТ 34028-2016 | 196.7 | 1577 | 126 | 13 | 3.1 | 1860 | 9 | 292 | 321 | 150 | 1547 | 1544 | 1543 | 13 | 26.988
30000766 | 150 | 2019-06-07 | 2019-06-22 | 18.06.2019 | 2019-06-18 07:52 | 2019-06-18 07:58 | 2019-06-18 08:46 | 75 | 155.7 | Арм500 ГОСТ 34028-2016 | 164.5 | 1589 | 165 | 9 | 2.7 | 1850 | 8.3 | 230 | 300 | 130 | 1565 | 1564 | 1562 | 12.5 | 25.95
30000766 | 150 | 2019-06-07 | 2019-06-22 | 18.06.2019 | 2019-06-18 08:35 | 2019-06-18 08:47 | 2019-06-18 09:42 | 76 | 157.776 | Арм500 ГОСТ 34028-2016 | 173 | 1576 | 165 | 9 | 2.8 | 1850 | 8 | 235 | 300 | 145 | 1551 | 1549 | 1538 | 12.66667 | 26.296
30000766 | 150 | 2019-06-07 | 2019-06-22 | 18.06.2019 | 2019-06-18 09:32 | 2019-06-18 09:44 | 2019-06-18 10:50 | 77 | 158.814 | Арм500 ГОСТ 34028-2016 | 165.9 | 1579 | 103 | 13 | 2.5 | 1850 | 7.8 | 226 | 300 | 120 | 1537 | 1535 | 1537 | 12.83333 | 26.469
30000766 | 150 | 2019-06-07 | 2019-06-22 | 18.06.2019 | 2019-06-18 10:40 | 2019-06-18 10:52 | 2019-06-18 11:44 | 78 | 161.928 | Арм500 ГОСТ 34028-2016 | 162.3 | 1580 | 116 | 13 | 3 | 1850 | 9.2 | 260 | 340 | 140 | 1542 | 1543 | 1545 | 13 | 26.988
30000766 | 150 | 2019-06-07 | 2019-06-22 | 18.06.2019 | 2019-06-18 11:35 | 2019-06-18 11:46 | 2019-06-18 12:35 | 77 | 159.852 | Арм500 ГОСТ 34028-2016 | 155.6 | 1591 | 118 | 13 | 3.1 | 1860 | 8.8 | 265 | 340 | 145 | 1548 | 1549 | 1547 | 12.83333 | 26.642
30000766 | 150 | 2019-06-07 | 2019-06-22 | 18.06.2019 | 2019-06-18 12:25 | 2019-06-18 12:37 | 2019-06-18 13:25 | 76 | 157.776 | Арм500 ГОСТ 34028-2016 | 162.5 | 1577 | 118 | 13 | 3.1 | 1850 | 8.8 | 266 | 350 | 150 | 1546 | 1542 | 1540 | 12.66667 | 26.296
30000766 | 150 | 2019-06-07 | 2019-06-22 | 18.06.2019 | 2019-06-18 13:09 | 2019-06-18 13:27 | 2019-06-18 14:16 | 79 | 164.004 | Арм500 ГОСТ 34028-2016 | 163.8 | 1576 | 115 | 13 | 3 | 1850 | 8.9 | 280 | 340 | 150 | 1539 | 1541 |  | 13.16667 | 27.334
30000766 | 150 | 2019-06-07 | 2019-06-22 | 18.06.2019 | 2019-06-18 14:01 | 2019-06-18 14:18 | 2019-06-18 15:08 | 76 | 157.776 | Арм500 ГОСТ 34028-2016 | 161.2 | 1580 | 105 | 13 | 3 | 1850 | 8.7 | 280 | 330 | 140 | 1542 | 1544 | 1545 | 12.66667 | 26.296
30000766 | 150 | 2019-06-07 | 2019-06-22 | 18.06.2019 | 2019-06-18 14:58 | 2019-06-18 15:11 | 2019-06-18 15:53 | 69 | 143.244 | Арм500 ГОСТ 34028-2016 | 138.5 | 1580 | 130 | 13 | 3.2 | 1850 | 9 | 295 | 350 | 155 | 1547 | 1545 | 1550 | 11.5 | 23.874
30000766 | 150 | 2019-06-07 | 2019-06-22 | 18.06.2019 | 2019-06-18 15:56 | 2019-06-18 15:59 | 2019-06-18 16:46 | 76 | 157.776 | Арм500 ГОСТ 34028-2016 | 168.8 | 1579 | 119 | 13 | 3.1 | 1860 | 8.5 | 245 | 300 | 135 | 1551 | 1549 | 1547 | 12.66667 | 26.296
30000766 | 150 | 2019-06-07 | 2019-06-22 | 18.06.2019 | 2019-06-18 16:31 | 2019-06-18 16:48 | 2019-06-18 17:37 | 76 | 157.776 | Арм500 ГОСТ 34028-2016 | 161 | 1577 | 126 | 13 | 3.1 | 1860 | 9 | 275 | 340 | 145 | 1544 | 1548 | 1546 | 12.66667 | 26.296
30000766 | 150 | 2019-06-07 | 2019-06-22 | 18.06.2019 | 2019-06-18 17:24 | 2019-06-18 17:38 | 2019-06-18 18:28 | 79 | 164.004 | Арм500 ГОСТ 34028-2016 | 157 | 1578 | 126 | 13 | 3.1 | 1850 | 8.7 | 285 | 350 | 150 | 1545 |  |  | 13.16667 | 27.334
30000766 | 150 | 2019-06-07 | 2019-06-22 | 18.06.2019 | 2019-06-18 18:17 | 2019-06-18 18:30 | 2019-06-18 19:18 | 78 | 161.928 | Арм500 ГОСТ 34028-2016 | 159.2 | 1588 | 125 | 13 | 3.2 | 1854 | 9 | 287 | 345 | 150 | 1547 | 1550 |  | 13 | 26.988
30000766 | 150 | 2019-06-07 | 2019-06-22 | 18.06.2019 | 2019-06-18 19:12 | 2019-06-18 19:20 | 2019-06-18 20:07 | 74 | 153.624 | Арм500 ГОСТ 34028-2016 | 187 | 1579 | 125 | 13 | 3.2 | 1850 | 9 | 275 | 350 | 150 | 1546 | 1543 |  | 12.33333 | 25.604
30000766 | 150 | 2019-06-07 | 2019-06-22 | 18.06.2019 | 2019-06-18 20:03 | 2019-06-18 20:09 | 2019-06-18 20:59 | 78 | 161.928 | Арм500 ГОСТ 34028-2016 | 167 | 1577 | 125 | 13 | 3.2 | 1850 | 9 | 290 | 350 | 150 | 1550 | 1552 | 1553 | 13 | 26.988
30000766 | 150 | 2019-06-07 | 2019-06-22 | 18.06.2019 | 2019-06-18 20:53 | 2019-06-18 21:01 | 2019-06-18 21:49 | 80 | 166.08 | Арм500 ГОСТ 34028-2016 | 167 | 1575 | 125 | 13 | 3.1 | 1850 | 9 | 280 | 340 | 150 | 1548 | 1546 | 1542 | 13.33333 | 27.68
30000766 | 150 | 2019-06-07 | 2019-06-22 | 19.06.2019 | 2019-06-19 06:47 | 2019-06-19 06:53 | 2019-06-19 07:38 | 77 | 159.852 | Арм500 ГОСТ 34028-2016 | 164.5 | 1587 | 165 | 9 | 2.8 | 1850 | 9.3 | 235 | 240 | 130 | 1563 | 1558 | 1559 | 12.83333 | 26.642
30000766 | 150 | 2019-06-07 | 2019-06-22 | 19.06.2019 | 2019-06-19 07:30 | 2019-06-19 07:41 | 2019-06-19 08:37 | 82 | 170.232 | Арм500 ГОСТ 34028-2016 | 192.8 | 1582 | 165 | 9 | 2.8 | 1850 | 9.2 | 238 | 300 | 135 | 1556 | 1553 | 1551 | 13.66667 | 28.372
30000766 | 150 | 2019-06-07 | 2019-06-22 | 19.06.2019 | 2019-06-19 08:26 | 2019-06-19 08:40 | 2019-06-19 09:29 | 80 | 172.308 | Арм500 ГОСТ 34028-2016 | 168 | 1578 | 165 | 10 | 3.1 | 1850 | 9.3 | 280 | 340 | 153 | 1549 | 1548 | 1547 | 13.33333 | 28.718
30000766 | 150 | 2019-06-07 | 2019-06-22 | 19.06.2019 | 2019-06-19 09:22 | 2019-06-19 09:31 | 2019-06-19 10:21 | 80 | 166.08 | Арм500 ГОСТ 34028-2016 | 186.1 | 1575 | 165 | 10 | 3.1 | 1850 | 9 | 276 | 343 | 150 | 1546 | 1544 | 1545 | 13.33333 | 27.68
30000766 | 150 | 2019-06-07 | 2019-06-22 | 19.06.2019 | 2019-06-19 10:15 | 2019-06-19 10:23 | 2019-06-19 11:12 | 76 | 157.776 | Арм500 ГОСТ 34028-2016 | 171.8 | 1575 | 165 | 10 | 3.1 | 1850 | 9 | 282 | 350 | 150 | 1542 | 1539 | 1540 | 12.66667 | 26.296
30000766 | 150 | 2019-06-07 | 2019-06-22 | 19.06.2019 | 2019-06-19 11:05 | 2019-06-19 11:13 | 2019-06-19 12:05 | 79 | 164.004 | Арм500 ГОСТ 34028-2016 | 202.2 | 1577 | 165 | 10 | 3 | 1850 | 8.9 | 280 | 335 | 150 | 1542 | 1546 |  | 13.16667 | 27.334
30000766 | 150 | 2019-06-07 | 2019-06-22 | 19.06.2019 | 2019-06-19 11:56 | 2019-06-19 12:06 | 2019-06-19 12:58 | 79 | 164.004 | Арм500 ГОСТ 34028-2016 | 164 | 1585 | 165 | 10 | 3 | 1850 | 8.9 | 270 | 330 | 145 | 1549 | 1550 | 1547 | 13.16667 | 27.334
30000766 | 150 | 2019-06-07 | 2019-06-22 | 19.06.2019 | 2019-06-19 12:48 | 2019-06-19 13:00 | 2019-06-19 13:51 | 78 | 161.928 | Арм500 ГОСТ 34028-2016 | 176.2 | 1577 | 165 | 10 | 3 | 1850 | 8.7 | 270 | 335 | 145 | 1548 | 1549 |  | 13 | 26.988
30000766 | 150 | 2019-06-07 | 2019-06-22 | 19.06.2019 | 2019-06-19 13:43 | 2019-06-19 13:54 | 2019-06-19 14:44 | 79 | 164.004 | Арм500 ГОСТ 34028-2016 | 161.5 | 1575 | 165 | 10 | 3 | 1850 | 8.8 | 275 | 330 | 150 | 1541 | 1546 | 1547 | 13.16667 | 27.334
30000766 | 150 | 2019-06-07 | 2019-06-22 | 19.06.2019 | 2019-06-19 14:38 | 2019-06-19 14:46 | 2019-06-19 15:37 | 78 | 161.928 | Арм500 ГОСТ 34028-2016 | 200 | 1575 | 125 | 13 | 3.1 | 1850 | 9 | 275 | 345 | 150 | 1548 | 1547 | 1549 | 13 | 26.988
30000766 | 150 | 2019-06-07 | 2019-06-22 | 19.06.2019 | 2019-06-19 15:28 | 2019-06-19 15:40 | 2019-06-19 16:28 | 78 | 161.928 | Арм500 ГОСТ 34028-2016 | 163.1 | 1574 | 125 | 13 | 3.1 | 1850 | 9 | 250 | 330 | 150 | 1546 | 1549 | 1548 | 13 | 26.988
30000766 | 150 | 2019-06-07 | 2019-06-22 | 19.06.2019 | 2019-06-19 16:24 | 2019-06-19 16:31 | 2019-06-19 17:22 | 82 | 170.232 | Арм500 ГОСТ 34028-2016 | 201 | 1575 | 125 | 13 | 3.1 | 1850 | 9 | 260 | 320 | 150 | 1546 | 1548 | 1545 | 13.66667 | 28.372
30000766 | 150 | 2019-06-07 | 2019-06-22 | 19.06.2019 | 2019-06-19 17:08 | 2019-06-19 17:24 | 2019-06-19 18:13 | 76 | 157.776 | Арм500 ГОСТ 34028-2016 | 161.1 | 1574 | 125 | 13 | 3.1 | 1850 | 9 | 240 | 305 | 130 | 1546 | 1547 | 1545 | 12.66667 | 26.296
30000766 | 150 | 2019-06-07 | 2019-06-22 | 19.06.2019 | 2019-06-19 18:07 | 2019-06-19 18:14 | 2019-06-19 19:04 | 77 | 159.852 | Арм500 ГОСТ 34028-2016 | 189.4 | 1574 | 123 | 13 | 3.1 | 1860 | 8.6 | 285 | 306 | 155 | 1547 | 1548 | 1547 | 12.83333 | 26.642
30000766 | 150 | 2019-06-07 | 2019-06-22 | 19.06.2019 | 2019-06-19 18:57 | 2019-06-19 19:06 | 2019-06-19 19:57 | 78 | 161.928 | Арм500 ГОСТ 34028-2016 | 159.4 | 1576 | 126 | 13 | 3.1 | 1860 | 8.6 | 265 | 330 | 140 | 1550 | 1549 | 1548 | 13 | 26.988
30000766 | 150 | 2019-06-07 | 2019-06-22 | 19.06.2019 | 2019-06-19 19:48 | 2019-06-19 19:59 | 2019-06-19 20:52 | 83 | 172.308 | Арм500 ГОСТ 34028-2016 | 195.2 | 1574 | 118 | 13 | 3 | 1850 | 8.3 | 270 | 350 | 140 | 1546 | 1547 | 1544 | 13.83333 | 28.718
30000766 | 150 | 2019-06-07 | 2019-06-22 | 19.06.2019 | 2019-06-19 20:43 | 2019-06-19 20:54 | 2019-06-19 21:42 | 73 | 151.548 | Арм500 ГОСТ 34028-2016 | 157.3 | 1581 | 123 | 13 | 3.1 | 1850 | 8.4 | 265 | 340 | 145 | 1540 | 1546 |  | 12.16667 | 25.258
30000766 | 150 | 2019-06-07 | 2019-06-22 | 20.06.2019 | 2019-06-20 07:54 | 2019-06-20 07:58 | 2019-06-20 08:46 | 77 | 159.852 | Арм500 ГОСТ 34028-2016 | 161.7 | 1586 | 165 | 10 | 2.8 | 1850 | 8.9 | 265 | 325 | 140 | 1566 | 1563 | 1561 | 12.83333 | 26.642
30000766 | 150 | 2019-06-07 | 2019-06-22 | 20.06.2019 | 2019-06-20 08:38 | 2019-06-20 08:48 | 2019-06-20 09:39 | 79 | 164.004 | Арм500 ГОСТ 34028-2016 | 178.6 | 1581 | 165 | 10 | 2.8 | 1850 | 8.9 | 260 | 310 | 135 | 1556 | 1552 | 1555 | 13.16667 | 27.334
30000766 | 150 | 2019-06-07 | 2019-06-22 | 20.06.2019 | 2019-06-20 09:30 | 2019-06-20 09:41 | 2019-06-20 10:30 | 78 | 161.928 | Арм500 ГОСТ 34028-2016 | 163.1 | 1578 | 165 | 10 | 3.2 | 1850 | 8.8 | 280 | 350 | 150 | 1552 | 1549 | 1550 | 13 | 26.988
30000766 | 150 | 2019-06-07 | 2019-06-22 | 20.06.2019 | 2019-06-20 10:22 | 2019-06-20 10:32 | 2019-06-20 11:24 | 80 | 166.08 | Арм500 ГОСТ 34028-2016 | 196.6 | 1576 | 165 | 10 | 3.2 | 1850 | 8.8 | 280 | 350 | 150 | 1552 | 1549 | 1550 | 13.33333 | 27.68
30000766 | 150 | 2019-06-07 | 2019-06-22 | 20.06.2019 | 2019-06-20 11:13 | 2019-06-20 11:27 | 2019-06-20 12:13 | 75 | 155.7 | Арм500 ГОСТ 34028-2016 | 154.9 | 1575 | 165 | 10 | 3.2 | 1850 | 8.9 | 285 | 335 | 150 | 1547 | 1546 | 1548 | 12.5 | 25.95
30000766 | 150 | 2019-06-07 | 2019-06-22 | 20.06.2019 | 2019-06-20 12:14 | 2019-06-20 12:17 | 2019-06-20 13:04 | 80 | 166.08 | Арм500 ГОСТ 34028-2016 | 164.8 | 1589 | 165 | 10 | 3.1 | 1850 | 8.6 | 280 | 340 | 150 | 1562 | 1561 | 1562 | 13.33333 | 27.68
30000766 | 150 | 2019-06-07 | 2019-06-22 | 20.06.2019 | 2019-06-20 12:52 | 2019-06-20 13:06 | 2019-06-20 13:55 | 77 | 159.852 | Арм500 ГОСТ 34028-2016 | 163.6 | 1575 | 165 | 10 | 3.1 | 1850 | 8.8 | 280 | 360 | 150 | 1551 | 1546 | 1549 | 12.83333 | 26.642
30000766 | 150 | 2019-06-07 | 2019-06-22 | 20.06.2019 | 2019-06-20 13:42 | 2019-06-20 13:57 | 2019-06-20 14:47 | 80 | 166.08 | Арм500 ГОСТ 34028-2016 | 169.7 | 1576 | 165 | 10 | 3.1 | 1850 | 9 | 270 | 330 | 150 | 1546 | 1549 | 1548 | 13.33333 | 27.68
30000766 | 150 | 2019-06-07 | 2019-06-22 | 20.06.2019 | 2019-06-20 14:36 | 2019-06-20 14:49 | 2019-06-20 15:42 | 80 | 166.08 | Арм500 ГОСТ 34028-2016 | 165.6 | 1578 | 165 | 10 | 3 | 1850 | 8.7 | 285 | 340 | 140 | 1552 | 1550 | 1552 | 13.33333 | 27.68
30000766 | 150 | 2019-06-07 | 2019-06-22 | 20.06.2019 | 2019-06-20 15:27 | 2019-06-20 15:44 | 2019-06-20 16:37 | 79 | 164.004 | Арм500 ГОСТ 34028-2016 | 186.7 | 1577 | 165 | 10 | 3 | 1850 | 8.8 | 265 | 340 | 140 | 1550 | 1551 | 1552 | 13.16667 | 27.334
30000766 | 150 | 2019-06-07 | 2019-06-22 | 20.06.2019 | 2019-06-20 16:35 | 2019-06-20 16:39 | 2019-06-20 17:31 | 74 | 153.451 | Арм500 ГОСТ 34028-2016 | 155.5 | 1578 | 105 | 13 | 2.7 | 1850 | 9 | 250 | 290 | 130 | 1549 | 1551 | 1549 | 12.33333 | 25.57517
30000766 | 150 | 2019-06-07 | 2019-06-22 | 20.06.2019 | 2019-06-20 17:26 | 2019-06-20 17:33 | 2019-06-20 18:30 | 80 | 166.08 | Арм500 ГОСТ 34028-2016 | 186 | 1577 | 105 | 13 | 2.7 | 1850 | 8 | 240 | 270 | 120 | 1546 | 1544 | 1541 | 13.33333 | 27.68
30000766 | 150 | 2019-06-07 | 2019-06-22 | 20.06.2019 | 2019-06-20 18:11 | 2019-06-20 18:32 | 2019-06-20 19:26 | 77 | 159.852 | Арм500 ГОСТ 34028-2016 | 158.6 | 1578 | 114 | 13 | 2.8 | 1860 | 8.3 | 242 | 290 | 130 | 1542 | 1543 |  | 12.83333 | 26.642
30000766 | 150 | 2019-06-07 | 2019-06-22 | 20.06.2019 | 2019-06-20 19:08 | 2019-06-20 19:28 | 2019-06-20 20:26 | 79 | 164.004 | Арм500 ГОСТ 34028-2016 | 158.2 | 1579 | 112 | 13 | 2.7 | 1860 | 8.5 | 239 | 288 | 127 | 1543 | 1538 | 1545 | 13.16667 | 27.334
30000766 | 150 | 2019-06-07 | 2019-06-22 | 20.06.2019 | 2019-06-20 20:08 | 2019-06-20 20:27 | 2019-06-20 21:26 | 80 | 166.08 | Арм500 ГОСТ 34028-2016 | 166.3 | 1584 | 103 | 13 | 2.5 | 1860 | 7.5 | 230 | 300 | 120 | 1541 | 1543 | 1542 | 13.33333 | 27.68
30000766 | 150 | 2019-06-07 | 2019-06-22 | 20.06.2019 | 2019-06-20 21:15 | 2019-06-20 21:28 | 2019-06-20 22:19 | 75 | 155.7 | Арм500 ГОСТ 34028-2016 | 175.6 | 1583 | 13 | 105 | 3.1 | 1860 | 8.8 | 232 | 290 | 117 | 1549 | 1550 | 1542 | 12.5 | 25.95
30000766 | 150 | 2019-06-07 | 2019-06-22 | 21.06.2019 | 2019-06-21 07:32 | 2019-06-21 07:37 | 2019-06-21 08:35 | 77 | 157.914 | Арм500 ГОСТ 34028-2016 | 172.5 | 1585 | 165 | 10 | 2.8 | 1850 | 8.8 | 260 | 310 | 140 | 1565 | 1559 |  | 12.83333 | 26.319
30000766 | 150 | 2019-06-07 | 2019-06-22 | 21.06.2019 | 2019-06-21 08:20 | 2019-06-21 08:37 | 2019-06-21 09:55 | 79 | 163.324 | Арм500 ГОСТ 34028-2016 | 180.5 | 1577 | 165 | 10 | 2.9 | 1850 | 8.8 | 240 | 320 | 150 | 1544 | 1539 | 1535 | 13.16667 | 27.22067
30000766 | 150 | 2019-06-07 | 2019-06-22 | 21.06.2019 | 2019-06-21 09:40 | 2019-06-21 09:57 | 2019-06-21 11:10 | 80 | 165.907 | Арм500 ГОСТ 34028-2016 | 166.6 | 1582 | 165 | 10 | 2.9 | 1850 | 8.5 | 260 | 320 | 140 | 1539 | 1540 |  | 13.33333 | 27.65117
30000766 | 150 | 2019-06-07 | 2019-06-22 | 21.06.2019 | 2019-06-21 10:55 | 2019-06-21 11:15 | 2019-06-21 12:15 | 76 | 157.776 | Арм500 ГОСТ 34028-2016 | 167.6 | 1579 | 165 | 10 | 3.2 | 1850 | 8.2 | 285 | 345 | 155 | 1531 | 1534 | 1536 | 12.66667 | 26.296
30000766 | 150 | 2019-06-07 | 2019-06-22 | 21.06.2019 | 2019-06-21 12:00 | 2019-06-21 12:17 | 2019-06-21 13:18 | 79 | 164.004 | Арм500 ГОСТ 34028-2016 | 175.5 | 1581 | 165 | 10 | 3.1 | 1850 | 8.3 | 285 | 355 | 150 | 1543 | 1545 | 1548 | 13.16667 | 27.334
30000766 | 150 | 2019-06-07 | 2019-06-22 | 21.06.2019 | 2019-06-21 13:05 | 2019-06-21 13:20 | 2019-06-21 14:22 | 79 | 164.004 | Арм500 ГОСТ 34028-2016 | 171 | 1583 | 165 | 10 | 3.2 | 1850 | 9 | 250 | 340 | 150 | 1547 | 1548 | 1547 | 13.16667 | 27.334
30000766 | 150 | 2019-06-07 | 2019-06-22 | 21.06.2019 | 2019-06-21 14:10 | 2019-06-21 14:25 | 2019-06-21 15:18 | 76 | 157.776 | Арм500 ГОСТ 34028-2016 | 163 | 1579 | 165 | 10 | 3.2 | 1850 | 9.1 | 250 | 340 | 150 | 1550 | 1551 | 1549 | 12.66667 | 26.296
30000766 | 150 | 2019-06-07 | 2019-06-22 | 21.06.2019 | 2019-06-21 15:12 | 2019-06-21 15:20 | 2019-06-21 16:15 | 77 | 159.852 | Арм500 ГОСТ 34028-2016 | 188 | 1580 | 165 | 10 | 3.3 | 1850 | 8.7 | 250 | 350 | 150 | 1547 | 1550 | 1548 | 12.83333 | 26.642
30000766 | 150 | 2019-06-07 | 2019-06-22 | 21.06.2019 | 2019-06-21 16:00 | 2019-06-21 16:17 | 2019-06-21 17:15 | 80 | 166.08 | Арм500 ГОСТ 34028-2016 | 168.5 | 1578 | 165 | 10 | 3.3 | 1850 | 8.9 | 250 | 350 | 150 | 1543 | 1543 | 1541 | 13.33333 | 27.68
30000766 | 150 | 2019-06-07 | 2019-06-22 | 21.06.2019 | 2019-06-21 17:04 | 2019-06-21 17:17 | 2019-06-21 18:13 | 70 | 145.32 | Арм500 ГОСТ 34028-2016 | 186.2 | 1579 | 165 | 10 | 3.3 | 1850 | 8.9 | 240 | 350 | 150 | 1545 | 1551 | 1547 | 11.66667 | 24.22
30000766 | 150 | 2019-06-07 | 2019-06-22 | 21.06.2019 | 2019-06-21 19:54 | 2019-06-21 20:02 | 2019-06-21 20:49 | 72 | 149.472 | Арм500 ГОСТ 34028-2016 | 149.5 | 1586 | 110 | 13 | 2.8 | 1850 | 8.3 | 240 | 340 | 130 | 1556 | 1560 | 1556 | 12 | 24.912
30000766 | 150 | 2019-06-07 | 2019-06-22 | 21.06.2019 | 2019-06-21 20:15 | 2019-06-21 20:51 | 2019-06-21 21:41 | 77 | 159.852 | Арм500 ГОСТ 34028-2016 | 169.5 | 1590 | 110 | 13 | 2.8 | 1860 | 8.3 | 250 | 270 | 150 | 1549 | 1552 | 1554 | 12.83333 | 26.642
30000766 | 150 | 2019-06-07 | 2019-06-22 | 21.06.2019 | 2019-06-21 21:25 | 2019-06-21 21:46 | 2019-06-21 22:30 | 77 | 159.852 | Арм500 ГОСТ 34028-2016 | 159.6 | 1579 | 125 | 13 | 3.2 | 1860 | 9 | 300 | 350 | 150 | 1549 | 1550 | 1548 | 12.83333 | 26.642
30000766 | 150 | 2019-06-07 | 2019-06-22 | 21.06.2019 | 2019-06-21 22:23 | 2019-06-21 22:32 | 2019-06-21 23:21 | 78 | 161.928 | Арм500 ГОСТ 34028-2016 | 181.1 | 1579 | 125 | 13 | 3.1 | 1860 | 9 | 270 | 320 | 150 | 1547 | 1545 | 1544 | 13 | 26.988
30000766 | 150 | 2019-06-07 | 2019-06-22 | 21.06.2019 | 2019-06-21 23:13 | 2019-06-21 23:23 | 2019-06-22 00:13 | 77 | 159.852 | Арм500 ГОСТ 34028-2016 | 164 | 1577 | 125 | 13 | 3.1 | 1860 | 9 | 280 | 330 | 150 | 1545 | 1546 | 1545 | 12.83333 | 26.642
30000766 | 150 | 2019-06-07 | 2019-06-22 | 21.06.2019 | 2019-06-22 00:07 | 2019-06-22 00:14 | 2019-06-22 01:04 | 78 | 161.928 | Арм500 ГОСТ 34028-2016 | 188.3 | 1580 | 125 | 13 | 3.1 | 1850 | 9.5 | 280 | 340 | 150 | 1550 | 1552 | 1555 | 13 | 26.988
30000766 | 150 | 2019-06-07 | 2019-06-22 | 21.06.2019 | 2019-06-22 00:55 | 2019-06-22 01:06 | 2019-06-22 01:56 | 75 | 155.7 | Арм500 ГОСТ 34028-2016 | 158 | 1579 | 125 | 13 | 3 | 1860 | 9 | 280 | 340 | 150 | 1551 | 1545 | 1548 | 12.5 | 25.95
30000766 | 150 | 2019-06-07 | 2019-06-22 | 21.06.2019 | 2019-06-22 01:44 | 2019-06-22 01:58 | 2019-06-22 02:51 | 79 | 164.004 | Арм500 ГОСТ 34028-2016 | 172 | 1579 | 110 | 13 | 2.8 | 1850 | 8 | 270 | 330 | 140 | 1542 | 1540 | 1538 | 13.16667 | 27.334
30000766 | 150 | 2019-06-07 | 2019-06-22 | 22.06.2019 | 2019-06-22 02:42 | 2019-06-22 02:53 | 2019-06-22 03:48 | 80 | 166.08 | Арм500 ГОСТ 34028-2016 | 169.2 | 1578 | 113 | 13 | 3 | 1850 | 9 | 260 | 330 | 140 | 1545 | 1547 | 1544 | 13.33333 | 27.68
30000766 | 150 | 2019-06-07 | 2019-06-22 | 22.06.2019 | 2019-06-22 03:37 | 2019-06-22 03:50 | 2019-06-22 04:41 | 77 | 159.852 | Арм500 ГОСТ 34028-2016 | 170.1 | 1581 | 115 | 13 | 3 | 1850 | 9 | 260 | 320 | 150 | 1540 | 1542 | 1539 | 12.83333 | 26.642
30000766 | 150 | 2019-06-07 | 2019-06-22 | 22.06.2019 | 2019-06-22 04:27 | 2019-06-22 04:42 | 2019-06-22 05:32 | 77 | 159.852 | Арм500 ГОСТ 34028-2016 | 155 | 1584 | 125 | 13 | 3 | 1850 | 8.6 | 270 | 320 | 150 | 1546 | 1550 | 1546 | 12.83333 | 26.642
30000766 | 150 | 2019-06-07 | 2019-06-22 | 22.06.2019 | 2019-06-22 05:11 | 2019-06-22 05:21 | 2019-06-22 06:21 | 79 | 164.004 | Арм500 ГОСТ 34028-2016 | 170.5 | 1580 | 125 | 135 | 3.2 | 1850 | 9.2 | 290 | 350 | 150 | 1547 | 1543 | 1544 | 13.16667 | 27.334
30000766 | 150 | 2019-07-26 | 2019-07-28 | 26.07.2019 | 2019-07-26 19:35 | 2019-07-26 19:45 | 2019-07-26 20:36 | 75 | 155.022 | Арм240 ГОСТ 34028-2016 | 152 | 1584 | 165 | 10 | 2.8 | 1860 | 8.3 | 280 | 330 | 150 | 1557 | 1564 | 1558 | 12.5 | 25.837
30000766 | 150 | 2019-07-26 | 2019-07-28 | 26.07.2019 | 2019-07-26 20:30 | 2019-07-26 20:38 | 2019-07-26 21:37 | 74 | 153.624 | Арм240 ГОСТ 34028-2016 | 183 | 1581 | 165 | 10 | 2.9 | 1860 | 8.3 | 242 | 330 | 150 | 1558 | 1553 | 1553 | 12.33333 | 25.604
30000766 | 150 | 2019-07-26 | 2019-07-28 | 26.07.2019 | 2019-07-26 21:30 | 2019-07-26 21:40 | 2019-07-26 22:39 | 80 | 166.08 | Арм240 ГОСТ 34028-2016 | 158 | 1576 | 165 | 10 | 3.1 | 1860 | 8.3 | 242 | 350 | 150 | 1547 | 1544 | 1541 | 13.33333 | 27.68
30000766 | 150 | 2019-07-26 | 2019-07-28 | 26.07.2019 | 2019-07-26 22:30 | 2019-07-26 22:40 | 2019-07-26 23:41 | 85 | 176.46 | Арм240 ГОСТ 34028-2016 | 183 | 1584 | 165 | 10 | 3 | 1860 | 8.3 | 242 | 350 | 150 | 1555 | 1551 | 1556 | 14.16667 | 29.41
30000766 | 150 | 2019-07-26 | 2019-07-28 | 26.07.2019 | 2019-07-26 23:35 | 2019-07-26 23:44 | 2019-07-27 00:36 | 78 | 161.928 | Арм240 ГОСТ 34028-2016 | 161.5 | 1578 | 165 | 9 | 3 | 1860 | 8.3 | 260 | 350 | 150 | 1553 | 1551 | 1552 | 13 | 26.988
30000766 | 150 | 2019-07-26 | 2019-07-28 | 26.07.2019 | 2019-07-27 00:20 | 2019-07-27 00:38 | 2019-07-27 01:33 | 80 | 166.08 | Арм240 ГОСТ 34028-2016 | 185 | 1578 | 165 | 10 | 3 | 1860 | 8.3 | 242 | 350 | 150 | 1555 | 1554 | 1552 | 13.33333 | 27.68
30000766 | 150 | 2019-07-26 | 2019-07-28 | 26.07.2019 | 2019-07-27 01:25 | 2019-07-27 01:35 | 2019-07-27 02:23 | 72 | 149.472 | Арм240 ГОСТ 34028-2016 | 150 | 1576 | 165 | 10 | 3.1 | 1860 | 8.3 | 242 | 350 | 150 | 1553 | 1550 | 1551 | 12 | 24.912
30000766 | 150 | 2019-07-26 | 2019-07-28 | 26.07.2019 | 2019-07-27 02:16 | 2019-07-27 02:25 | 2019-07-27 03:13 | 77 | 159.852 | Арм240 ГОСТ 34028-2016 | 141 | 1576 | 165 | 9 | 3.1 | 1860 | 8.3 | 260 | 290 | 130 | 1552 | 1553 | 1551 | 12.83333 | 26.642
30000766 | 150 | 2019-07-26 | 2019-07-28 | 27.07.2019 | 2019-07-27 03:05 | 2019-07-27 03:15 | 2019-07-27 04:04 | 79 | 164.004 | Арм240 ГОСТ 34028-2016 | 163 | 1573 | 165 | 9 | 3.2 | 1860 | 8.3 | 260 | 350 | 150 | 1550 | 1551 | 1552 | 13.16667 | 27.334
30000766 | 150 | 2019-07-26 | 2019-07-28 | 27.07.2019 | 2019-07-27 04:00 | 2019-07-27 04:07 | 2019-07-27 04:53 | 75 | 155.7 | Арм240 ГОСТ 34028-2016 | 162 | 1572 | 165 | 9 | 3.2 | 1860 | 8.3 | 260 | 350 | 150 | 1549 | 1548 | 1551 | 12.5 | 25.95
30000766 | 150 | 2019-07-26 | 2019-07-28 | 27.07.2019 | 2019-07-27 04:45 | 2019-07-27 04:55 | 2019-07-27 05:42 | 72 | 149.472 | Арм240 ГОСТ 34028-2016 | 151.2 | 1573 | 165 | 10 | 3 | 1860 | 8.3 | 242 | 350 | 150 | 1546 | 1550 | 1547 | 12 | 24.912
30000766 | 150 | 2019-07-26 | 2019-07-28 | 27.07.2019 | 2019-07-27 05:35 | 2019-07-27 05:45 | 2019-07-27 06:38 | 84 | 174.384 | Арм240 ГОСТ 34028-2016 | 174 | 1574 | 165 | 10 | 3 | 1860 | 8.3 | 242 | 350 | 150 | 1551 | 1549 | 1551 | 14 | 29.064
30000766 | 150 | 2019-07-26 | 2019-07-28 | 27.07.2019 | 2019-07-27 06:30 | 2019-07-27 06:40 | 2019-07-27 07:29 | 76 | 157.776 | Арм240 ГОСТ 34028-2016 | 156.3 | 1577 | 165 | 10 | 2.8 | 1860 | 8.3 | 240 | 350 | 150 | 1550 | 1547 | 1550 | 12.66667 | 26.296
30000766 | 150 | 2019-07-26 | 2019-07-28 | 27.07.2019 | 2019-07-27 07:20 | 2019-07-27 07:32 | 2019-07-27 08:22 | 79 | 164.004 | Арм240 ГОСТ 34028-2016 | 166 | 1577 | 165 | 10 | 2.8 | 1860 | 8.3 | 240 | 350 | 150 | 1553 | 1550 | 1551 | 13.16667 | 27.334
30000766 | 150 | 2019-07-26 | 2019-07-28 | 27.07.2019 | 2019-07-27 08:15 | 2019-07-27 08:25 | 2019-07-27 09:14 | 74 | 153.624 | Арм240 ГОСТ 34028-2016 | 154.2 | 1579 | 165 | 10 | 2.8 | 1860 | 8.3 | 240 | 350 | 150 | 1552 | 1551 | 1552 | 12.33333 | 25.604
30000766 | 150 | 2019-07-26 | 2019-07-28 | 27.07.2019 | 2019-07-27 09:05 | 2019-07-27 09:16 | 2019-07-27 10:04 | 76 | 157.776 | Арм240 ГОСТ 34028-2016 | 148.8 | 1580 | 165 | 10 | 2.8 | 1860 | 8.3 | 240 | 350 | 150 | 1555 | 1552 | 1554 | 12.66667 | 26.296
30000766 | 150 | 2019-07-26 | 2019-07-28 | 27.07.2019 | 2019-07-27 09:55 | 2019-07-27 10:07 | 2019-07-27 10:57 | 77 | 159.852 | Арм240 ГОСТ 34028-2016 | 160.4 | 1579 | 165 | 10 | 2.8 | 1860 | 8.3 | 240 | 350 | 150 | 1551 | 1550 | 1551 | 12.83333 | 26.642
30000766 | 150 | 2019-07-26 | 2019-07-28 | 27.07.2019 | 2019-07-27 10:45 | 2019-07-27 10:57 | 2019-07-27 11:50 | 77 | 159.852 | Арм240 ГОСТ 34028-2016 | 167 | 1575 | 165 | 10 | 2.8 | 1860 | 8.3 | 240 | 350 | 150 | 1549 | 1550 | 1548 | 12.83333 | 26.642
30000766 | 150 | 2019-07-26 | 2019-07-28 | 27.07.2019 | 2019-07-27 11:50 | 2019-07-27 11:52 | 2019-07-27 12:46 | 79 | 164.004 | Арм240 ГОСТ 34028-2016 | 165.5 | 1580 | 165 | 10 | 2.8 | 1860 | 8.3 | 240 | 350 | 150 | 1552 | 1551 | 1549 | 13.16667 | 27.334
30000766 | 150 | 2019-07-26 | 2019-07-28 | 27.07.2019 | 2019-07-27 12:40 | 2019-07-27 12:48 | 2019-07-27 13:46 | 78 | 161.928 | Арм240 ГОСТ 34028-2016 | 164.7 | 1578 | 165 | 10 | 2.8 | 1860 | 8.3 | 240 | 350 | 150 | 1543 | 1541 | 1540 | 13 | 26.988
30000766 | 150 | 2019-07-26 | 2019-07-28 | 27.07.2019 | 2019-07-27 16:31 | 2019-07-27 16:31 | 2019-07-27 17:14 | 72 | 149.299 | Арм500 ГОСТ 34028-2016 | 154 | 1586 | 165 | 10 | 2.9 | 1860 | 8.3 | 240 | 350 | 150 | 1555 | 1556 | 1557 | 12 | 24.88317
30000766 | 150 | 2019-07-26 | 2019-07-28 | 27.07.2019 | 2019-07-27 17:05 | 2019-07-27 17:16 | 2019-07-27 18:09 | 75 | 155.7 | Арм500 ГОСТ 34028-2016 | 168.2 | 1579 | 165 | 10 | 2.8 | 1860 | 8.3 | 240 | 350 | 150 | 1550 | 1547 | 1540 | 12.5 | 25.95
30000766 | 150 | 2019-07-26 | 2019-07-28 | 27.07.2019 | 2019-07-27 18:00 | 2019-07-27 18:11 | 2019-07-27 19:06 | 77 | 159.852 | Арм500 ГОСТ 34028-2016 | 163 | 1579 | 165 | 10 | 2.8 | 1860 | 8.3 | 240 | 350 | 150 | 1549 | 1548 | 1545 | 12.83333 | 26.642
30000766 | 150 | 2019-07-26 | 2019-07-28 | 27.07.2019 | 2019-07-27 19:00 | 2019-07-27 19:08 | 2019-07-27 20:00 | 76 | 157.776 | Арм500 ГОСТ 34028-2016 | 159 | 1578 | 165 | 9 | 2.9 | 1900 | 9.5 | 280 | 340 | 150 | 1544 | 1545 | 1542 | 12.66667 | 26.296
30000766 | 150 | 2019-07-26 | 2019-07-28 | 27.07.2019 | 2019-07-27 19:50 | 2019-07-27 20:02 | 2019-07-27 20:50 | 74 | 153.624 | Арм500 ГОСТ 34028-2016 | 152.8 | 1580 | 165 | 10 | 3 | 1850 | 9.8 | 285 | 350 | 150 | 1548 | 1552 | 1550 | 12.33333 | 25.604
30000766 | 150 | 2019-07-26 | 2019-07-28 | 27.07.2019 | 2019-07-27 20:40 | 2019-07-27 20:52 | 2019-07-27 21:43 | 78 | 161.928 | Арм500 ГОСТ 34028-2016 | 153 | 1579 | 165 | 10 | 3 | 1850 | 9.8 | 285 | 350 | 150 | 1556 | 1557 | 1555 | 13 | 26.988
30000766 | 150 | 2019-07-26 | 2019-07-28 | 27.07.2019 | 2019-07-27 21:36 | 2019-07-27 21:46 | 2019-07-27 22:35 | 76 | 157.776 | Арм500 ГОСТ 34028-2016 | 154 | 1575 | 165 | 10 | 2.9 | 1850 | 9.8 | 285 | 350 | 150 | 1552 | 1551 | 1549 | 12.66667 | 26.296
30000766 | 150 | 2019-07-26 | 2019-07-28 | 27.07.2019 | 2019-07-27 22:27 | 2019-07-27 22:37 | 2019-07-27 23:27 | 75 | 155.7 | Арм500 ГОСТ 34028-2016 | 155 | 1577 | 165 | 10 | 2.9 | 1850 | 9.8 | 285 | 350 | 150 | 1551 | 1552 | 1551 | 12.5 | 25.95
30000766 | 150 | 2019-07-26 | 2019-07-28 | 27.07.2019 | 2019-07-27 23:20 | 2019-07-27 23:30 | 2019-07-28 00:22 | 80 | 166.08 | Арм500 ГОСТ 34028-2016 | 163.6 | 1573 | 165 | 10 | 2.9 | 1850 | 9.8 | 285 | 350 | 150 | 1546 | 1545 | 1545 | 13.33333 | 27.68
30000766 | 150 | 2019-07-26 | 2019-07-28 | 27.07.2019 | 2019-07-28 00:14 | 2019-07-28 00:24 | 2019-07-28 01:16 | 77 | 159.852 | Арм500 ГОСТ 34028-2016 | 163 | 1573 | 165 | 10 | 3 | 1850 | 9.8 | 285 | 350 | 150 | 1540 | 1542 | 1542 | 12.83333 | 26.642
30000766 | 150 | 2019-07-26 | 2019-07-28 | 27.07.2019 | 2019-07-28 01:07 | 2019-07-28 01:18 | 2019-07-28 02:10 | 78 | 161.928 | Арм500 ГОСТ 34028-2016 | 154 | 1575 | 165 | 10 | 3 | 1850 | 9.8 | 285 | 350 | 150 | 1550 | 1552 | 1552 | 13 | 26.988
30000766 | 150 | 2019-07-26 | 2019-07-28 | 27.07.2019 | 2019-07-28 02:00 | 2019-07-28 02:12 | 2019-07-28 03:09 | 83 | 172.308 | Арм500 ГОСТ 34028-2016 | 166 | 1579 | 165 | 10 | 3 | 1850 | 9.8 | 285 | 350 | 150 | 1551 | 1552 | 1554 | 13.83333 | 28.718
30000766 | 150 | 2019-07-26 | 2019-07-28 | 28.07.2019 | 2019-07-28 03:01 | 2019-07-28 03:12 | 2019-07-28 04:04 | 80 | 166.08 | Арм500 ГОСТ 34028-2016 | 161 | 1575 | 165 | 10 | 3 | 1850 | 9.8 | 285 | 350 | 150 | 1541 | 1541 | 1543 | 13.33333 | 27.68
30000766 | 150 | 2019-07-26 | 2019-07-28 | 28.07.2019 | 2019-07-28 04:00 | 2019-07-28 04:07 | 2019-07-28 05:02 | 83 | 172.308 | Арм500 ГОСТ 34028-2016 | 177 | 1572 | 165 | 10 | 3 | 1850 | 9.8 | 285 | 350 | 150 | 1545 | 1546 | 1542 | 13.83333 | 28.718
30000766 | 150 | 2019-07-26 | 2019-07-28 | 28.07.2019 | 2019-07-28 04:55 | 2019-07-28 05:05 | 2019-07-28 05:55 | 78 | 161.928 | Арм500 ГОСТ 34028-2016 | 157.3 | 1575 | 165 | 10 | 3 | 1850 | 9.8 | 285 | 350 | 150 | 1544 | 1543 | 1549 | 13 | 26.988
30000766 | 150 | 2019-07-26 | 2019-07-28 | 28.07.2019 | 2019-07-28 05:50 | 2019-07-21 05:58 | 2019-07-28 06:55 | 86 | 178.536 | Арм500 ГОСТ 34028-2016 | 163 | 1575 | 165 | 10 | 2.8 | 1860 | 8.3 | 240 | 350 | 150 | 1544 | 1543 | 1542 | 14.33333 | 29.756
30000766 | 150 | 2019-07-26 | 2019-07-28 | 28.07.2019 | 2019-07-28 06:50 | 2019-07-28 07:00 | 2019-07-28 07:53 | 81 | 168.156 | Арм500 ГОСТ 34028-2016 | 174 | 1575 | 165 | 10 | 2.8 | 1860 | 8.3 | 240 | 350 | 150 | 1545 | 1547 | 1546 | 13.5 | 28.026
30000766 | 150 | 2019-07-26 | 2019-07-28 | 28.07.2019 | 2019-07-28 07:45 | 2019-07-28 07:56 | 2019-07-28 08:50 | 82 | 170.232 | Арм500 ГОСТ 34028-2016 | 164 | 1573 | 165 | 10 | 2.9 | 1860 | 8.3 | 240 | 350 | 150 | 1545 | 1546 | 1548 | 13.66667 | 28.372
30000766 | 150 | 2019-07-26 | 2019-07-28 | 28.07.2019 | 2019-07-28 08:47 | 2019-07-28 08:53 | 2019-07-28 09:43 | 75 | 155.7 | Арм500 ГОСТ 34028-2016 | 155.5 | 1577 | 165 | 10 | 2.8 | 1860 | 8.3 | 240 | 350 | 150 | 1549 | 1550 | 1552 | 12.5 | 25.95
30000766 | 150 | 2019-07-26 | 2019-07-28 | 28.07.2019 | 2019-07-28 09:35 | 2019-07-28 09:46 | 2019-07-28 10:36 | 75 | 155.7 | Арм500 ГОСТ 34028-2016 | 154 | 1578 | 165 | 10 | 2.8 | 1860 | 8.3 | 240 | 350 | 150 | 1555 | 1554 | 1555 | 12.5 | 25.95
30000766 | 150 | 2019-07-26 | 2019-07-28 | 28.07.2019 | 2019-07-28 10:30 | 2019-07-28 10:40 | 2019-07-28 11:31 | 74 | 153.624 | Арм500 ГОСТ 34028-2016 | 156.2 | 1573 | 165 | 10 | 2.8 | 1860 | 8.3 | 240 | 350 | 150 | 1550 | 1552 | 1551 | 12.33333 | 25.604
30000766 | 150 | 2019-07-26 | 2019-07-28 | 28.07.2019 | 2019-07-28 11:25 | 2019-07-28 11:34 | 2019-07-28 12:35 | 80 | 166.08 | Арм500 ГОСТ 34028-2016 | 174 | 1577 | 165 | 10 | 2.8 | 1860 | 8.3 | 240 | 350 | 150 | 1548 | 1551 | 1552 | 13.33333 | 27.68
30000766 | 150 | 2019-07-26 | 2019-07-28 | 28.07.2019 | 2019-07-28 12:30 | 2019-07-28 12:38 | 2019-07-28 13:33 | 79 | 164.004 | Арм500 ГОСТ 34028-2016 | 166 | 1578 | 165 | 10 | 2.8 | 1860 | 8.3 | 240 | 350 | 150 | 1547 | 1545 | 1546 | 13.16667 | 27.334
30000766 | 150 | 2019-07-26 | 2019-07-28 | 28.07.2019 | 2019-07-28 13:25 | 2019-07-28 13:36 | 2019-07-28 14:33 | 81 | 168.156 | Арм500 ГОСТ 34028-2016 | 151 | 1577 | 165 | 10 | 2.8 | 1860 | 8.3 | 240 | 350 | 150 | 1550 | 1552 | 1551 | 13.5 | 28.026
30000766 | 150 | 2019-07-26 | 2019-07-28 | 28.07.2019 | 2019-07-28 14:20 | 2019-07-28 14:36 | 2019-07-28 15:30 | 77 | 159.852 | Арм500 ГОСТ 34028-2016 | 154.8 | 1576 | 165 | 10 | 2.8 | 1860 | 8.3 | 240 | 350 | 150 | 1547 | 1546 | 1547 | 12.83333 | 26.642
30000766 | 150 | 2019-07-26 | 2019-07-28 | 28.07.2019 | 2019-07-28 15:25 | 2019-07-28 15:33 | 2019-07-28 16:27 | 76 | 157.776 | Арм500 ГОСТ 34028-2016 | 183.8 | 1576 | 165 | 10 | 2.8 | 1860 | 8.3 | 240 | 350 | 150 | 1553 | 1556 | 1555 | 12.66667 | 26.296
30000766 | 150 | 2019-07-26 | 2019-07-28 | 28.07.2019 | 2019-07-28 16:20 | 2019-07-28 16:31 | 2019-07-28 17:21 | 78 | 161.928 | Арм500 ГОСТ 34028-2016 | 161.1 | 1577 | 165 | 10 | 2.95 | 1860 | 8.3 | 240 | 350 | 150 | 1553 | 1552 | 1554 | 13 | 26.988
30000766 | 150 | 2019-07-26 | 2019-07-28 | 28.07.2019 | 2019-07-28 17:15 | 2019-07-28 17:23 | 2019-07-28 18:17 | 78 | 161.928 | Арм500 ГОСТ 34028-2016 | 160 | 1575 | 165 | 10 | 2.6 | 1860 | 8.3 | 240 | 350 | 150 | 1552 | 1553 | 1551 | 13 | 26.988
30000766 | 150 | 2019-07-26 | 2019-07-28 | 28.07.2019 | 2019-07-28 18:10 | 2019-07-28 18:21 | 2019-07-28 19:20 | 79 | 164.004 | Арм500 ГОСТ 34028-2016 | 157 | 1575 | 165 | 10 | 2.9 | 1850 | 9.8 | 285 | 350 | 150 | 1552 | 1550 | 1547 | 13.16667 | 27.334
30000766 | 150 | 2019-07-26 | 2019-07-28 | 28.07.2019 | 2019-07-28 19:13 | 2019-07-28 19:23 | 2019-07-28 20:15 | 79 | 164.004 | Арм500 ГОСТ 34028-2016 | 157 | 1577 | 165 | 10 | 2.9 | 1850 | 9.8 | 285 | 350 | 150 | 1544 | 1545 | 1543 | 13.16667 | 27.334
30000766 | 150 | 2019-07-26 | 2019-07-28 | 28.07.2019 | 2019-07-28 20:07 | 2019-07-28 20:18 | 2019-07-28 21:11 | 77 | 159.852 | Арм500 ГОСТ 34028-2016 | 152 | 1574 | 165 | 10 | 3 | 1850 | 9.8 | 285 | 350 | 150 | 1544 | 1547 | 1545 | 12.83333 | 26.642
30000766 | 150 | 2019-07-26 | 2019-07-28 | 28.07.2019 | 2019-07-28 21:04 | 2019-07-28 21:14 | 2019-07-28 22:05 | 76 | 157.776 | Арм500 ГОСТ 34028-2016 | 169 | 1578 | 165 | 10 | 3 | 1850 | 9.8 | 285 | 350 | 150 | 1553 | 1559 | 1561 | 12.66667 | 26.296
30000766 | 150 | 2019-07-26 | 2019-07-28 | 28.07.2019 | 2019-07-28 22:00 | 2019-07-28 22:07 | 2019-07-28 22:57 | 76 | 157.43 | Арм500 ГОСТ 34028-2016 | 156.3 | 1576 | 165 | 10 | 3 | 1850 | 9.8 | 285 | 350 | 150 | 1557 | 1556 | 1557 | 12.66667 | 26.23833
30000766 | 150 | 2019-08-05 | 2019-08-06 | 05.08.2019 | 2019-08-06 00:15 | 2019-08-06 00:25 | 2019-08-06 01:16 | 70 | 145.32 | Ст3сп ГОСТ 380-2005 | 153.5 | 1589 | 165 | 10 | 2.8 | 1860 | 9 | 260 | 320 | 140 | 1544 | 1552 | 1553 | 11.66667 | 24.22
30000766 | 150 | 2019-08-05 | 2019-08-06 | 05.08.2019 | 2019-08-06 01:10 | 2019-08-06 01:20 | 2019-08-06 02:24 | 76 | 157.776 | Ст3сп ГОСТ 380-2005 | 153.2 | 1579 | 165 | 10 | 2.8 | 1860 | 9 | 260 | 320 | 140 | 1550 | 1545 | 1543 | 12.66667 | 26.296
30000766 | 150 | 2019-08-05 | 2019-08-06 | 05.08.2019 | 2019-08-06 02:15 | 2019-08-06 02:27 | 2019-08-06 03:22 | 78 | 161.928 | Ст3сп ГОСТ 380-2005 | 164.3 | 1582 | 165 | 10 | 2.8 | 1860 | 9 | 260 | 320 | 140 | 1545 | 1541 | 1545 | 13 | 26.988
30000766 | 150 | 2019-08-05 | 2019-08-06 | 06.08.2019 | 2019-08-06 03:15 | 2019-08-06 03:24 | 2019-08-06 04:18 | 78 | 161.928 | Ст3сп ГОСТ 380-2005 | 169 | 1583 | 165 | 10 | 2.8 | 1860 | 9 | 260 | 320 | 140 | 1552 | 1549 | 1551 | 13 | 26.988
30000766 | 150 | 2019-08-05 | 2019-08-06 | 06.08.2019 | 2019-08-06 04:10 | 2019-08-06 04:20 | 2019-08-06 05:10 | 76 | 157.776 | Ст3сп ГОСТ 380-2005 | 157.4 | 1582 | 165 | 10 | 2.9 | 1860 | 9 | 260 | 320 | 140 | 1553 | 1556 | 1554 | 12.66667 | 26.296
30000766 | 150 | 2019-08-05 | 2019-08-06 | 06.08.2019 | 2019-08-06 05:00 | 2019-08-06 05:13 | 2019-08-06 06:02 | 73 | 151.548 | Ст3сп ГОСТ 380-2005 | 153 | 1582 | 165 | 10 | 2.9 | 1860 | 9 | 260 | 320 | 140 | 1555 | 1558 | 1558 | 12.16667 | 25.258
30000766 | 150 | 2019-08-05 | 2019-08-06 | 06.08.2019 | 2019-08-06 05:55 | 2019-08-06 06:04 | 2019-08-06 06:59 | 81 | 168.156 | Ст3сп ГОСТ 380-2005 | 167.7 | 1579 | 165 | 10 | 2.9 | 1860 | 9 | 260 | 320 | 140 | 1555 |  | 1554 | 13.5 | 28.026
30000766 | 150 | 2019-08-05 | 2019-08-06 | 06.08.2019 | 2019-08-06 06:50 | 2019-08-06 07:01 | 2019-08-06 07:54 | 76 | 157.776 | Ст3сп ГОСТ 380-2005 | 173.3 | 1575 | 165 | 10 | 2.8 | 1860 | 9 | 260 | 320 | 130 | 1550 | 1549 |  | 12.66667 | 26.296
30000766 | 150 | 2019-08-05 | 2019-08-06 | 06.08.2019 | 2019-08-06 07:47 | 2019-08-06 07:57 | 2019-08-06 08:49 | 77 | 159.852 | Ст3сп ГОСТ 380-2005 | 166 | 1578 | 165 | 10 | 2.8 | 1860 | 9 | 260 | 320 | 130 | 1550 | 1550 | 1549 | 12.83333 | 26.642
30000766 | 150 | 2019-08-05 | 2019-08-06 | 06.08.2019 | 2019-08-06 08:43 | 2019-08-06 08:53 | 2019-08-06 09:43 | 74 | 153.624 | Ст3сп ГОСТ 380-2005 | 162 | 1581 | 165 | 10 | 2.8 | 1860 | 9 | 260 | 350 | 130 | 1548 | 1552 | 1558 | 12.33333 | 25.604
30012264 | 150 | 2019-08-11 | 2019-08-18 | 11.08.2019 | 2019-08-11 03:00 | 2019-08-11 03:13 | 2019-08-11 03:59 | 70 | 145.32 | Арм500 ГОСТ 34028-2016 | 143.52 | 1573 | 165 | 10 | 2.95 | 1860 | 9 | 260 | 310 | 140 | 1541 | 1542 | 1540 | 11.66667 | 24.22
30012264 | 150 | 2019-08-11 | 2019-08-18 | 11.08.2019 | 2019-08-11 03:50 | 2019-08-11 04:02 | 2019-08-11 04:56 | 83 | 172.308 | Арм500 ГОСТ 34028-2016 | 170.508 | 1577 | 165 | 10 | 2.9 | 1860 | 9 | 260 | 310 | 140 | 1549 | 1547 | 1544 | 13.83333 | 28.718
30012264 | 150 | 2019-08-11 | 2019-08-18 | 11.08.2019 | 2019-08-11 04:45 | 2019-08-11 04:59 | 2019-08-11 05:51 | 79 | 164.004 | Арм500 ГОСТ 34028-2016 | 162.204 | 1578 | 165 | 10 | 2.95 | 1860 | 9 | 260 | 310 | 140 | 1540 | 1538 | 1540 | 13.16667 | 27.334
30012264 | 150 | 2019-08-11 | 2019-08-18 | 11.08.2019 | 2019-08-11 05:40 | 2019-08-11 05:52 | 2019-08-11 06:42 | 74 | 153.624 | Арм500 ГОСТ 34028-2016 | 151.824 | 1583 | 165 | 10 | 2.95 | 1860 | 9 | 260 | 310 | 140 | 1555 | 1556 | 1560 | 12.33333 | 25.604
30012264 | 150 | 2019-08-11 | 2019-08-18 | 11.08.2019 | 2019-08-11 06:35 | 2019-08-11 06:45 | 2019-08-11 07:37 | 81 | 168.156 | Арм500 ГОСТ 34028-2016 | 166.3 | 1581 | 165 | 10 | 2.95 | 1860 | 9 | 260 | 310 | 140 | 1555 | 1553 | 1545 | 13.5 | 28.026
30012264 | 150 | 2019-08-11 | 2019-08-18 | 11.08.2019 | 2019-08-11 07:30 | 2019-08-11 07:40 | 2019-08-11 08:32 | 79 | 164.004 | Арм500 ГОСТ 34028-2016 | 162.2 | 1582 | 165 | 10 | 3 | 1850 | 8.5 | 280 | 350 | 150 | 1553 | 1549 | 1547 | 13.16667 | 27.334
30012264 | 150 | 2019-08-11 | 2019-08-18 | 11.08.2019 | 2019-08-11 08:24 | 2019-08-11 08:35 | 2019-08-11 09:27 | 80 | 166.08 | Арм500 ГОСТ 34028-2016 | 164.3 | 1580 | 165 | 10 | 3 | 1850 | 8.5 | 280 | 350 | 150 | 1545 | 1548 | 1545 | 13.33333 | 27.68
30012264 | 150 | 2019-08-11 | 2019-08-18 | 11.08.2019 | 2019-08-11 09:22 | 2019-08-11 09:30 | 2019-08-11 10:18 | 78 | 161.928 | Арм500 ГОСТ 34028-2016 | 160.1 | 1582 | 165 | 10 | 3 | 1850 | 8.5 | 280 | 350 | 150 | 1554 | 1552 | 1555 | 13 | 26.988
30012264 | 150 | 2019-08-11 | 2019-08-18 | 11.08.2019 | 2019-08-11 10:10 | 2019-08-11 10:20 | 2019-08-11 11:10 | 75 | 155.7 | Арм500 ГОСТ 34028-2016 | 153.9 | 1582 | 165 | 10 | 3 | 1850 | 8.5 | 280 | 350 | 150 | 1551 | 1553 | 1555 | 12.5 | 25.95
30012264 | 150 | 2019-08-11 | 2019-08-18 | 11.08.2019 | 2019-08-11 11:00 | 2019-08-11 11:12 | 2019-08-11 12:02 | 77 | 159.852 | Арм500 ГОСТ 34028-2016 | 158 | 1582 | 165 | 10 | 3 | 1850 | 8.5 | 280 | 350 | 150 | 1550 | 1551 | 1549 | 12.83333 | 26.642
30012264 | 150 | 2019-08-11 | 2019-08-18 | 11.08.2019 | 2019-08-11 11:55 | 2019-08-11 12:05 | 2019-08-11 12:58 | 77 | 159.852 | Арм500 ГОСТ 34028-2016 | 158 | 1582 | 165 | 10 | 3 | 1850 | 8.5 | 280 | 350 | 150 | 1546 | 1546 | 1544 | 12.83333 | 26.642
30012264 | 150 | 2019-08-11 | 2019-08-18 | 11.08.2019 | 2019-08-11 12:50 | 2019-08-11 13:01 | 2019-08-11 14:06 | 83 | 172.308 | Арм500 ГОСТ 34028-2016 | 170.8 | 1587 | 165 | 10 | 3.15 | 1850 | 8.5 | 260 | 300 | 150 | 1549 | 1551 | 1553 | 13.83333 | 28.718
30012264 | 150 | 2019-08-11 | 2019-08-18 | 11.08.2019 | 2019-08-11 14:01 | 2019-08-11 14:09 | 2019-08-11 15:11 | 82 | 170.232 | Арм500 ГОСТ 34028-2016 | 168.4 | 1587 | 165 | 10 | 3.1 | 1850 | 8.5 | 260 | 300 | 150 | 1550 | 1547 | 1549 | 13.66667 | 28.372
30012264 | 150 | 2019-08-11 | 2019-08-18 | 11.08.2019 | 2019-08-11 15:02 | 2019-08-11 15:13 | 2019-08-11 16:15 | 79 | 164.004 | Арм500 ГОСТ 34028-2016 | 162.2 | 1588 | 165 | 10 | 3.1 | 1850 | 8.5 | 260 | 300 | 150 | 1552 | 1552 | 1549 | 13.16667 | 27.334
30012264 | 150 | 2019-08-11 | 2019-08-18 | 11.08.2019 | 2019-08-11 16:05 | 2019-08-11 16:18 | 2019-08-11 17:29 | 81 | 167.914 | Арм500 ГОСТ 34028-2016 | 166.1 | 1586 | 165 | 10 | 3.1 | 1850 | 8.5 | 260 | 330 | 150 | 1550 | 1555 | 1550 | 13.5 | 27.98567
30012264 | 150 | 2019-08-11 | 2019-08-18 | 11.08.2019 | 2019-08-11 17:20 | 2019-08-11 17:32 | 2019-08-11 18:42 | 76 | 157.776 | Арм500 ГОСТ 34028-2016 | 157.014 | 1590 | 165 | 10 | 2.8 | 1860 | 9 | 260 | 360 | 140 | 1547 | 1552 | 1550 | 12.66667 | 26.296
30012264 | 150 | 2019-08-11 | 2019-08-18 | 11.08.2019 | 2019-08-11 20:45 | 2019-08-11 20:52 | 2019-08-11 22:02 | 76 | 157.776 | Арм500 ГОСТ 34028-2016 | 157.3 | 1590 | 165 | 10 | 3 | 1860 | 9 | 260 | 350 | 140 | 1562 | 1561 | 1557 | 12.66667 | 26.296
30012264 | 150 | 2019-08-11 | 2019-08-18 | 11.08.2019 | 2019-08-11 21:50 | 2019-08-11 22:04 | 2019-08-11 23:23 | 81 | 168.156 | Арм500 ГОСТ 34028-2016 | 166.356 | 1578 | 165 | 10 | 3 | 1860 | 9 | 260 | 350 | 140 | 1550 | 1549 | 1546 | 13.5 | 28.026
30012264 | 150 | 2019-08-11 | 2019-08-18 | 11.08.2019 | 2019-08-11 23:15 | 2019-08-11 23:25 | 2019-08-12 00:39 | 75 | 155.7 | Арм500 ГОСТ 34028-2016 | 153.8 | 1583 | 165 | 10 | 3 | 1860 | 9.6 | 270 | 340 | 150 | 1550 | 1549 | 1544 | 12.5 | 25.95
30012264 | 150 | 2019-08-11 | 2019-08-18 | 11.08.2019 | 2019-08-12 00:30 | 2019-08-12 00:41 | 2019-08-12 02:02 | 80 | 166.08 | Арм240 ГОСТ 34028-2016 | 164.3 | 1569 | 165 | 10 | 3 | 1860 | 9.6 | 270 | 340 | 150 | 1551 | 1552 | 1554 | 13.33333 | 27.68
30012264 | 150 | 2019-08-11 | 2019-08-18 | 11.08.2019 | 2019-08-12 01:50 | 2019-08-12 02:05 | 2019-08-12 03:19 | 74 | 153.624 | Арм500 ГОСТ 34028-2016 | 151.8 | 1546 | 165 | 10 | 3 | 1860 | 9.6 | 270 | 340 | 150 | 1550 | 1552 | 1550 | 12.33333 | 25.604
30012264 | 150 | 2019-08-11 | 2019-08-18 | 12.08.2019 | 2019-08-12 03:10 | 2019-08-12 03:22 | 2019-08-12 04:43 | 85 | 176.46 | Арм240 ГОСТ 34028-2016 | 174.7 | 1584 | 165 | 10 | 3 | 1860 | 9.6 | 260 | 340 | 150 | 1551 | 1552 | 1548 | 14.16667 | 29.41
30012264 | 150 | 2019-08-11 | 2019-08-18 | 12.08.2019 | 2019-08-12 04:35 | 2019-08-12 04:46 | 2019-08-12 05:52 | 74 | 153.624 | Арм240 ГОСТ 34028-2016 | 151.8 | 1585 | 165 | 10 | 3 | 1860 | 9.6 | 270 | 340 | 150 | 1549 | 1546 | 1549 | 12.33333 | 25.604
30012264 | 150 | 2019-08-11 | 2019-08-18 | 12.08.2019 | 2019-08-12 05:45 | 2019-08-12 05:55 | 2019-08-12 06:57 | 80 | 166.08 | Арм240 ГОСТ 34028-2016 | 164.2 | 1584 | 165 | 10 | 3 | 1860 | 9.6 | 270 | 340 | 150 | 1556 | 1560 | 1559 | 13.33333 | 27.68
30012264 | 150 | 2019-08-11 | 2019-08-18 | 12.08.2019 | 2019-08-12 06:49 | 2019-08-12 06:59 | 2019-08-12 08:01 | 78 | 161.928 | Арм500 ГОСТ 34028-2016 | 160.1 | 1578 | 165 | 9 | 3 | 1860 | 9.3 | 260 | 320 | 140 | 1555 | 1558 | 1556 | 13 | 26.988
30012264 | 150 | 2019-08-11 | 2019-08-18 | 12.08.2019 | 2019-08-12 07:55 | 2019-08-12 08:05 | 2019-08-12 09:04 | 77 | 159.852 | Арм240 ГОСТ 34028-2016 | 158 | 1576 | 165 | 9 | 3 | 1860 | 9.3 | 260 | 320 | 140 | 1554 | 1555 | 1556 | 12.83333 | 26.642
30012264 | 150 | 2019-08-11 | 2019-08-18 | 12.08.2019 | 2019-08-12 09:00 | 2019-08-12 09:07 | 2019-08-12 10:11 | 82 | 170.232 | Арм500 ГОСТ 34028-2016 | 168.4 | 1578 | 165 | 9 | 3 | 1860 | 9.3 | 260 | 320 | 140 | 1550 | 1552 | 1548 | 13.66667 | 28.372
30012264 | 150 | 2019-08-11 | 2019-08-18 | 12.08.2019 | 2019-08-12 10:04 | 2019-08-12 10:14 | 2019-08-12 11:16 | 80 | 166.08 | Арм240 ГОСТ 34028-2016 | 164.2 | 1578 | 165 | 9 | 3 | 1860 | 9.3 | 260 | 320 | 140 | 1549 | 1550 | 1551 | 13.33333 | 27.68
30012264 | 150 | 2019-08-11 | 2019-08-18 | 12.08.2019 | 2019-08-12 11:08 | 2019-08-12 11:19 | 2019-08-12 12:20 | 79 | 164.004 | Арм500 ГОСТ 34028-2016 | 162.2 | 1577 | 165 | 9 | 3 | 1860 | 9.3 | 260 | 320 | 140 | 1550 | 1549 | 1548 | 13.16667 | 27.334
30012264 | 150 | 2019-08-11 | 2019-08-18 | 12.08.2019 | 2019-08-12 12:10 | 2019-08-12 12:22 | 2019-08-12 13:23 | 79 | 164.004 | Арм500 ГОСТ 34028-2016 | 162.2 | 1579 | 165 | 9 | 3 | 1860 | 9.3 | 260 | 320 | 140 | 1550 | 1552 | 1548 | 13.16667 | 27.334
30012264 | 150 | 2019-08-11 | 2019-08-18 | 12.08.2019 | 2019-08-12 13:15 | 2019-08-12 13:25 | 2019-08-12 14:24 | 79 | 164.004 | Арм500 ГОСТ 34028-2016 | 162.2 | 1578 | 165 | 9 | 3 | 1860 | 9.3 | 260 | 320 | 140 | 1551 | 1555 | 1549 | 13.16667 | 27.334
30012264 | 150 | 2019-08-11 | 2019-08-18 | 12.08.2019 | 2019-08-12 14:16 | 2019-08-12 14:26 | 2019-08-12 15:24 | 77 | 159.852 | Арм500 ГОСТ 34028-2016 | 158 | 1578 | 165 | 9 | 2.9 | 1860 | 9.3 | 260 | 320 | 140 | 1547 | 1546 | 1548 | 12.83333 | 26.642
30012264 | 150 | 2019-08-11 | 2019-08-18 | 12.08.2019 | 2019-08-12 15:17 | 2019-08-12 15:27 | 2019-08-12 16:21 | 72 | 149.472 | Арм500 ГОСТ 34028-2016 | 147.7 | 1577 | 165 | 9 | 3 | 1860 | 9.3 | 260 | 320 | 140 | 1547 | 1546 | 1546 | 12 | 24.912
30012264 | 150 | 2019-08-11 | 2019-08-18 | 12.08.2019 | 2019-08-12 16:14 | 2019-08-12 16:24 | 2019-08-12 17:26 | 80 | 166.08 | Арм500 ГОСТ 34028-2016 | 164.2 | 1578 | 165 | 9 | 3 | 1860 | 9.3 | 260 | 320 | 140 | 1541 | 1540 | 1542 | 13.33333 | 27.68
30012264 | 150 | 2019-08-11 | 2019-08-18 | 12.08.2019 | 2019-08-12 17:17 | 2019-08-12 17:28 | 2019-08-12 18:27 | 79 | 164.004 | Арм500 ГОСТ 34028-2016 | 162.2 | 1581 | 165 | 9 | 3 | 1860 | 9.3 | 260 | 320 | 140 | 1554 | 1555 |  | 13.16667 | 27.334
30012264 | 150 | 2019-08-11 | 2019-08-18 | 12.08.2019 | 2019-08-12 18:20 | 2019-08-12 18:30 | 2019-08-12 19:30 | 78 | 161.928 | Арм500 ГОСТ 34028-2016 | 160.1 | 1581 | 165 | 10 | 3 | 1850 | 8.5 | 280 | 350 | 150 | 1558 | 1555 | 1556 | 13 | 26.988
30012264 | 150 | 2019-08-11 | 2019-08-18 | 12.08.2019 | 2019-08-12 19:23 | 2019-08-12 19:33 | 2019-08-12 20:33 | 80 | 166.08 | Арм500 ГОСТ 34028-2016 | 164.3 | 1576 | 165 | 10 | 3 | 1850 | 8.5 | 280 | 350 | 150 | 1552 | 1552 | 1549 | 13.33333 | 27.68
30012264 | 150 | 2019-08-11 | 2019-08-18 | 12.08.2019 | 2019-08-12 20:30 | 2019-08-12 20:37 | 2019-08-12 21:36 | 78 | 161.928 | Арм500 ГОСТ 34028-2016 | 160.1 | 1580 | 165 | 10 | 3 | 1850 | 8.5 | 280 | 350 | 150 | 1546 | 1553 | 1552 | 13 | 26.988
30012264 | 150 | 2019-08-11 | 2019-08-18 | 12.08.2019 | 2019-08-12 21:25 | 2019-08-12 21:37 | 2019-08-12 22:40 | 78 | 161.928 | Арм500 ГОСТ 34028-2016 | 160.1 | 1582 | 165 | 10 | 3.1 | 1850 | 8.5 | 280 | 350 | 150 | 1555 | 1554 | 1555 | 13 | 26.988
30012264 | 150 | 2019-08-11 | 2019-08-18 | 14.08.2019 | 2019-08-14 05:45 | 2019-08-14 05:50 | 2019-08-14 06:36 | 74 | 153.624 | Арм500 ГОСТ 34028-2016 | 152.3 | 1585 | 165 | 10 | 2.9 | 1850 | 8.5 | 280 | 350 | 150 | 1546 | 1550 | 1553 | 12.33333 | 25.604
30012264 | 150 | 2019-08-11 | 2019-08-18 | 14.08.2019 | 2019-08-14 06:25 | 2019-08-14 06:38 | 2019-08-14 07:32 | 77 | 159.852 | Арм500 ГОСТ 34028-2016 | 158 | 1579 | 165 | 10 | 2.9 | 1860 | 8.5 | 260 | 350 | 150 | 1546 | 1544 | 1540 | 12.83333 | 26.642
30012264 | 150 | 2019-08-11 | 2019-08-18 | 14.08.2019 | 2019-08-14 07:25 | 2019-08-14 07:35 | 2019-08-14 08:23 | 75 | 155.7 | Арм500 ГОСТ 34028-2016 | 153.9 | 1583 | 165 | 10 | 2.9 | 1860 | 9.2 | 260 | 350 | 150 | 1544 | 1545 | 1546 | 12.5 | 25.95
30012264 | 150 | 2019-08-11 | 2019-08-18 | 14.08.2019 | 2019-08-14 08:15 | 2019-08-14 08:26 | 2019-08-14 09:16 | 77 | 159.852 | Арм240 ГОСТ 34028-2016 | 158 | 1582 | 165 | 10 | 2.9 | 1860 | 9.2 | 260 | 350 | 150 | 1549 | 1547 | 1545 | 12.83333 | 26.642
30012264 | 150 | 2019-08-11 | 2019-08-18 | 14.08.2019 | 2019-08-14 09:10 | 2019-08-14 09:20 | 2019-08-14 10:12 | 79 | 164.004 | Арм500 ГОСТ 34028-2016 | 162.2 | 1583 | 165 | 10 | 2.9 | 1860 | 9.2 | 260 | 350 | 150 | 1548 | 1549 | 1550 | 13.16667 | 27.334
30012264 | 150 | 2019-08-11 | 2019-08-18 | 14.08.2019 | 2019-08-14 10:00 | 2019-08-14 10:14 | 2019-08-14 10:59 | 69 | 143.244 | Арм500 ГОСТ 34028-2016 | 141.4 | 1580 | 165 | 10 | 2.9 | 1860 | 9.2 | 240 | 350 | 150 | 1548 | 1549 | 1549 | 11.5 | 23.874
30012264 | 150 | 2019-08-11 | 2019-08-18 | 14.08.2019 | 2019-08-14 10:50 | 2019-08-14 11:02 | 2019-08-14 11:53 | 77 | 159.852 | Арм500 ГОСТ 34028-2016 | 158 | 1578 | 165 | 10 | 3 | 1860 | 9.2 | 260 | 350 | 150 | 1556 | 1555 | 1553 | 12.83333 | 26.642
30012264 | 150 | 2019-08-11 | 2019-08-18 | 14.08.2019 | 2019-08-14 11:45 | 2019-08-14 11:56 | 2019-08-14 12:48 | 78 | 161.928 | Арм500 ГОСТ 34028-2016 | 160.1 | 1574 | 165 | 10 | 3 | 1860 | 9.2 | 260 | 350 | 150 | 1546 | 1547 | 1544 | 13 | 26.988
30012264 | 150 | 2019-08-11 | 2019-08-18 | 14.08.2019 | 2019-08-14 12:40 | 2019-08-14 12:51 | 2019-08-14 13:38 | 71 | 147.396 | Арм500 ГОСТ 34028-2016 | 145.8 | 1578 | 165 | 10 | 2.9 | 1860 | 9.6 | 260 | 350 | 150 | 1549 | 1546 | 1548 | 11.83333 | 24.566
30012264 | 150 | 2019-08-11 | 2019-08-18 | 14.08.2019 | 2019-08-14 13:30 | 2019-08-14 13:41 | 2019-08-14 14:35 | 76 | 157.681 | Арм500 ГОСТ 34028-2016 | 155.8 | 1579 | 165 | 10 | 3.2 | 1860 | 9.6 | 260 | 350 | 150 | 1551 | 1552 | 1550 | 12.66667 | 26.28017
30012264 | 150 | 2019-08-11 | 2019-08-18 | 14.08.2019 | 2019-08-14 14:25 | 2019-08-14 14:37 | 2019-08-14 15:35 | 79 | 164.004 | Арм500 ГОСТ 34028-2016 | 162.3 | 1578 | 165 | 10 | 3.4 | 1860 | 9.6 | 260 | 350 | 150 | 1554 | 1552 | 1550 | 13.16667 | 27.334
30012264 | 150 | 2019-08-11 | 2019-08-18 | 14.08.2019 | 2019-08-14 17:23 | 2019-08-14 17:33 | 2019-08-14 18:21 | 77 | 159.852 | Арм500 ГОСТ 34028-2016 | 158.6 | 1585 | 165 | 9 | 2.9 | 18610 | 9.4 | 260 | 320 | 140 | 1553 | 1555 | 1553 | 12.83333 | 26.642
30012264 | 150 | 2019-08-11 | 2019-08-18 | 14.08.2019 | 2019-08-14 18:10 | 2019-08-14 18:23 | 2019-08-14 19:16 | 74 | 153.624 | Арм500 ГОСТ 34028-2016 | 151.8 | 1576 | 165 | 10 | 2.8 | 1860 | 9.4 | 260 | 350 | 150 | 1558 | 1557 | 1556 | 12.33333 | 25.604
30012264 | 150 | 2019-08-11 | 2019-08-18 | 14.08.2019 | 2019-08-14 19:10 | 2019-08-14 19:20 | 2019-08-14 20:17 | 101 | 209.148 | Арм500 ГОСТ 34028-2016 | 221.8 | 1573 | 165 | 9 | 2.9 | 1860 | 9.4 | 260 | 320 | 140 | 1547 | 1546 | 1544 | 16.83333 | 34.858
30012264 | 150 | 2019-08-11 | 2019-08-18 | 14.08.2019 | 2019-08-14 20:12 | 2019-08-14 20:22 | 2019-08-14 21:11 | 77 | 159.852 | Арм500 ГОСТ 34028-2016 | 158 | 1574 | 165 | 9 | 2.7 | 1860 | 9.4 | 240 | 320 | 140 | 1545 | 1547 | 1542 | 12.83333 | 26.642
30012264 | 150 | 2019-08-11 | 2019-08-18 | 14.08.2019 | 2019-08-14 21:05 | 2019-08-14 21:16 | 2019-08-14 22:05 | 73 | 151.548 | Арм500 ГОСТ 34028-2016 | 149.7 | 1576 | 165 | 9 | 2.9 | 1860 | 9.4 | 260 | 320 | 140 | 1545 | 1544 | 1545 | 12.16667 | 25.258
30012264 | 150 | 2019-08-11 | 2019-08-18 | 14.08.2019 | 2019-08-14 21:55 | 2019-08-14 22:08 | 2019-08-14 23:10 | 84 | 174.384 | Арм500 ГОСТ 34028-2016 | 172.6 | 1574 | 165 | 9 | 2.7 | 1860 | 9.4 | 260 | 320 | 140 | 1545 | 1542 | 1544 | 14 | 29.064
30012264 | 150 | 2019-08-11 | 2019-08-18 | 14.08.2019 | 2019-08-14 23:03 | 2019-08-14 23:14 | 2019-08-15 00:17 | 73 | 151.548 | Арм500 ГОСТ 34028-2016 | 149.8 | 1576 | 165 | 9 | 2.9 | 1860 | 9.4 | 260 | 320 | 140 | 1540 | 1538 | 1541 | 12.16667 | 25.258
30012264 | 150 | 2019-08-11 | 2019-08-18 | 14.08.2019 | 2019-08-15 00:10 | 2019-08-15 00:20 | 2019-08-15 01:25 | 80 | 166.08 | Арм500 ГОСТ 34028-2016 | 164.2 | 1577 | 165 | 9 | 2.9 | 1860 | 9.5 | 260 | 320 | 140 | 1549 | 1554 | 1554 | 13.33333 | 27.68
30012264 | 150 | 2019-08-11 | 2019-08-18 | 14.08.2019 | 2019-08-15 01:15 | 2019-08-15 01:29 | 2019-08-15 01:47 | 32 | 66.432 | Арм500 ГОСТ 34028-2016 | -5.4 | 1576 | 165 | 10 | 2.8 | 1860 | 9 | 260 | 350 | 150 | 1549 |  |  | 5.333333 | 11.072
30012264 | 150 | 2019-08-11 | 2019-08-18 | 14.08.2019 | 2019-08-15 05:35 | 2019-08-15 05:48 | 2019-08-15 06:44 | 74 | 152.773 | Арм500 ГОСТ 34028-2016 | 151.7 | 1595 | 165 | 10 | 2.6 | 1860 | 9 | 260 | 350 | 150 | 1556 | 1551 | 1559 | 12.33333 | 25.46217
30012264 | 150 | 2019-08-11 | 2019-08-18 | 15.08.2019 | 2019-08-15 06:35 | 2019-08-15 06:48 | 2019-08-15 08:20 | 87 | 180.612 | Арм240 ГОСТ 34028-2016 | 178.8 | 1590 | 165 | 10 | 2.6 | 1860 | 9 | 260 | 350 | 150 | 1553 | 1547 | 1546 | 14.5 | 30.102
30012264 | 150 | 2019-08-11 | 2019-08-18 | 14.08.2019 | 2019-08-15 08:10 | 2019-08-15 08:23 | 2019-08-15 09:42 | 82 | 169.258 | Арм500 ГОСТ 34028-2016 | 168.3 | 1587 | 165 | 10 | 3.3 | 1860 | 9 | 240 | 350 | 150 | 1543 | 1544 | 1546 | 13.66667 | 28.20967
30012264 | 150 | 2019-08-11 | 2019-08-18 | 15.08.2019 | 2019-08-15 09:30 | 2019-08-15 09:44 | 2019-08-15 10:55 | 80 | 166.08 | Арм500 ГОСТ 34028-2016 | 158.3 | 1586 | 165 | 10 | 3.3 | 1860 | 9 | 260 | 350 | 150 | 1558 | 1557 | 1554 | 13.33333 | 27.68
30012264 | 150 | 2019-08-11 | 2019-08-18 | 15.08.2019 | 2019-08-15 10:45 | 2019-08-15 10:58 | 2019-08-15 11:58 | 74 | 153.624 | Арм240 ГОСТ 34028-2016 | 158.5 | 1584 | 165 | 10 | 3.3 | 1860 | 9 | 260 | 350 | 150 | 1552 | 1549 | 1551 | 12.33333 | 25.604
30012264 | 150 | 2019-08-11 | 2019-08-18 | 15.08.2019 | 2019-08-15 15:07 | 2019-08-15 15:17 | 2019-08-15 16:16 | 78 | 161.928 | 1006 ASTM A510/А510М-18 | 160.8 | 1594 | 165 | 10 | 3.3 | 1860 | 9 | 260 | 350 | 150 | 1556 | 1550 | 1548 | 13 | 26.988
30012264 | 150 | 2019-08-11 | 2019-08-18 | 15.08.2019 | 2019-08-15 18:27 | 2019-08-15 18:37 | 2019-08-15 20:27 | 81 | 168.156 | 1006 ASTM A510/А510М-18 | 166.3 | 1600 | 165 | 10 | 3.3 | 1860 | 9 | 260 | 350 | 150 | 1557 | 1551 | 1551 | 13.5 | 28.026
30012264 | 150 | 2019-08-11 | 2019-08-18 | 15.08.2019 | 2019-08-15 18:35 | 2019-08-15 16:48 | 2019-08-15 18:35 | 78 | 161.928 | 1006 ASTM A510/А510М-18 | 160.1 | 1610 | 165 | 10 | 3.3 | 1860 | 9 | 260 | 350 | 150 | 1564 | 1564 | 1559 | 13 | 26.988
30012264 | 150 | 2019-08-11 | 2019-08-18 | 15.08.2019 | 2019-08-15 20:20 | 2019-08-15 20:30 | 2019-08-15 22:15 | 77 | 159.852 | 1006 ASTM A510/А510М-18 | 162.4 | 1607 | 165 | 10 | 3.3 | 1860 | 9 | 260 | 350 | 150 | 1559 | 1556 | 1558 | 12.83333 | 26.642
30012264 | 150 | 2019-08-11 | 2019-08-18 | 16.08.2019 | 2019-08-16 07:42 | 2019-08-16 07:48 | 2019-08-16 08:33 | 72 | 149.472 | 1008 ASTM A510/А510М-18 | 147.6 | 1599 | 175 | 6 | 2.9 | 1850 | 7 | 190 | 230 | 100 | 1546 | 1566 | 1563 | 12 | 24.912
30012264 | 150 | 2019-08-11 | 2019-08-18 | 16.08.2019 | 2019-08-16 08:25 | 2019-08-16 08:34 | 2019-08-16 09:26 | 78 | 161.928 | 1008 ASTM A510/А510М-18 | 160.1 | 1594 | 170 | 7 | 2.9 | 1850 | 7 | 190 | 230 | 100 | 1558 | 1554 | 1553 | 13 | 26.988
30012264 | 150 | 2019-08-11 | 2019-08-18 | 16.08.2019 | 2019-08-16 09:12 | 2019-08-16 09:28 | 2019-08-16 10:14 | 72 | 149.472 | 1008 ASTM A510/А510М-18 | 147.7 | 1592 | 170 | 7 | 3 | 1850 | 7 | 190 | 230 | 100 | 1552 | 1551 | 1548 | 12 | 24.912
30012264 | 150 | 2019-08-11 | 2019-08-18 | 16.08.2019 | 2019-08-16 10:05 | 2019-08-16 10:16 | 2019-08-16 11:11 | 83 | 171.77 | 1008 ASTM A510/А510М-18 | 171.9 | 1597 | 165 | 6 | 3 | 1850 | 7 | 200 | 250 | 100 | 1559 | 1561 | 1558 | 13.83333 | 28.62833
30012264 | 150 | 2019-08-11 | 2019-08-18 | 16.08.2019 | 2019-08-16 12:00 | 2019-08-16 12:05 | 2019-08-16 13:05 | 74 | 153.624 | 1008 ASTM A510/А510М-18 | 151.8 | 1599 | 170 | 7 | 2.9 | 1850 | 7 | 190 | 220 | 100 | 1562 | 1560 | 1563 | 12.33333 | 25.604
30012264 | 150 | 2019-08-11 | 2019-08-18 | 16.08.2019 | 2019-08-16 12:50 | 2019-08-16 13:06 | 2019-08-16 14:21 | 76 | 157.776 | 1008 ASTM A510/А510М-18 | 156 | 1598 | 170 | 7 | 3 | 1850 | 7 | 190 | 230 | 100 | 1554 | 1553 | 1550 | 12.66667 | 26.296
30012264 | 150 | 2019-08-11 | 2019-08-18 | 16.08.2019 | 2019-08-16 14:10 | 2019-08-16 14:23 | 2019-08-16 15:33 | 76 | 157.776 | 1008 ASTM A510/А510М-18 | 156 | 1605 | 180 | 6 | 3 | 1850 | 7 | 200 | 250 | 110 | 1558 | 1561 | 1564 | 12.66667 | 26.296
30012264 | 150 | 2019-08-11 | 2019-08-18 | 16.08.2019 | 2019-08-16 15:22 | 2019-08-16 15:34 | 2019-08-16 16:43 | 81 | 168.156 | 1008 ASTM A510/А510М-18 | 166.4 | 1601 | 170 | 6 | 3 | 1850 | 7 | 220 | 250 | 100 | 1561 | 1556 | 1557 | 13.5 | 28.026
30012264 | 150 | 2019-08-11 | 2019-08-18 | 16.08.2019 | 2019-08-16 21:05 | 2019-08-16 21:18 | 2019-08-16 22:07 | 73 | 151.548 | Арм500 ГОСТ 34028-2016 | 150.3 | 1592 | 165 | 10 | 2.7 | 1860 | 9 | 235 | 290 | 130 | 1537 | 1542 | 1541 | 12.16667 | 25.258
30012264 | 150 | 2019-08-11 | 2019-08-18 | 16.08.2019 | 2019-08-16 22:00 | 2019-08-16 22:09 | 2019-08-16 23:01 | 73 | 151.548 | Арм500 ГОСТ 34028-2016 | 149.7 | 1585 | 165 | 10 | 2.8 | 1860 | 9 | 235 | 290 | 130 | 1553 | 1552 | 1554 | 12.16667 | 25.258
30012264 | 150 | 2019-08-11 | 2019-08-18 | 16.08.2019 | 2019-08-16 22:50 | 2019-08-16 23:04 | 2019-08-17 00:02 | 77 | 159.852 | Арм500 ГОСТ 34028-2016 | 158 | 1590 | 165 | 10 | 2.3 | 1860 | 9 | 235 | 290 | 150 | 1553 | 1552 | 1554 | 12.83333 | 26.642
30012264 | 150 | 2019-08-11 | 2019-08-18 | 16.08.2019 | 2019-08-16 23:50 | 2019-08-17 00:04 | 2019-08-17 00:57 | 78 | 161.928 | Арм500 ГОСТ 34028-2016 | 160.1 | 1580 | 165 | 10 | 2.9 | 1860 | 9 | 235 | 290 | 130 | 1549 | 1550 | 1548 | 13 | 26.988
30012264 | 150 | 2019-08-11 | 2019-08-18 | 16.08.2019 | 2019-08-17 00:50 | 2019-08-17 01:00 | 2019-08-17 01:55 | 80 | 166.08 | Арм500 ГОСТ 34028-2016 | 164.2 | 1580 | 165 | 10 | 2.8 | 1860 | 9 | 235 | 290 | 150 | 1546 | 1544 | 1543 | 13.33333 | 27.68
30012264 | 150 | 2019-08-11 | 2019-08-18 | 16.08.2019 | 2019-08-17 01:45 | 2019-08-17 01:59 | 2019-08-17 02:54 | 86 | 178.536 | Арм500 ГОСТ 34028-2016 | 176.7 | 1582 | 165 | 10 | 3 | 1860 | 9 | 235 | 290 | 150 | 1551 | 1552 | 1553 | 14.33333 | 29.756
30012264 | 150 | 2019-08-11 | 2019-08-18 | 17.08.2019 | 2019-08-17 02:45 | 2019-08-17 02:57 | 2019-08-17 03:45 | 75 | 155.7 | Арм500 ГОСТ 34028-2016 | 153.9 | 1583 | 165 | 10 | 3 | 1860 | 9 | 235 | 290 | 150 | 1552 | 1553 | 1554 | 12.5 | 25.95
30012264 | 150 | 2019-08-11 | 2019-08-18 | 17.08.2019 | 2019-08-17 03:35 | 2019-08-17 03:47 | 2019-08-17 04:38 | 81 | 168.156 | Арм500 ГОСТ 34028-2016 | 166.3 | 1581 | 165 | 10 | 3 | 1860 | 9 | 235 | 290 | 150 | 1556 | 1555 | 1557 | 13.5 | 28.026
30012264 | 150 | 2019-08-11 | 2019-08-18 | 17.08.2019 | 2019-08-17 04:30 | 2019-08-17 04:41 | 2019-08-17 05:33 | 81 | 168.156 | Арм500 ГОСТ 34028-2016 | 166.3 | 1578 | 165 | 10 | 2.9 | 1860 | 9 | 235 | 290 | 150 | 1553 | 1550 | 1547 | 13.5 | 28.026
30012264 | 150 | 2019-08-11 | 2019-08-18 | 17.08.2019 | 2019-08-17 05:25 | 2019-08-17 05:36 | 2019-08-17 06:26 | 77 | 159.852 | Арм500 ГОСТ 34028-2016 | 158 | 1578 | 165 | 10 | 3 | 1860 | 9 | 235 | 290 | 130 | 1548 | 1549 | 1551 | 12.83333 | 26.642
30012264 | 150 | 2019-08-11 | 2019-08-18 | 17.08.2019 | 2019-08-17 06:20 | 2019-08-17 06:30 | 2019-08-17 07:18 | 78 | 161.928 | Арм500 ГОСТ 34028-2016 | 160.1 | 1578 | 165 | 10 | 3 | 1860 | 9 | 235 | 290 | 150 | 1556 | 1557 | 1553 | 13 | 26.988
30012264 | 150 | 2019-08-11 | 2019-08-18 | 17.08.2019 | 2019-08-17 07:12 | 2019-08-17 07:22 | 2019-08-17 08:12 | 81 | 168.156 | Арм500 ГОСТ 34028-2016 | 166.3 | 1575 | 165 | 10 | 3.1 | 1850 | 8.5 | 280 | 350 | 150 | 1555 | 1551 | 1552 | 13.5 | 28.026
30012264 | 150 | 2019-08-11 | 2019-08-18 | 17.08.2019 | 2019-08-17 08:05 | 2019-08-17 08:15 | 2019-08-17 09:03 | 79 | 164.004 | Арм500 ГОСТ 34028-2016 | 162.2 | 1575 | 165 | 10 | 3.1 | 1850 | 8.5 | 280 | 350 | 150 | 1548 | 1546 | 1547 | 13.16667 | 27.334
30012264 | 150 | 2019-08-11 | 2019-08-18 | 17.08.2019 | 2019-08-17 09:00 | 2019-08-17 09:06 | 2019-08-17 09:56 | 80 | 166.08 | Арм500 ГОСТ 34028-2016 | 164.3 | 1576 | 165 | 10 | 3.1 | 1850 | 8.5 | 280 | 350 | 150 | 1552 | 1551 | 1552 | 13.33333 | 27.68
30012264 | 150 | 2019-08-11 | 2019-08-18 | 17.08.2019 | 2019-08-17 09:50 | 2019-08-17 10:00 | 2019-08-17 10:42 | 54 | 109.905 | Арм500 ГОСТ 34028-2016 | 135.4 | 1576 | 165 | 10 | 3.1 | 1850 | 8.5 | 280 | 350 | 150 | 1552 | 1553 | 1552 | 9 | 18.3175
30012264 | 150 | 2019-08-11 | 2019-08-18 | 17.08.2019 | 2019-08-17 12:03 | 2019-08-17 12:12 | 2019-08-17 12:46 | 19 | 37.783 | Арм500 ГОСТ 34028-2016 | 66.2 | 1583 | 165 | 10 | 3 | 1850 | 8.5 | 260 | 350 | 150 | 1555 | 1545 | 1526 | 3.166667 | 6.297167
30012264 | 150 | 2019-08-11 | 2019-08-18 | 17.08.2019 | 2019-08-17 16:25 | 2019-08-17 16:25 | 2019-08-17 17:47 | 85 | 176.46 | Арм500 ГОСТ 34028-2016 | 175.8 | 1594 | 165 | 10 | 2.8 | 1860 | 9 | 260 | 320 | 140 | 1555 | 1557 | 1553 | 14.16667 | 29.41
30012264 | 150 | 2019-08-11 | 2019-08-18 | 17.08.2019 | 2019-08-17 17:40 | 2019-08-17 17:50 | 2019-08-17 18:55 | 76 | 157.101 | Арм500 ГОСТ 34028-2016 | 155.6 | 1588 | 165 | 10 | 2.8 | 1860 | 9 | 260 | 320 | 140 | 1554 | 1555 | 1556 | 12.66667 | 26.1835
30012264 | 150 | 2019-08-11 | 2019-08-18 | 17.08.2019 | 2019-08-17 18:45 | 2019-08-17 18:58 | 2019-08-17 20:00 | 79 | 164.004 | Арм500 ГОСТ 34028-2016 | 162.3 | 1584 | 165 | 10 | 2.8 | 1860 | 9 | 260 | 320 | 140 | 1551 | 1555 | 1559 | 13.16667 | 27.334
30012264 | 150 | 2019-08-11 | 2019-08-18 | 17.08.2019 | 2019-08-17 19:50 | 2019-08-17 20:04 | 2019-08-17 20:57 | 80 | 166.08 | Арм500 ГОСТ 34028-2016 | 164.2 | 1585 | 165 | 10 | 2.8 | 1860 | 9 | 260 | 320 | 140 | 1557 | 1556 | 1555 | 13.33333 | 27.68
30012264 | 150 | 2019-08-11 | 2019-08-18 | 17.08.2019 | 2019-08-17 20:45 | 2019-08-17 20:59 | 2019-08-17 21:51 | 76 | 157.776 | Арм500 ГОСТ 34028-2016 | 155.9 | 1581 | 165 | 10 | 2.8 | 1860 | 9 | 260 | 320 | 140 | 1554 | 1553 | 1552 | 12.66667 | 26.296
30012264 | 150 | 2019-08-11 | 2019-08-18 | 17.08.2019 | 2019-08-17 21:45 | 2019-08-17 21:53 | 2019-08-17 22:46 | 79 | 164.004 | Арм500 ГОСТ 34028-2016 | 162.2 | 1577 | 165 | 10 | 2.8 | 1860 | 9 | 260 | 320 | 140 | 1549 | 1548 | 1550 | 13.16667 | 27.334
30012264 | 150 | 2019-08-11 | 2019-08-18 | 17.08.2019 | 2019-08-17 22:35 | 2019-08-17 22:49 | 2019-08-17 23:43 | 78 | 161.928 | Арм500 ГОСТ 34028-2016 | 160.1 | 1579 | 165 | 10 | 2.8 | 1860 | 9 | 260 | 320 | 140 | 1546 | 1549 | 1551 | 13 | 26.988
30012264 | 150 | 2019-08-11 | 2019-08-18 | 17.08.2019 | 2019-08-17 23:35 | 2019-08-17 23:46 | 2019-08-18 00:39 | 80 | 166.08 | Арм500 ГОСТ 34028-2016 | 164.2 | 1579 | 165 | 10 | 2.8 | 1860 | 9 | 260 | 320 | 140 | 1551 | 1552 | 1545 | 13.33333 | 27.68
30012264 | 150 | 2019-08-11 | 2019-08-18 | 17.08.2019 | 2019-08-18 00:30 | 2019-08-18 00:42 | 2019-08-18 01:36 | 78 | 161.928 | Арм500 ГОСТ 34028-2016 | 160.1 | 1578 | 165 | 10 | 2.8 | 1860 | 9 | 260 | 320 | 140 | 1547 | 1543 | 1546 | 13 | 26.988
30012264 | 150 | 2019-08-11 | 2019-08-18 | 17.08.2019 | 2019-08-18 01:25 | 2019-08-18 01:38 | 2019-08-18 02:28 | 68 | 141.168 | Арм500 ГОСТ 34028-2016 | 139.3 | 1579 | 165 | 10 | 2.8 | 1860 | 9 | 260 | 320 | 140 | 1545 | 1543 | 1545 | 11.33333 | 23.528
30012264 | 150 | 2019-08-11 | 2019-08-18 | 17.08.2019 | 2019-08-18 02:20 | 2019-08-18 02:30 | 2019-08-18 03:21 | 79 | 164.004 | Арм500 ГОСТ 34028-2016 | 162.2 | 1578 | 165 | 10 | 2.8 | 1860 | 9 | 260 | 320 | 140 | 1552 | 1551 | 1553 | 13.16667 | 27.334
30012264 | 150 | 2019-08-11 | 2019-08-18 | 18.08.2019 | 2019-08-18 03:15 | 2019-08-18 03:24 | 2019-08-18 04:14 | 74 | 153.624 | Арм500 ГОСТ 34028-2016 | 151.8 | 1577 | 165 | 10 | 2.8 | 1860 | 9 | 260 | 320 | 140 | 1549 | 1547 | 1545 | 12.33333 | 25.604
30012264 | 150 | 2019-08-11 | 2019-08-18 | 18.08.2019 | 2019-08-18 04:05 | 2019-08-18 04:17 | 2019-08-18 05:10 | 79 | 164.004 | Арм500 ГОСТ 34028-2016 | 162.2 | 1579 | 165 | 10 | 2.8 | 1860 | 9 | 260 | 320 | 140 | 1550 | 1551 | 1555 | 13.16667 | 27.334
30012264 | 150 | 2019-08-11 | 2019-08-18 | 18.08.2019 | 2019-08-18 05:00 | 2019-08-18 05:12 | 2019-08-18 06:02 | 76 | 157.776 | Арм500 ГОСТ 34028-2016 | 155.9 | 1577 | 165 | 10 | 2.8 | 1860 | 9 | 260 | 320 | 140 | 1553 | 1550 | 1548 | 12.66667 | 26.296
30012264 | 150 | 2019-08-11 | 2019-08-18 | 18.08.2019 | 2019-08-18 05:55 | 2019-08-18 06:06 | 2019-08-18 06:58 | 81 | 167.983 | Арм500 ГОСТ 34028-2016 | 166.1 | 1578 | 165 | 10 | 2.8 | 1860 | 9 | 260 | 320 | 140 | 1549 | 1546 | 1547 | 13.5 | 27.99717
30012264 | 150 | 2019-08-11 | 2019-08-18 | 18.08.2019 | 2019-08-18 06:50 | 2019-08-18 07:01 | 2019-08-18 07:54 | 79 | 164.004 | Арм500 ГОСТ 34028-2016 | 162.2 | 1579 | 165 | 9 | 2.8 | 1860 | 9 | 260 | 300 | 130 | 1551 | 1553 | 1552 | 13.16667 | 27.334
30012264 | 150 | 2019-08-11 | 2019-08-18 | 18.08.2019 | 2019-08-18 07:47 | 2019-08-18 07:57 | 2019-08-18 08:50 | 77 | 159.852 | Арм500 ГОСТ 34028-2016 | 158 | 1578 | 165 | 9 | 2.8 | 1860 | 9 | 260 | 300 | 130 | 1553 | 1552 | 1551 | 12.83333 | 26.642
30012264 | 150 | 2019-08-11 | 2019-08-18 | 18.08.2019 | 2019-08-18 08:43 | 2019-08-18 08:53 | 2019-08-18 09:48 | 77 | 159.852 | Арм500 ГОСТ 34028-2016 | 158 | 1578 | 165 | 9 | 2.8 | 1860 | 9 | 260 | 300 | 130 | 1548 | 1547 | 1548 | 12.83333 | 26.642
30012264 | 150 | 2019-08-11 | 2019-08-18 | 18.08.2019 | 2019-08-18 09:40 | 2019-08-18 09:50 | 2019-08-18 10:43 | 76 | 157.776 | Арм500 ГОСТ 34028-2016 | 156 | 1577 | 165 | 9 | 2.8 | 1860 | 9 | 260 | 300 | 130 | 1549 | 1550 | 1545 | 12.66667 | 26.296
30012264 | 150 | 2019-08-11 | 2019-08-18 | 18.08.2019 | 2019-08-18 10:36 | 2019-08-18 10:46 | 2019-08-18 11:40 | 80 | 166.08 | Арм500 ГОСТ 34028-2016 | 164.2 | 1577 | 165 | 9 | 2.9 | 1860 | 9 | 260 | 300 | 130 | 1549 | 1548 | 1549 | 13.33333 | 27.68
30012264 | 150 | 2019-08-11 | 2019-08-18 | 18.08.2019 | 2019-08-18 11:33 | 2019-08-18 11:43 | 2019-08-18 12:32 | 78 | 161.928 | Арм500 ГОСТ 34028-2016 | 160.1 | 1577 | 165 | 9 | 2.9 | 1860 | 9 | 260 | 300 | 130 | 1554 | 1555 | 1556 | 13 | 26.988
30012264 | 150 | 2019-08-11 | 2019-08-18 | 18.08.2019 | 2019-08-18 12:24 | 2019-08-18 12:34 | 2019-08-18 13:25 | 70 | 145.32 | Арм500 ГОСТ 34028-2016 | 143.5 | 1577 | 165 | 9 | 2.9 | 1860 | 9 | 260 | 300 | 130 | 1549 | 1548 | 1549 | 11.66667 | 24.22
30012264 | 150 | 2019-08-11 | 2019-08-18 | 18.08.2019 | 2019-08-18 13:17 | 2019-08-18 13:27 | 2019-08-18 14:20 | 74 | 153.624 | Арм500 ГОСТ 34028-2016 | 158.4 | 1579 | 165 | 9 | 2.9 | 1860 | 9 | 260 | 300 | 130 | 1551 | 1550 | 1549 | 12.33333 | 25.604
30012264 | 150 | 2019-08-11 | 2019-08-18 | 18.08.2019 | 2019-08-18 17:00 | 2019-08-18 17:11 | 2019-08-18 18:07 | 73 | 150.536 | Арм500 ГОСТ 34028-2016 | 150.7 | 1580 | 165 | 10 | 2.9 | 1850 | 8.5 | 280 | 350 | 150 | 1561 | 1556 | 1548 | 12.16667 | 25.08933
30012264 | 150 | 2019-08-11 | 2019-08-18 | 18.08.2019 | 2019-08-18 18:00 | 2019-08-18 18:09 | 2019-08-18 19:24 | 80 | 166.011 | Арм500 ГОСТ 34028-2016 | 164.2 | 1580 | 165 | 10 | 2.9 | 1850 | 8.5 | 280 | 350 | 150 | 1544 | 1542 | 1540 | 13.33333 | 27.6685
30012264 | 150 | 2019-08-11 | 2019-08-18 | 18.08.2019 | 2019-08-18 19:30 | 2019-08-18 19:37 | 2019-08-18 20:42 | 80 | 166.08 | Арм500 ГОСТ 34028-2016 | 164.3 | 1583 | 165 | 10 | 3.1 | 1850 | 8.5 | 280 | 350 | 150 | 1535 | 1537 | 1542 | 13.33333 | 27.68
30012264 | 150 | 2019-08-11 | 2019-08-18 | 18.08.2019 | 2019-08-18 20:39 | 2019-08-18 20:45 | 2019-08-18 21:50 | 72 | 149.472 | Арм500 ГОСТ 34028-2016 | 147.7 | 1590 | 165 | 10 | 3.1 | 1850 | 8.5 | 280 | 350 | 150 | 1539 | 1545 | 1547 | 12 | 24.912
30012264 | 150 | 2019-08-11 | 2019-08-18 | 18.08.2019 | 2019-08-18 21:43 | 2019-08-18 21:51 | 2019-08-18 22:51 | 77 | 159.852 | Арм500 ГОСТ 34028-2016 | 158 | 1589 | 165 | 10 | 3.1 | 1850 | 8.5 | 280 | 350 | 150 | 1544 | 1553 | 1554 | 12.83333 | 26.642
30012264 | 150 | 2019-08-11 | 2019-08-18 | 18.08.2019 | 2019-08-18 22:43 | 2019-08-18 22:52 | 2019-08-18 23:58 | 74 | 153.52 | Арм240 ГОСТ 34028-2016 | 152 | 1585 | 165 | 10 | 3.1 | 1850 | 8.5 | 280 | 350 | 150 | 1554 | 1552 | 1553 | 12.33333 | 25.58667
30012264 | 150 | 2019-08-11 | 2019-08-18 | 18.08.2019 | 2019-08-18 23:55 | 2019-08-19 00:02 | 2019-08-19 01:19 | 82 | 170.232 | Арм500 ГОСТ 34028-2016 | 168.4 | 1590 | 165 | 10 | 3.1 | 1850 | 8.5 | 280 | 350 | 150 | 1555 | 1554 | 1551 | 13.66667 | 28.372
30012264 | 150 | 2019-08-11 | 2019-08-18 | 18.08.2019 | 2019-08-19 01:13 | 2019-08-19 01:22 | 2019-08-19 02:40 | 81 | 168.156 | Арм500 ГОСТ 34028-2016 | 166.3 | 1585 | 165 | 10 | 3.1 | 1850 | 8.5 | 280 | 350 | 150 | 1554 | 1550 | 1549 | 13.5 | 28.026
30012264 | 150 | 2019-08-30 | 2019-08-30 | 30.08.2019 | 2019-08-30 09:32 | 2019-08-30 09:42 | 2019-08-30 10:33 | 72 | 149.472 | 20 ГОСТ 1050-2013 | 178.9 | 1590 | 175 | 6 | 3 | 1850 | 8 | 175 | 210 | 90 | 1548 | 1551 | 1554 | 12 | 24.912
30012264 | 150 | 2019-08-30 | 2019-08-30 | 30.08.2019 | 2019-08-30 10:25 | 2019-08-30 10:35 | 2019-08-30 11:35 | 77 | 159.74 | 20 ГОСТ 1050-2013 | 161.6 | 1577 | 175 | 6 | 3 | 1850 | 8 | 175 | 210 | 90 | 1544 | 1540 | 1536 | 12.83333 | 26.62333
30012264 | 150 | 2019-08-30 | 2019-08-30 | 30.08.2019 | 2019-08-30 12:25 | 2019-08-30 12:35 | 2019-08-30 13:35 | 75 | 155.372 | 45 ГОСТ 1050-2013 | 154.6 | 1577 | 145 | 6 | 2.5 | 1850 | 8 | 160 | 190 | 80 | 1533 | 1530 | 1529 | 12.5 | 25.89533
30012264 | 150 | 2019-08-30 | 2019-08-30 | 30.08.2019 | 2019-08-30 13:27 | 2019-08-30 13:37 | 2019-08-30 14:49 | 78 | 161.928 | 45 ГОСТ 1050-2013 | 164.3 | 1562 | 145 | 6 | 2.5 | 1850 | 8 | 160 | 190 | 80 | 1521 | 1520 | 1518 | 13 | 26.988
30012264 | 150 | 2019-09-03 | 2019-09-04 | 04.09.2019 | 2019-09-04 07:26 | 2019-09-04 07:40 | 2019-09-04 08:24 | 72 | 149.472 | 35 ГОСТ 1050-2013 | 148.3 | 1573 | 170 | 12 | 2.7 | 1860 | 8.3 | 160 | 190 | 85 | 1541 | 1540 | 1542 | 12 | 24.912
30012264 | 150 | 2019-09-03 | 2019-09-04 | 04.09.2019 | 2019-09-04 08:16 | 2019-09-04 08:26 | 2019-09-04 09:14 | 67 | 138.763 | 35 ГОСТ 1050-2013 | 143.4 | 1566 | 165 | 12 | 2.7 | 1860 | 8.3 | 160 | 190 | 85 | 1533 | 1532 | 1532 | 11.16667 | 23.12717
30012264 | 150 | 2019-09-03 | 2019-09-04 | 04.09.2019 | 2019-09-04 10:35 | 2019-09-04 10:40 | 2019-09-04 11:27 | 72 | 149.472 | 1006 ASTM A510/А510М-18 | 147.6 | 1598 | 175 | 6 | 3 | 1860 | 8.3 | 200 | 240 | 100 | 1566 | 1561 | 1562 | 12 | 24.912
30012264 | 150 | 2019-09-03 | 2019-09-04 | 04.09.2019 | 2019-09-04 11:20 | 2019-09-04 11:30 | 2019-09-04 12:18 | 78 | 161.928 | 1006 ASTM A510/А510М-18 | 160.1 | 1592 | 170 | 6 | 3 | 1860 | 8.3 | 200 | 230 | 100 | 1552 | 1552 | 1553 | 13 | 26.988
30012264 | 150 | 2019-09-03 | 2019-09-04 | 04.09.2019 | 2019-09-04 12:10 | 2019-09-04 12:20 | 2019-09-04 13:10 | 72 | 149.472 | 1006 ASTM A510/А510М-18 | 147.6 | 1591 | 170 | 6 | 3 | 1860 | 8.3 | 200 | 230 | 100 | 1558 | 1561 | 1562 | 12 | 24.912
30012264 | 150 | 2019-09-03 | 2019-09-04 | 04.09.2019 | 2019-09-04 13:00 | 2019-09-04 13:11 | 2019-09-04 14:03 | 83 | 172.308 | 1006 ASTM A510/А510М-18 | 170.5 | 1588 | 170 | 6 | 3 | 1860 | 8.3 | 200 | 230 | 100 | 1552 | 1550 | 1549 | 13.83333 | 28.718
30012264 | 150 | 2019-09-03 | 2019-09-04 | 04.09.2019 | 2019-09-04 13:55 | 2019-09-04 14:05 | 2019-09-04 14:53 | 72 | 149.472 | 1006 ASTM A510/А510М-18 | 147.7 | 1589 | 170 | 6 | 3 | 1860 | 8.3 | 200 | 230 | 100 | 1552 | 1553 | 1552 | 12 | 24.912
30012264 | 150 | 2019-09-03 | 2019-09-04 | 04.09.2019 | 2019-09-04 14:45 | 2019-09-04 14:55 | 2019-09-04 15:43 | 72 | 149.049 | 1006 ASTM A510/А510М-18 | 154.9 | 1592 | 170 | 12 | 3 | 1860 | 8.3 | 200 | 230 | 100 | 1559 | 1559 | 1560 | 12 | 24.8415
30012264 | 150 | 2019-09-03 | 2019-09-04 | 04.09.2019 | 2019-09-04 17:35 | 2019-09-04 17:44 | 2019-09-04 18:40 | 78 | 161.928 | 70 ТУ 24.10.61-021-24688283-2019 | 160.1 | 1545 | 170 | 6 | 2.5 | 1860 | 8.3 | 160 | 180 | 70 | 1508 | 1512 | 1513 | 13 | 26.988
30012264 | 150 | 2019-09-03 | 2019-09-04 | 04.09.2019 | 2019-09-04 18:30 | 2019-09-04 18:42 | 2019-09-04 19:40 | 87 | 146.488 | 70 ТУ 24.10.61-021-24688283-2019 | 153.7 | 1532 | 165 | 12 | 2.5 | 1860 | 8.3 | 160 | 180 | 70 | 1503 | 1502 | 1500 | 14.5 | 24.41467
30012264 | 150 | 2019-09-15 | 2019-09-17 | 17.09.2019 | 2019-09-17 09:09 | 2019-09-17 09:19 | 2019-09-17 10:06 | 73 | 151.548 | Св-08Г2СА ТУ 24.10.65-020-24688283-2019 | 150.3 | 1589 | 174 | 6 | 2.9 | 1850 | 7 | 195 | 235 | 100 | 1560 | 1558 | 1557 | 12.16667 | 25.258
30012264 | 150 | 2019-09-15 | 2019-09-17 | 17.09.2019 | 2019-09-17 10:00 | 2019-09-17 10:09 | 2019-09-17 10:56 | 74 | 153.077 | Св-08Г2СА ТУ 24.10.65-020-24688283-2019 | 157.9 | 1570 | 174 | 6 | 2.9 | 1850 | 7 | 195 | 235 | 100 | 1539 | 1536 | 1534 | 12.33333 | 25.51283
30012264 | 150 | 2019-09-15 | 2019-09-17 | 17.09.2019 | 2019-09-17 13:06 | 2019-09-17 13:16 | 2019-09-17 14:05 | 86 | 155.392 | 15об ТС-002-24688283-2019 | 161.7 | 1589 | 168 | 7 | 2.8 | 1850 | 6.5 | 180 | 220 | 95 | 1558 | 1553 | 1556 | 14.33333 | 25.89867
30000774 | 150 | 2019-05-30 | 2019-06-16 | 03.06.2019 | 2019-06-03 16:44 | 2019-06-03 17:10 | 2019-06-03 18:08 | 73 | 155.1 | Арм500 ГОСТ 34028-2016 | 162.5 | 1590 | 155 | 7 | 1.8 | 2150 | 8.1 | 240 | 255 | 85 | 1558 | 1550 | 1549 | 12.16667 | 25.85
30000774 | 150 | 2019-05-30 | 2019-06-16 | 04.06.2019 | 2019-06-04 11:45 | 2019-06-04 11:52 | 2019-06-04 12:41 | 73 | 155.1 | Арм500 ГОСТ 34028-2016 | 160 | 1590 | 103 | 13 | 2.6 | 1853 | 13 | 235 | 285 | 127 | 1559 | 1555 | 1559 | 12.16667 | 25.85
30000774 | 150 | 2019-05-30 | 2019-06-16 | 04.06.2019 | 2019-06-04 12:30 | 2019-06-04 12:43 | 2019-06-04 13:39 | 77 | 163.5 | Арм500 ГОСТ 34028-2016 | 160.5 | 1579 | 108 | 13 | 2.8 | 1851 | 9 | 246 | 320 | 130 | 1558 | 1549 | 1544 | 12.83333 | 27.25
30000774 | 150 | 2019-05-30 | 2019-06-16 | 04.06.2019 | 2019-06-04 13:30 | 2019-06-04 13:41 | 2019-06-04 14:42 | 79 | 167.4 | Арм500 ГОСТ 34028-2016 | 159 | 1582 | 107 | 13 | 2.7 | 1860 | 9 | 240 | 290 | 130 | 1547 | 1549 | 1547 | 13.16667 | 27.9
30000774 | 150 | 2019-05-30 | 2019-06-16 | 04.06.2019 | 2019-06-04 14:25 | 2019-06-04 14:44 | 2019-06-04 15:44 | 75 | 156.1 | Арм500 ГОСТ 34028-2016 | 158.5 | 1581 | 105 | 13 | 2.5 | 1865 | 8 | 215 | 269 | 115 | 1538 | 1536 | 1535 | 12.5 | 26.01667
30000774 | 150 | 2019-05-30 | 2019-06-16 | 05.06.2019 | 2019-06-05 10:41 | 2019-06-05 10:51 | 2019-06-05 11:41 | 73 | 155.1 | Арм500 ГОСТ 34028-2016 | 161.5 | 1591 | 150 | 10 | 2.6 | 1852 | 8.2 | 160 | 190 | 81 | 1557 | 1554 | 1555 | 12.16667 | 25.85
30000774 | 150 | 2019-05-30 | 2019-06-16 | 05.06.2019 | 2019-06-05 11:30 | 2019-06-05 11:46 | 2019-06-05 12:41 | 77 | 163.2 | Арм500 ГОСТ 34028-2016 | 160.5 | 1585 | 150 | 10 | 2.6 | 1855 | 7.6 | 160 | 190 | 81 | 1552 | 1552 | 1550 | 12.83333 | 27.2
30000774 | 150 | 2019-05-30 | 2019-06-16 | 05.06.2019 | 2019-06-05 12:27 | 2019-06-05 12:44 | 2019-06-05 13:52 | 77 | 163.6 | Арм500 ГОСТ 34028-2016 | 159.3 | 1583 | 127 | 10 | 2.2 | 1855 | 7 | 160 | 190 | 70 | 1544 | 1546 | 1543 | 12.83333 | 27.26667
30000774 | 150 | 2019-05-30 | 2019-06-16 | 05.06.2019 | 2019-06-05 16:05 | 2019-06-05 16:09 | 2019-06-05 17:01 | 65 | 137.3 | Арм500 ГОСТ 34028-2016 | 143.5 | 1586 | 108 | 13 | 2.6 | 1850 | 9.8 | 235 | 285 | 125 | 1562 | 1557 | 1555 | 10.83333 | 22.88333
30000774 | 150 | 2019-05-30 | 2019-06-16 | 05.06.2019 | 2019-06-05 16:41 | 2019-06-05 17:02 | 2019-06-05 18:12 | 81 | 172 | Арм500 ГОСТ 34028-2016 | 173.5 | 1578 | 105 | 14 | 2.6 | 1855 | 9 | 234 | 280 | 150 | 1549 | 1545 | 1539 | 13.5 | 28.66667
30000774 | 150 | 2019-05-30 | 2019-06-16 | 05.06.2019 | 2019-06-05 17:55 | 2019-06-05 18:14 | 2019-06-05 19:22 | 80 | 169.9 | Арм500 ГОСТ 34028-2016 | 157.5 | 1575 | 110 | 13 | 2.8 | 1850 | 9.4 | 250 | 290 | 210 | 1533 | 1534 | 1530 | 13.33333 | 28.31667
30000774 | 150 | 2019-05-30 | 2019-06-16 | 05.06.2019 | 2019-06-05 19:03 | 2019-06-05 19:24 | 2019-06-05 20:38 | 74 | 157.2 | Арм500 ГОСТ 34028-2016 | 160.5 | 1582 | 110 | 13 | 2.7 | 1850 | 9.3 | 250 | 300 | 210 | 1540 | 1547 | 1548 | 12.33333 | 26.2
30000774 | 150 | 2019-05-30 | 2019-06-16 | 05.06.2019 | 2019-06-05 20:30 | 2019-06-05 20:39 | 2019-06-05 21:51 | 77 | 163.5 | Арм500 ГОСТ 34028-2016 | 156.7 | 1585 | 101 | 13 | 2.5 | 1850 | 8.5 | 220 | 265 | 220 | 1556 | 1559 |  | 12.83333 | 27.25
30000774 | 150 | 2019-05-30 | 2019-06-16 | 05.06.2019 | 2019-06-05 21:25 | 2019-06-05 21:53 | 2019-06-05 22:57 | 73 | 155.1 | Арм500 ГОСТ 34028-2016 | 168.5 | 1580 | 101 | 13 | 2.5 | 1850 | 8.5 | 220 | 265 | 220 | 1554 | 1555 |  | 12.16667 | 25.85
30000774 | 150 | 2019-05-30 | 2019-06-16 | 07.06.2019 | 2019-06-07 10:18 | 2019-06-07 10:24 | 2019-06-07 11:14 | 74 | 157.176 | Арм500 ГОСТ 34028-2016 | 162.5 | 1585 | 105 | 13 | 2.7 | 1850 | 9.5 | 245 | 305 | 130 | 1553 | 1557 | 1559 | 12.33333 | 26.196
30000774 | 150 | 2019-05-30 | 2019-06-16 | 07.06.2019 | 2019-06-07 11:00 | 2019-06-07 11:17 | 2019-06-07 12:12 | 78 | 165.672 | Арм500 ГОСТ 34028-2016 | 153.5 | 1580 | 110 | 13 | 2.7 | 1850 | 9.4 | 240 | 300 | 160 | 1551 | 1547 | 1544 | 13 | 27.612
30000774 | 150 | 2019-05-30 | 2019-06-16 | 07.06.2019 | 2019-06-07 11:55 | 2019-06-07 12:13 | 2019-06-07 13:12 | 78 | 165.672 | Арм500 ГОСТ 34028-2016 | 158.5 | 1580 | 105 | 13 | 2.5 | 1850 | 8.6 | 237 | 295 | 175 | 1538 | 1540 | 1537 | 13 | 27.612
30000774 | 150 | 2019-05-30 | 2019-06-16 | 07.06.2019 | 2019-06-07 12:59 | 2019-06-07 13:14 | 2019-06-07 14:13 | 74 | 157.176 | Арм500 ГОСТ 34028-2016 | 156.4 | 1584 | 97 | 13 | 2.6 | 1850 | 8.4 | 220 | 270 | 120 | 1540 | 1541 | 1539 | 12.33333 | 26.196
30000774 | 150 | 2019-05-30 | 2019-06-16 | 07.06.2019 | 2019-06-07 14:06 | 2019-06-07 14:16 | 2019-06-07 15:16 | 78 | 165.672 | Арм500 ГОСТ 34028-2016 | 160.4 | 1583 | 106 | 13 | 2.6 | 1850 | 8 | 230 | 290 | 130 | 1543 | 1545 | 1542 | 13 | 27.612
30000774 | 150 | 2019-05-30 | 2019-06-16 | 07.06.2019 | 2019-06-07 15:14 | 2019-06-07 15:18 | 2019-06-07 16:13 | 72 | 152.928 | Арм500 ГОСТ 34028-2016 | 154.4 | 1584 | 106 | 13 | 2.6 | 1860 | 8 | 240 | 285 | 125 | 1554 | 1551 |  | 12 | 25.488
30000774 | 150 | 2019-05-30 | 2019-06-16 | 07.06.2019 | 2019-06-07 16:10 | 2019-06-07 16:15 | 2019-06-07 17:29 | 79 | 167.796 | Арм500 ГОСТ 34028-2016 | 153.4 | 1584 | 98 | 13 | 2.4 | 1860 | 8 | 220 | 260 | 116 | 1544 | 1542 | 1540 | 13.16667 | 27.966
30000774 | 150 | 2019-05-30 | 2019-06-16 | 07.06.2019 | 2019-06-07 17:27 | 2019-06-07 17:31 | 2019-06-07 18:40 | 78 | 165.672 | Арм500 ГОСТ 34028-2016 | 167.5 | 1584 | 105 | 13 | 2.6 | 1850 | 8.2 | 230 | 280 | 120 | 1547 | 1545 | 1543 | 13 | 27.612
30000774 | 150 | 2019-05-30 | 2019-06-16 | 07.06.2019 | 2019-06-07 18:35 | 2019-06-07 18:42 | 2019-06-07 19:35 | 72 | 152.928 | Арм500 ГОСТ 34028-2016 | 160 | 1582 | 115 | 13 | 2.8 | 1857 | 8.7 | 240 | 295 | 135 | 1559 | 1554 |  | 12 | 25.488
30000774 | 150 | 2019-05-30 | 2019-06-16 | 07.06.2019 | 2019-06-07 19:24 | 2019-06-07 19:37 | 2019-06-07 20:26 | 78 | 165.672 | Арм500 ГОСТ 34028-2016 | 168.2 | 1574 | 115 | 13 | 2.8 | 1860 | 8.8 | 255 | 315 | 190 | 1543 | 1541 | 1538 | 13 | 27.612
30000774 | 150 | 2019-05-30 | 2019-06-16 | 08.06.2019 | 2019-06-08 09:34 | 2019-06-08 09:39 | 2019-06-08 10:27 | 74 | 157.176 | Арм500 ГОСТ 34028-2016 | 158.1 | 1587 | 105 | 13 | 2.6 | 1850 | 8.8 | 220 | 300 | 130 | 1562 | 1557 | 1555 | 12.33333 | 26.196
30000774 | 150 | 2019-05-30 | 2019-06-16 | 08.06.2019 | 2019-06-08 10:14 | 2019-06-08 10:29 | 2019-06-08 11:23 | 75 | 159.3 | Арм500 ГОСТ 34028-2016 | 157 | 1578 | 103 | 13 | 2.7 | 1850 | 8.4 | 245 | 300 | 125 | 1548 | 1546 | 1541 | 12.5 | 26.55
30000774 | 150 | 2019-05-30 | 2019-06-16 | 08.06.2019 | 2019-06-08 11:12 | 2019-06-08 11:24 | 2019-06-08 12:25 | 82 | 174.168 | Арм500 ГОСТ 34028-2016 | 169.5 | 1577 | 107 | 13 | 2.7 | 1850 | 8.5 | 250 | 315 | 125 | 1541 | 1536 | 1538 | 13.66667 | 29.028
30000774 | 150 | 2019-05-30 | 2019-06-16 | 08.06.2019 | 2019-06-08 12:12 | 2019-06-08 12:26 | 2019-06-08 13:18 | 78 | 165.672 | Арм500 ГОСТ 34028-2016 | 152.5 | 1585 | 108 | 13 | 2.7 | 1850 | 8.5 | 250 | 315 | 137 | 1548 | 1552 | 1553 | 13 | 27.612
30000774 | 150 | 2019-05-30 | 2019-06-16 | 08.06.2019 | 2019-06-08 13:08 | 2019-06-08 13:21 | 2019-06-08 14:10 | 72 | 151.888 | Арм500 ГОСТ 34028-2016 | 158.5 | 1580 | 128 | 13 | 3.1 | 1850 | 8.9 | 300 | 366 | 158 | 1552 | 1551 |  | 12 | 25.31467
30000774 | 150 | 2019-05-30 | 2019-06-16 | 11.06.2019 | 2019-06-11 08:20 | 2019-06-11 08:27 | 2019-06-11 09:16 | 74 | 153.624 | Арм500 ГОСТ 34028-2016 | 161.5 | 1584 | 105 | 13 | 2.7 | 1850 | 9 | 240 | 275 | 130 | 1556 | 1552 | 1545 | 12.33333 | 25.604
30000774 | 150 | 2019-05-30 | 2019-06-16 | 11.06.2019 | 2019-06-11 08:55 | 2019-06-11 09:18 | 2019-06-11 10:15 | 79 | 164.004 | Арм500 ГОСТ 34028-2016 | 162.5 | 1582 | 110 | 13 | 2.7 | 1850 | 8.9 | 255 | 280 | 136 | 1538 | 1537 | 1536 | 13.16667 | 27.334
30000774 | 150 | 2019-05-30 | 2019-06-16 | 11.06.2019 | 2019-06-11 10:06 | 2019-06-11 10:18 | 2019-06-11 11:12 | 77 | 159.852 | Арм500 ГОСТ 34028-2016 | 161.5 | 1586 | 110 | 13 | 2.7 | 1850 | 8.9 | 280 | 270 | 135 | 1547 | 1545 |  | 12.83333 | 26.642
30000774 | 150 | 2019-05-30 | 2019-06-16 | 11.06.2019 | 2019-06-11 10:59 | 2019-06-11 11:14 | 2019-06-11 12:09 | 76 | 157.776 | Арм500 ГОСТ 34028-2016 | 152.5 | 1585 | 110 | 13 | 2.7 | 1850 | 8.8 | 255 | 315 | 135 | 1546 | 1543 | 1547 | 12.66667 | 26.296
30000774 | 150 | 2019-05-30 | 2019-06-16 | 11.06.2019 | 2019-06-11 12:00 | 2019-06-11 12:12 | 2019-06-11 13:08 | 79 | 164.004 | Арм500 ГОСТ 34028-2016 | 163.5 | 1584 | 110 | 13 | 2.7 | 1850 | 8.7 | 250 | 290 | 130 | 1546 | 1548 |  | 13.16667 | 27.334
30000774 | 150 | 2019-05-30 | 2019-06-16 | 11.06.2019 | 2019-06-11 12:55 | 2019-06-11 13:11 | 2019-06-11 14:06 | 76 | 157.776 | Арм500 ГОСТ 34028-2016 | 156.5 | 1586 | 110 | 13 | 2.7 | 1850 | 8.5 | 245 | 300 | 125 | 1551 | 1548 |  | 12.66667 | 26.296
30000774 | 150 | 2019-05-30 | 2019-06-16 | 11.06.2019 | 2019-06-11 14:00 | 2019-06-11 14:07 | 2019-06-11 15:07 | 74 | 153.624 | Арм500 ГОСТ 34028-2016 | 159.5 | 1585 | 107 | 13 | 2.7 | 1850 | 8.4 | 245 | 300 | 130 | 1550 | 1551 | 1550 | 12.33333 | 25.604
30000774 | 150 | 2019-05-30 | 2019-06-16 | 11.06.2019 | 2019-06-11 14:46 | 2019-06-11 15:09 | 2019-06-11 16:05 | 77 | 159.852 | Арм500 ГОСТ 34028-2016 | 159.5 | 1586 | 106 | 13 | 2.6 | 1850 | 8.5 | 235 | 290 | 125 | 1547 | 1550 | 1548 | 12.83333 | 26.642
30000774 | 150 | 2019-05-30 | 2019-06-16 | 11.06.2019 | 2019-06-11 15:52 | 2019-06-11 16:07 | 2019-06-11 17:03 | 76 | 157.776 | Арм500 ГОСТ 34028-2016 | 158.1 | 1583 | 106 | 13 | 2.6 | 1850 | 8.5 | 240 | 270 | 130 | 1551 | 1549 | 1552 | 12.66667 | 26.296
30000774 | 150 | 2019-05-30 | 2019-06-16 | 11.06.2019 | 2019-06-11 16:51 | 2019-06-11 17:05 | 2019-06-11 18:03 | 81 | 168.156 | Арм500 ГОСТ 34028-2016 | 177.5 | 1592 | 185 | 9 | 2.7 | 1850 | 8.7 | 240 | 310 | 130 | 1553 | 1552 | 1553 | 13.5 | 28.026
30000774 | 150 | 2019-05-30 | 2019-06-16 | 11.06.2019 | 2019-06-11 17:51 | 2019-06-11 18:04 | 2019-06-11 18:58 | 75 | 155.7 | Арм500 ГОСТ 34028-2016 | 161.5 | 1582 | 185 | 9 | 2.8 | 1850 | 8.7 | 250 | 310 | 130 | 1546 | 1545 | 1547 | 12.5 | 25.95
30000774 | 150 | 2019-05-30 | 2019-06-16 | 11.06.2019 | 2019-06-11 18:56 | 2019-06-11 18:59 | 2019-06-11 19:47 | 75 | 155.7 | Арм500 ГОСТ 34028-2016 | 162.4 | 1576 | 130 | 13 | 3 | 1860 | 8.7 | 265 | 320 | 140 | 1548 | 1544 | 1546 | 12.5 | 25.95
30000774 | 150 | 2019-05-30 | 2019-06-16 | 12.06.2019 | 2019-06-12 08:06 | 2019-06-12 08:11 | 2019-06-12 08:56 | 72 | 149.472 | Арм500 ГОСТ 34028-2016 | 153.5 | 1585 | 185 | 9 | 2.6 | 1850 | 9.2 | 245 | 345 | 130 | 1558 | 1555 | 1550 | 12 | 24.912
30000774 | 150 | 2019-05-30 | 2019-06-16 | 12.06.2019 | 2019-06-12 08:43 | 2019-06-12 08:59 | 2019-06-12 09:54 | 79 | 164.004 | Арм500 ГОСТ 34028-2016 | 166.5 | 1580 | 185 | 9 | 2.9 | 1850 | 9.1 | 245 | 306 | 135 | 1544 | 1541 | 1539 | 13.16667 | 27.334
30000774 | 150 | 2019-05-30 | 2019-06-16 | 12.06.2019 | 2019-06-12 09:46 | 2019-06-12 09:56 | 2019-06-12 10:51 | 75 | 155.7 | Арм500 ГОСТ 34028-2016 | 158.5 | 1585 | 185 | 9 | 2.8 | 1850 | 9 | 250 | 315 | 135 | 1544 | 1545 | 1546 | 12.5 | 25.95
30000774 | 150 | 2019-05-30 | 2019-06-16 | 12.06.2019 | 2019-06-12 10:40 | 2019-06-12 10:55 | 2019-06-12 11:46 | 76 | 157.776 | Арм500 ГОСТ 34028-2016 | 148.8 | 1585 | 185 | 9 | 2.6 | 1850 | 8.5 | 240 | 320 | 130 | 1549 | 1545 |  | 12.66667 | 26.296
30000774 | 150 | 2019-05-30 | 2019-06-16 | 12.06.2019 | 2019-06-12 11:37 | 2019-06-12 11:48 | 2019-06-12 12:46 | 77 | 159.852 | Арм500 ГОСТ 34028-2016 | 166.5 | 1582 | 185 | 9 | 2.3 | 1850 | 8.6 | 220 | 250 | 115 | 1540 | 1535 | 1534 | 12.83333 | 26.642
30000774 | 150 | 2019-05-30 | 2019-06-16 | 12.06.2019 | 2019-06-12 12:44 | 2019-06-12 12:49 | 2019-06-12 13:48 | 77 | 159.852 | Арм500 ГОСТ 34028-2016 | 161.5 | 1587 | 185 | 9 | 2.3 | 1850 | 8.2 | 210 | 230 | 110 | 1544 | 1542 | 1545 | 12.83333 | 26.642
30000774 | 150 | 2019-05-30 | 2019-06-16 | 12.06.2019 | 2019-06-12 13:44 | 2019-06-12 13:50 | 2019-06-12 14:41 | 74 | 153.624 | Арм500 ГОСТ 34028-2016 | 157.5 | 1585 | 185 | 9 | 2.8 | 1850 | 9.1 | 250 | 305 | 140 | 1549 | 1551 | 1553 | 12.33333 | 25.604
30000774 | 150 | 2019-05-30 | 2019-06-16 | 12.06.2019 | 2019-06-12 14:30 | 2019-06-12 14:46 | 2019-06-12 15:36 | 76 | 157.776 | Арм500 ГОСТ 34028-2016 | 163.5 | 1580 | 185 | 9 | 2.8 | 1850 | 9.3 | 240 | 325 | 133 | 1544 | 1546 | 1546 | 12.66667 | 26.296
30000774 | 150 | 2019-05-30 | 2019-06-16 | 15.06.2019 | 2019-06-15 09:06 | 2019-06-15 09:12 | 2019-06-15 09:59 | 76 | 157.776 | Арм500 ГОСТ 34028-2016 | 160.5 | 1587 | 165 | 9 | 2.7 | 1850 | 9.8 | 245 | 295 | 125 | 1560 | 1558 | 1561 | 12.66667 | 26.296
30000774 | 150 | 2019-05-30 | 2019-06-16 | 15.06.2019 | 2019-06-15 09:53 | 2019-06-15 10:00 | 2019-06-15 10:58 | 74 | 153.624 | Арм500 ГОСТ 34028-2016 | 169.5 | 1585 | 165 | 9 | 2.7 | 1850 | 9.7 | 241 | 290 | 126 | 1557 | 1556 | 1553 | 12.33333 | 25.604
30000774 | 150 | 2019-05-30 | 2019-06-16 | 15.06.2019 | 2019-06-15 10:49 | 2019-06-15 11:00 | 2019-06-15 12:10 | 74 | 152.137 | Арм500 ГОСТ 34028-2016 | 161.5 | 1584 | 165 | 9 | 2.7 | 1850 | 9.5 | 236 | 291 | 127 | 1543 | 1545 | 1544 | 12.33333 | 25.35617
30000774 | 150 | 2019-05-30 | 2019-06-16 | 15.06.2019 | 2019-06-15 14:05 | 2019-06-15 14:12 | 2019-06-15 14:56 | 70 | 145.32 | Арм500 ГОСТ 34028-2016 | 158.5 | 1589 | 165 | 9 | 2.7 | 1850 | 10 | 245 | 295 | 125 | 1559 | 1558 | 1555 | 11.66667 | 24.22
30000774 | 150 | 2019-05-30 | 2019-06-16 | 15.06.2019 | 2019-06-15 14:46 | 2019-06-15 15:00 | 2019-06-15 15:53 | 78 | 161.928 | Арм500 ГОСТ 34028-2016 | 175.5 | 1582 | 165 | 13 | 2.8 | 1850 | 9.5 | 255 | 315 | 135 | 1548 | 1547 | 1544 | 13 | 26.988
30000774 | 150 | 2019-05-30 | 2019-06-16 | 15.06.2019 | 2019-06-15 15:42 | 2019-06-15 15:56 | 2019-06-15 16:51 | 78 | 161.928 | Арм500 ГОСТ 34028-2016 | 172.5 | 1580 | 113 | 13 | 2.9 | 1850 | 9.4 | 250 | 305 | 135 | 1549 | 1550 | 1549 | 13 | 26.988
30000774 | 150 | 2019-05-30 | 2019-06-16 | 15.06.2019 | 2019-06-15 16:35 | 2019-06-15 16:54 | 2019-06-15 17:48 | 77 | 159.852 | Арм500 ГОСТ 34028-2016 | 164.2 | 1582 | 110 | 13 | 2.8 | 1855 | 8.8 | 233 | 292 | 128 | 1551 | 1552 | 1551 | 12.83333 | 26.642
30000774 | 150 | 2019-05-30 | 2019-06-16 | 15.06.2019 | 2019-06-15 17:33 | 2019-06-15 17:50 | 2019-06-15 18:43 | 78 | 161.928 | Арм500 ГОСТ 34028-2016 | 158.5 | 1578 | 115 | 13 | 2.8 | 1860 | 9.2 | 255 | 300 | 135 | 1547 | 1548 | 1549 | 13 | 26.988
30000774 | 150 | 2019-05-30 | 2019-06-16 | 15.06.2019 | 2019-06-15 18:35 | 2019-06-15 18:44 | 2019-06-15 19:42 | 77 | 159.852 | Арм500 ГОСТ 34028-2016 | 176.3 | 1578 | 118 | 13 | 2.6 | 1865 | 9.4 | 235 | 300 | 130 | 1550 | 1546 | 1548 | 12.83333 | 26.642
30000774 | 150 | 2019-05-30 | 2019-06-16 | 15.06.2019 | 2019-06-15 19:30 | 2019-06-15 19:44 | 2019-06-15 20:35 | 77 | 159.852 | Арм500 ГОСТ 34028-2016 | 158.5 | 1580 | 119 | 13 | 3 | 1860 | 9.1 | 270 | 325 | 145 | 1554 | 1557 | 1554 | 12.83333 | 26.642
30000774 | 150 | 2019-05-30 | 2019-06-16 | 15.06.2019 | 2019-06-15 20:30 | 2019-06-15 20:37 | 2019-06-15 21:26 | 71 | 147.396 | Арм500 ГОСТ 34028-2016 | 150 | 1580 | 117 | 13 | 2.9 | 1860 | 9.3 | 260 | 320 | 140 | 1556 | 1554 | 1552 | 11.83333 | 24.566
30000774 | 150 | 2019-05-30 | 2019-06-16 | 15.06.2019 | 2019-06-15 21:20 | 2019-06-15 21:26 | 2019-06-15 22:20 | 78 | 161.928 | Арм500 ГОСТ 34028-2016 | 168.1 | 1577 | 118 | 13 | 3 | 1860 | 9 | 245 | 320 | 135 | 1556 | 1554 |  | 13 | 26.988
30000774 | 150 | 2019-05-30 | 2019-06-16 | 15.06.2019 | 2019-06-15 22:04 | 2019-06-15 22:22 | 2019-06-15 23:11 | 74 | 153.624 | Арм500 ГОСТ 34028-2016 | 163 | 1575 | 119 | 13 | 3 | 1850 | 8.9 | 255 | 320 | 140 | 1548 | 1546 | 1547 | 12.33333 | 25.604
30000774 | 150 | 2019-05-30 | 2019-06-16 | 15.06.2019 | 2019-06-15 23:03 | 2019-06-15 23:12 | 2019-06-16 00:04 | 75 | 155.7 | Арм500 ГОСТ 34028-2016 | 158.3 | 1577 | 120 | 13 | 3 | 1860 | 8.8 | 245 | 300 | 130 | 1553 | 1554 | 1555 | 12.5 | 25.95
30000774 | 150 | 2019-05-30 | 2019-06-16 | 15.06.2019 | 2019-06-15 23:56 | 2019-06-16 00:06 | 2019-06-16 00:56 | 76 | 157.776 | Арм500 ГОСТ 34028-2016 | 193 | 1576 | 114 | 13 | 3 | 1860 | 8.7 | 250 | 320 | 135 | 1545 | 1543 | 1544 | 12.66667 | 26.296
30000774 | 150 | 2019-05-30 | 2019-06-16 | 15.06.2019 | 2019-06-16 00:48 | 2019-06-16 00:58 | 2019-06-16 01:55 | 80 | 166.08 | Арм500 ГОСТ 34028-2016 | 166.7 | 1578 | 114 | 13 | 2.9 | 1860 | 9 | 260 | 315 | 140 | 1543 | 1546 | 1543 | 13.33333 | 27.68
30000774 | 150 | 2019-05-30 | 2019-06-16 | 16.06.2019 | 2019-06-16 01:45 | 2019-06-16 01:56 | 2019-06-16 02:50 | 78 | 161.928 | Арм500 ГОСТ 34028-2016 | 173 | 1577 | 110 | 13 | 2.8 | 1860 | 8.6 | 250 | 310 | 135 | 1540 | 1539 | 1536 | 13 | 26.988
30000774 | 150 | 2019-05-30 | 2019-06-16 | 16.06.2019 | 2019-06-16 02:42 | 2019-06-16 02:52 | 2019-06-16 03:45 | 79 | 164.004 | Арм500 ГОСТ 34028-2016 | 162.7 | 1581 | 110 | 13 | 2.9 | 1860 | 8.8 | 260 | 320 | 140 | 1540 | 1539 | 1537 | 13.16667 | 27.334
30000774 | 150 | 2019-05-30 | 2019-06-16 | 16.06.2019 | 2019-06-16 05:54 | 2019-06-16 06:08 | 2019-06-16 07:06 | 75 | 155.7 | Арм500 ГОСТ 34028-2016 | 165.2 | 1586 | 110 | 13 | 2.5 | 1850 | 8.8 | 220 | 280 | 120 | 1550 | 1555 | 1560 | 12.5 | 25.95
30000774 | 150 | 2019-05-30 | 2019-06-16 | 16.06.2019 | 2019-06-16 06:53 | 2019-06-16 07:09 | 2019-06-16 08:17 | 80 | 166.08 | Арм500 ГОСТ 34028-2016 | 159.5 | 1579 | 105 | 13 | 2.6 | 1850 | 8.8 | 240 | 290 | 130 | 1553 | 1551 | 1546 | 13.33333 | 27.68
30000774 | 150 | 2019-05-30 | 2019-06-16 | 16.06.2019 | 2019-06-16 08:09 | 2019-06-16 08:19 | 2019-06-16 09:18 | 76 | 157.776 | Арм500 ГОСТ 34028-2016 | 164.5 | 1585 | 117 | 13 | 3 | 1850 | 9.3 | 275 | 330 | 140 | 1550 | 1549 | 1547 | 12.66667 | 26.296
30000774 | 150 | 2019-05-30 | 2019-06-16 | 16.06.2019 | 2019-06-16 09:05 | 2019-06-16 09:20 | 2019-06-16 10:20 | 77 | 159.852 | Арм500 ГОСТ 34028-2016 | 164.5 | 1580 | 114 | 13 | 2.8 | 1850 | 9.1 | 265 | 320 | 140 | 1548 | 1545 | 1546 | 12.83333 | 26.642
30000774 | 150 | 2019-05-30 | 2019-06-16 | 16.06.2019 | 2019-06-16 10:07 | 2019-06-16 10:23 | 2019-06-16 11:24 | 77 | 159.852 | Арм500 ГОСТ 34028-2016 | 167.5 | 1579 | 115 | 13 | 2.9 | 1850 | 9.2 | 250 | 315 | 135 | 1540 | 1541 | 1542 | 12.83333 | 26.642
30000774 | 150 | 2019-05-30 | 2019-06-16 | 16.06.2019 | 2019-06-16 11:09 | 2019-06-16 11:26 | 2019-06-16 12:26 | 78 | 161.928 | Арм500 ГОСТ 34028-2016 | 182.5 | 1579 | 116 | 13 | 2.9 | 1850 | 9.2 | 265 | 335 | 145 | 1545 | 1550 | 1551 | 13 | 26.988
30000774 | 150 | 2019-05-30 | 2019-06-16 | 16.06.2019 | 2019-06-16 12:13 | 2019-06-16 12:28 | 2019-06-16 13:29 | 81 | 168.156 | Арм500 ГОСТ 34028-2016 | 174.5 | 1578 | 118 | 13 | 2.9 | 1850 | 9.2 | 249 | 327 | 137 | 1549 | 1548 | 1546 | 13.5 | 28.026
30000774 | 150 | 2019-05-30 | 2019-06-16 | 16.06.2019 | 2019-06-16 13:17 | 2019-06-16 13:31 | 2019-06-16 14:30 | 79 | 164.004 | Арм500 ГОСТ 34028-2016 | 185.5 | 1577 | 120 | 13 | 3 | 1850 | 9.2 | 260 | 320 | 140 | 1546 | 1545 | 1546 | 13.16667 | 27.334
30000774 | 150 | 2019-05-30 | 2019-06-16 | 16.06.2019 | 2019-06-16 14:21 | 2019-06-16 14:33 | 2019-06-16 15:33 | 76 | 157.776 | Арм500 ГОСТ 34028-2016 | 164.5 | 1576 | 120 | 13 | 2.9 | 1850 | 8.9 | 265 | 306 | 145 | 1548 | 1546 | 1550 | 12.66667 | 26.296
30000774 | 150 | 2019-05-30 | 2019-06-16 | 16.06.2019 | 2019-06-16 15:18 | 2019-06-16 15:37 | 2019-06-16 16:36 | 78 | 161.928 | Арм500 ГОСТ 34028-2016 | 164.5 | 1576 | 120 | 13 | 3 | 1850 | 9.1 | 256 | 320 | 145 | 1545 | 1546 | 1545 | 13 | 26.988
30000774 | 150 | 2019-07-26 | 2019-07-28 | 26.07.2019 | 2019-07-26 19:35 | 2019-07-26 19:45 | 2019-07-26 20:36 | 75 | 155.022 | Арм240 ГОСТ 34028-2016 | 152 | 1584 | 165 | 10 | 2.8 | 1860 | 8.3 | 280 | 330 | 150 | 1557 | 1564 | 1558 | 12.5 | 25.837
30000774 | 150 | 2019-07-26 | 2019-07-28 | 26.07.2019 | 2019-07-26 20:30 | 2019-07-26 20:38 | 2019-07-26 21:37 | 74 | 153.624 | Арм240 ГОСТ 34028-2016 | 183 | 1581 | 165 | 10 | 2.9 | 1860 | 8.3 | 242 | 330 | 150 | 1558 | 1553 | 1553 | 12.33333 | 25.604
30000774 | 150 | 2019-07-26 | 2019-07-28 | 26.07.2019 | 2019-07-26 21:30 | 2019-07-26 21:40 | 2019-07-26 22:39 | 80 | 166.08 | Арм240 ГОСТ 34028-2016 | 158 | 1576 | 165 | 10 | 3.1 | 1860 | 8.3 | 242 | 350 | 150 | 1547 | 1544 | 1541 | 13.33333 | 27.68
30000774 | 150 | 2019-07-26 | 2019-07-28 | 26.07.2019 | 2019-07-26 22:30 | 2019-07-26 22:40 | 2019-07-26 23:41 | 85 | 176.46 | Арм240 ГОСТ 34028-2016 | 183 | 1584 | 165 | 10 | 3 | 1860 | 8.3 | 242 | 350 | 150 | 1555 | 1551 | 1556 | 14.16667 | 29.41
30000774 | 150 | 2019-07-26 | 2019-07-28 | 26.07.2019 | 2019-07-26 23:35 | 2019-07-26 23:44 | 2019-07-27 00:36 | 78 | 161.928 | Арм240 ГОСТ 34028-2016 | 161.5 | 1578 | 165 | 9 | 3 | 1860 | 8.3 | 260 | 350 | 150 | 1553 | 1551 | 1552 | 13 | 26.988
30000774 | 150 | 2019-07-26 | 2019-07-28 | 26.07.2019 | 2019-07-27 00:20 | 2019-07-27 00:38 | 2019-07-27 01:33 | 80 | 166.08 | Арм240 ГОСТ 34028-2016 | 185 | 1578 | 165 | 10 | 3 | 1860 | 8.3 | 242 | 350 | 150 | 1555 | 1554 | 1552 | 13.33333 | 27.68
30000774 | 150 | 2019-07-26 | 2019-07-28 | 26.07.2019 | 2019-07-27 01:25 | 2019-07-27 01:35 | 2019-07-27 02:23 | 72 | 149.472 | Арм240 ГОСТ 34028-2016 | 150 | 1576 | 165 | 10 | 3.1 | 1860 | 8.3 | 242 | 350 | 150 | 1553 | 1550 | 1551 | 12 | 24.912
30000774 | 150 | 2019-07-26 | 2019-07-28 | 26.07.2019 | 2019-07-27 02:16 | 2019-07-27 02:25 | 2019-07-27 03:13 | 77 | 159.852 | Арм240 ГОСТ 34028-2016 | 141 | 1576 | 165 | 9 | 3.1 | 1860 | 8.3 | 260 | 290 | 130 | 1552 | 1553 | 1551 | 12.83333 | 26.642
30000774 | 150 | 2019-07-26 | 2019-07-28 | 27.07.2019 | 2019-07-27 03:05 | 2019-07-27 03:15 | 2019-07-27 04:04 | 79 | 164.004 | Арм240 ГОСТ 34028-2016 | 163 | 1573 | 165 | 9 | 3.2 | 1860 | 8.3 | 260 | 350 | 150 | 1550 | 1551 | 1552 | 13.16667 | 27.334
30000774 | 150 | 2019-07-26 | 2019-07-28 | 27.07.2019 | 2019-07-27 04:00 | 2019-07-27 04:07 | 2019-07-27 04:53 | 75 | 155.7 | Арм240 ГОСТ 34028-2016 | 162 | 1572 | 165 | 9 | 3.2 | 1860 | 8.3 | 260 | 350 | 150 | 1549 | 1548 | 1551 | 12.5 | 25.95
30000774 | 150 | 2019-07-26 | 2019-07-28 | 27.07.2019 | 2019-07-27 04:45 | 2019-07-27 04:55 | 2019-07-27 05:42 | 72 | 149.472 | Арм240 ГОСТ 34028-2016 | 151.2 | 1573 | 165 | 10 | 3 | 1860 | 8.3 | 242 | 350 | 150 | 1546 | 1550 | 1547 | 12 | 24.912
30000774 | 150 | 2019-07-26 | 2019-07-28 | 27.07.2019 | 2019-07-27 05:35 | 2019-07-27 05:45 | 2019-07-27 06:38 | 84 | 174.384 | Арм240 ГОСТ 34028-2016 | 174 | 1574 | 165 | 10 | 3 | 1860 | 8.3 | 242 | 350 | 150 | 1551 | 1549 | 1551 | 14 | 29.064
30000774 | 150 | 2019-07-26 | 2019-07-28 | 27.07.2019 | 2019-07-27 06:30 | 2019-07-27 06:40 | 2019-07-27 07:29 | 76 | 157.776 | Арм240 ГОСТ 34028-2016 | 156.3 | 1577 | 165 | 10 | 2.8 | 1860 | 8.3 | 240 | 350 | 150 | 1550 | 1547 | 1550 | 12.66667 | 26.296
30000774 | 150 | 2019-07-26 | 2019-07-28 | 27.07.2019 | 2019-07-27 07:20 | 2019-07-27 07:32 | 2019-07-27 08:22 | 79 | 164.004 | Арм240 ГОСТ 34028-2016 | 166 | 1577 | 165 | 10 | 2.8 | 1860 | 8.3 | 240 | 350 | 150 | 1553 | 1550 | 1551 | 13.16667 | 27.334
30000774 | 150 | 2019-07-26 | 2019-07-28 | 27.07.2019 | 2019-07-27 08:15 | 2019-07-27 08:25 | 2019-07-27 09:14 | 74 | 153.624 | Арм240 ГОСТ 34028-2016 | 154.2 | 1579 | 165 | 10 | 2.8 | 1860 | 8.3 | 240 | 350 | 150 | 1552 | 1551 | 1552 | 12.33333 | 25.604
30000774 | 150 | 2019-07-26 | 2019-07-28 | 27.07.2019 | 2019-07-27 09:05 | 2019-07-27 09:16 | 2019-07-27 10:04 | 76 | 157.776 | Арм240 ГОСТ 34028-2016 | 148.8 | 1580 | 165 | 10 | 2.8 | 1860 | 8.3 | 240 | 350 | 150 | 1555 | 1552 | 1554 | 12.66667 | 26.296
30000774 | 150 | 2019-07-26 | 2019-07-28 | 27.07.2019 | 2019-07-27 09:55 | 2019-07-27 10:07 | 2019-07-27 10:57 | 77 | 159.852 | Арм240 ГОСТ 34028-2016 | 160.4 | 1579 | 165 | 10 | 2.8 | 1860 | 8.3 | 240 | 350 | 150 | 1551 | 1550 | 1551 | 12.83333 | 26.642
30000774 | 150 | 2019-07-26 | 2019-07-28 | 27.07.2019 | 2019-07-27 10:45 | 2019-07-27 10:57 | 2019-07-27 11:50 | 77 | 159.852 | Арм240 ГОСТ 34028-2016 | 167 | 1575 | 165 | 10 | 2.8 | 1860 | 8.3 | 240 | 350 | 150 | 1549 | 1550 | 1548 | 12.83333 | 26.642
30000774 | 150 | 2019-07-26 | 2019-07-28 | 27.07.2019 | 2019-07-27 11:50 | 2019-07-27 11:52 | 2019-07-27 12:46 | 79 | 164.004 | Арм240 ГОСТ 34028-2016 | 165.5 | 1580 | 165 | 10 | 2.8 | 1860 | 8.3 | 240 | 350 | 150 | 1552 | 1551 | 1549 | 13.16667 | 27.334
30000774 | 150 | 2019-07-26 | 2019-07-28 | 27.07.2019 | 2019-07-27 12:40 | 2019-07-27 12:48 | 2019-07-27 13:46 | 78 | 161.928 | Арм240 ГОСТ 34028-2016 | 164.7 | 1578 | 165 | 10 | 2.8 | 1860 | 8.3 | 240 | 350 | 150 | 1543 | 1541 | 1540 | 13 | 26.988
30000774 | 150 | 2019-07-26 | 2019-07-28 | 27.07.2019 | 2019-07-27 16:31 | 2019-07-27 16:31 | 2019-07-27 17:14 | 72 | 149.299 | Арм500 ГОСТ 34028-2016 | 154 | 1586 | 165 | 10 | 2.9 | 1860 | 8.3 | 240 | 350 | 150 | 1555 | 1556 | 1557 | 12 | 24.88317
30000774 | 150 | 2019-07-26 | 2019-07-28 | 27.07.2019 | 2019-07-27 17:05 | 2019-07-27 17:16 | 2019-07-27 18:09 | 75 | 155.7 | Арм500 ГОСТ 34028-2016 | 168.2 | 1579 | 165 | 10 | 2.8 | 1860 | 8.3 | 240 | 350 | 150 | 1550 | 1547 | 1540 | 12.5 | 25.95
30000774 | 150 | 2019-07-26 | 2019-07-28 | 27.07.2019 | 2019-07-27 18:00 | 2019-07-27 18:11 | 2019-07-27 19:06 | 77 | 159.852 | Арм500 ГОСТ 34028-2016 | 163 | 1579 | 165 | 10 | 2.8 | 1860 | 8.3 | 240 | 350 | 150 | 1549 | 1548 | 1545 | 12.83333 | 26.642
30000774 | 150 | 2019-07-26 | 2019-07-28 | 27.07.2019 | 2019-07-27 19:00 | 2019-07-27 19:08 | 2019-07-27 20:00 | 76 | 157.776 | Арм500 ГОСТ 34028-2016 | 159 | 1578 | 165 | 9 | 2.9 | 1900 | 9.5 | 280 | 340 | 150 | 1544 | 1545 | 1542 | 12.66667 | 26.296
30000774 | 150 | 2019-07-26 | 2019-07-28 | 27.07.2019 | 2019-07-27 19:50 | 2019-07-27 20:02 | 2019-07-27 20:50 | 74 | 153.624 | Арм500 ГОСТ 34028-2016 | 152.8 | 1580 | 165 | 10 | 3 | 1850 | 9.8 | 285 | 350 | 150 | 1548 | 1552 | 1550 | 12.33333 | 25.604
30000774 | 150 | 2019-07-26 | 2019-07-28 | 27.07.2019 | 2019-07-27 20:40 | 2019-07-27 20:52 | 2019-07-27 21:43 | 78 | 161.928 | Арм500 ГОСТ 34028-2016 | 153 | 1579 | 165 | 10 | 3 | 1850 | 9.8 | 285 | 350 | 150 | 1556 | 1557 | 1555 | 13 | 26.988
30000774 | 150 | 2019-07-26 | 2019-07-28 | 27.07.2019 | 2019-07-27 21:36 | 2019-07-27 21:46 | 2019-07-27 22:35 | 76 | 157.776 | Арм500 ГОСТ 34028-2016 | 154 | 1575 | 165 | 10 | 2.9 | 1850 | 9.8 | 285 | 350 | 150 | 1552 | 1551 | 1549 | 12.66667 | 26.296
30000774 | 150 | 2019-07-26 | 2019-07-28 | 27.07.2019 | 2019-07-27 22:27 | 2019-07-27 22:37 | 2019-07-27 23:27 | 75 | 155.7 | Арм500 ГОСТ 34028-2016 | 155 | 1577 | 165 | 10 | 2.9 | 1850 | 9.8 | 285 | 350 | 150 | 1551 | 1552 | 1551 | 12.5 | 25.95
30000774 | 150 | 2019-07-26 | 2019-07-28 | 27.07.2019 | 2019-07-27 23:20 | 2019-07-27 23:30 | 2019-07-28 00:22 | 80 | 166.08 | Арм500 ГОСТ 34028-2016 | 163.6 | 1573 | 165 | 10 | 2.9 | 1850 | 9.8 | 285 | 350 | 150 | 1546 | 1545 | 1545 | 13.33333 | 27.68
30000774 | 150 | 2019-07-26 | 2019-07-28 | 27.07.2019 | 2019-07-28 00:14 | 2019-07-28 00:24 | 2019-07-28 01:16 | 77 | 159.852 | Арм500 ГОСТ 34028-2016 | 163 | 1573 | 165 | 10 | 3 | 1850 | 9.8 | 285 | 350 | 150 | 1540 | 1542 | 1542 | 12.83333 | 26.642
30000774 | 150 | 2019-07-26 | 2019-07-28 | 27.07.2019 | 2019-07-28 01:07 | 2019-07-28 01:18 | 2019-07-28 02:10 | 78 | 161.928 | Арм500 ГОСТ 34028-2016 | 154 | 1575 | 165 | 10 | 3 | 1850 | 9.8 | 285 | 350 | 150 | 1550 | 1552 | 1552 | 13 | 26.988
30000774 | 150 | 2019-07-26 | 2019-07-28 | 27.07.2019 | 2019-07-28 02:00 | 2019-07-28 02:12 | 2019-07-28 03:09 | 83 | 172.308 | Арм500 ГОСТ 34028-2016 | 166 | 1579 | 165 | 10 | 3 | 1850 | 9.8 | 285 | 350 | 150 | 1551 | 1552 | 1554 | 13.83333 | 28.718
30000774 | 150 | 2019-07-26 | 2019-07-28 | 28.07.2019 | 2019-07-28 03:01 | 2019-07-28 03:12 | 2019-07-28 04:04 | 80 | 166.08 | Арм500 ГОСТ 34028-2016 | 161 | 1575 | 165 | 10 | 3 | 1850 | 9.8 | 285 | 350 | 150 | 1541 | 1541 | 1543 | 13.33333 | 27.68
30000774 | 150 | 2019-07-26 | 2019-07-28 | 28.07.2019 | 2019-07-28 04:00 | 2019-07-28 04:07 | 2019-07-28 05:02 | 83 | 172.308 | Арм500 ГОСТ 34028-2016 | 177 | 1572 | 165 | 10 | 3 | 1850 | 9.8 | 285 | 350 | 150 | 1545 | 1546 | 1542 | 13.83333 | 28.718
30000774 | 150 | 2019-07-26 | 2019-07-28 | 28.07.2019 | 2019-07-28 04:55 | 2019-07-28 05:05 | 2019-07-28 05:55 | 78 | 161.928 | Арм500 ГОСТ 34028-2016 | 157.3 | 1575 | 165 | 10 | 3 | 1850 | 9.8 | 285 | 350 | 150 | 1544 | 1543 | 1549 | 13 | 26.988
30000774 | 150 | 2019-07-26 | 2019-07-28 | 28.07.2019 | 2019-07-28 05:50 | 2019-07-21 05:58 | 2019-07-28 06:55 | 86 | 178.536 | Арм500 ГОСТ 34028-2016 | 163 | 1575 | 165 | 10 | 2.8 | 1860 | 8.3 | 240 | 350 | 150 | 1544 | 1543 | 1542 | 14.33333 | 29.756
30000774 | 150 | 2019-07-26 | 2019-07-28 | 28.07.2019 | 2019-07-28 06:50 | 2019-07-28 07:00 | 2019-07-28 07:53 | 81 | 168.156 | Арм500 ГОСТ 34028-2016 | 174 | 1575 | 165 | 10 | 2.8 | 1860 | 8.3 | 240 | 350 | 150 | 1545 | 1547 | 1546 | 13.5 | 28.026
30000774 | 150 | 2019-07-26 | 2019-07-28 | 28.07.2019 | 2019-07-28 07:45 | 2019-07-28 07:56 | 2019-07-28 08:50 | 82 | 170.232 | Арм500 ГОСТ 34028-2016 | 164 | 1573 | 165 | 10 | 2.9 | 1860 | 8.3 | 240 | 350 | 150 | 1545 | 1546 | 1548 | 13.66667 | 28.372
30000774 | 150 | 2019-07-26 | 2019-07-28 | 28.07.2019 | 2019-07-28 08:47 | 2019-07-28 08:53 | 2019-07-28 09:43 | 75 | 155.7 | Арм500 ГОСТ 34028-2016 | 155.5 | 1577 | 165 | 10 | 2.8 | 1860 | 8.3 | 240 | 350 | 150 | 1549 | 1550 | 1552 | 12.5 | 25.95
30000774 | 150 | 2019-07-26 | 2019-07-28 | 28.07.2019 | 2019-07-28 09:35 | 2019-07-28 09:46 | 2019-07-28 10:36 | 75 | 155.7 | Арм500 ГОСТ 34028-2016 | 154 | 1578 | 165 | 10 | 2.8 | 1860 | 8.3 | 240 | 350 | 150 | 1555 | 1554 | 1555 | 12.5 | 25.95
30000774 | 150 | 2019-07-26 | 2019-07-28 | 28.07.2019 | 2019-07-28 10:30 | 2019-07-28 10:40 | 2019-07-28 11:31 | 74 | 153.624 | Арм500 ГОСТ 34028-2016 | 156.2 | 1573 | 165 | 10 | 2.8 | 1860 | 8.3 | 240 | 350 | 150 | 1550 | 1552 | 1551 | 12.33333 | 25.604
30000774 | 150 | 2019-07-26 | 2019-07-28 | 28.07.2019 | 2019-07-28 11:25 | 2019-07-28 11:34 | 2019-07-28 12:35 | 80 | 166.08 | Арм500 ГОСТ 34028-2016 | 174 | 1577 | 165 | 10 | 2.8 | 1860 | 8.3 | 240 | 350 | 150 | 1548 | 1551 | 1552 | 13.33333 | 27.68
30000774 | 150 | 2019-07-26 | 2019-07-28 | 28.07.2019 | 2019-07-28 12:30 | 2019-07-28 12:38 | 2019-07-28 13:33 | 79 | 164.004 | Арм500 ГОСТ 34028-2016 | 166 | 1578 | 165 | 10 | 2.8 | 1860 | 8.3 | 240 | 350 | 150 | 1547 | 1545 | 1546 | 13.16667 | 27.334
30000774 | 150 | 2019-07-26 | 2019-07-28 | 28.07.2019 | 2019-07-28 13:25 | 2019-07-28 13:36 | 2019-07-28 14:33 | 81 | 168.156 | Арм500 ГОСТ 34028-2016 | 151 | 1577 | 165 | 10 | 2.8 | 1860 | 8.3 | 240 | 350 | 150 | 1550 | 1552 | 1551 | 13.5 | 28.026
30000774 | 150 | 2019-07-26 | 2019-07-28 | 28.07.2019 | 2019-07-28 14:20 | 2019-07-28 14:36 | 2019-07-28 15:30 | 77 | 159.852 | Арм500 ГОСТ 34028-2016 | 154.8 | 1576 | 165 | 10 | 2.8 | 1860 | 8.3 | 240 | 350 | 150 | 1547 | 1546 | 1547 | 12.83333 | 26.642
30000774 | 150 | 2019-07-26 | 2019-07-28 | 28.07.2019 | 2019-07-28 15:25 | 2019-07-28 15:33 | 2019-07-28 16:27 | 76 | 157.776 | Арм500 ГОСТ 34028-2016 | 183.8 | 1576 | 165 | 10 | 2.8 | 1860 | 8.3 | 240 | 350 | 150 | 1553 | 1556 | 1555 | 12.66667 | 26.296
30000774 | 150 | 2019-07-26 | 2019-07-28 | 28.07.2019 | 2019-07-28 16:20 | 2019-07-28 16:31 | 2019-07-28 17:21 | 78 | 161.928 | Арм500 ГОСТ 34028-2016 | 161.1 | 1577 | 165 | 10 | 2.95 | 1860 | 8.3 | 240 | 350 | 150 | 1553 | 1552 | 1554 | 13 | 26.988
30000774 | 150 | 2019-07-26 | 2019-07-28 | 28.07.2019 | 2019-07-28 17:15 | 2019-07-28 17:23 | 2019-07-28 18:17 | 78 | 161.928 | Арм500 ГОСТ 34028-2016 | 160 | 1575 | 165 | 10 | 2.6 | 1860 | 8.3 | 240 | 350 | 150 | 1552 | 1553 | 1551 | 13 | 26.988
30000774 | 150 | 2019-07-26 | 2019-07-28 | 28.07.2019 | 2019-07-28 18:10 | 2019-07-28 18:21 | 2019-07-28 19:20 | 79 | 164.004 | Арм500 ГОСТ 34028-2016 | 157 | 1575 | 165 | 10 | 2.9 | 1850 | 9.8 | 285 | 350 | 150 | 1552 | 1550 | 1547 | 13.16667 | 27.334
30000774 | 150 | 2019-07-26 | 2019-07-28 | 28.07.2019 | 2019-07-28 19:13 | 2019-07-28 19:23 | 2019-07-28 20:15 | 79 | 164.004 | Арм500 ГОСТ 34028-2016 | 157 | 1577 | 165 | 10 | 2.9 | 1850 | 9.8 | 285 | 350 | 150 | 1544 | 1545 | 1543 | 13.16667 | 27.334
30000774 | 150 | 2019-07-26 | 2019-07-28 | 28.07.2019 | 2019-07-28 20:07 | 2019-07-28 20:18 | 2019-07-28 21:11 | 77 | 159.852 | Арм500 ГОСТ 34028-2016 | 152 | 1574 | 165 | 10 | 3 | 1850 | 9.8 | 285 | 350 | 150 | 1544 | 1547 | 1545 | 12.83333 | 26.642
30000774 | 150 | 2019-07-26 | 2019-07-28 | 28.07.2019 | 2019-07-28 21:04 | 2019-07-28 21:14 | 2019-07-28 22:05 | 76 | 157.776 | Арм500 ГОСТ 34028-2016 | 169 | 1578 | 165 | 10 | 3 | 1850 | 9.8 | 285 | 350 | 150 | 1553 | 1559 | 1561 | 12.66667 | 26.296
30000774 | 150 | 2019-07-26 | 2019-07-28 | 28.07.2019 | 2019-07-28 22:00 | 2019-07-28 22:07 | 2019-07-28 22:57 | 76 | 157.43 | Арм500 ГОСТ 34028-2016 | 156.3 | 1576 | 165 | 10 | 3 | 1850 | 9.8 | 285 | 350 | 150 | 1557 | 1556 | 1557 | 12.66667 | 26.23833
30000774 | 150 | 2019-07-26 | 2019-07-28 | 28.07.2019 | 2019-07-28 23:05 | 2019-07-28 23:06 | 2019-07-29 00:03 | 82 | 170.232 | Арм500 ГОСТ 34028-2016 | 163 | 1572 | 165 | 10 | 2.9 | 1850 | 9.8 | 285 | 350 | 150 | 1552 | 1551 | 1549 | 13.66667 | 28.372
30000774 | 150 | 2019-08-05 | 2019-08-11 | 05.08.2019 | 2019-08-06 01:10 | 2019-08-06 01:20 | 2019-08-06 02:24 | 76 | 157.776 | Ст3сп ГОСТ 380-2005 | 153.2 | 1579 | 165 | 10 | 2.8 | 1860 | 9 | 260 | 320 | 140 | 1550 | 1545 | 1543 | 12.66667 | 26.296
30000774 | 150 | 2019-08-05 | 2019-08-11 | 05.08.2019 | 2019-08-06 02:15 | 2019-08-06 02:27 | 2019-08-06 03:22 | 78 | 161.928 | Ст3сп ГОСТ 380-2005 | 164.3 | 1582 | 165 | 10 | 2.8 | 1860 | 9 | 260 | 320 | 140 | 1545 | 1541 | 1545 | 13 | 26.988
30000774 | 150 | 2019-08-05 | 2019-08-11 | 06.08.2019 | 2019-08-06 03:15 | 2019-08-06 03:24 | 2019-08-06 04:18 | 78 | 161.928 | Ст3сп ГОСТ 380-2005 | 169 | 1583 | 165 | 10 | 2.8 | 1860 | 9 | 260 | 320 | 140 | 1552 | 1549 | 1551 | 13 | 26.988
30000774 | 150 | 2019-08-05 | 2019-08-11 | 06.08.2019 | 2019-08-06 04:10 | 2019-08-06 04:20 | 2019-08-06 05:10 | 76 | 157.776 | Ст3сп ГОСТ 380-2005 | 157.4 | 1582 | 165 | 10 | 2.9 | 1860 | 9 | 260 | 320 | 140 | 1553 | 1556 | 1554 | 12.66667 | 26.296
30000774 | 150 | 2019-08-05 | 2019-08-11 | 06.08.2019 | 2019-08-06 05:00 | 2019-08-06 05:13 | 2019-08-06 06:02 | 73 | 151.548 | Ст3сп ГОСТ 380-2005 | 153 | 1582 | 165 | 10 | 2.9 | 1860 | 9 | 260 | 320 | 140 | 1555 | 1558 | 1558 | 12.16667 | 25.258
30000774 | 150 | 2019-08-05 | 2019-08-11 | 06.08.2019 | 2019-08-06 05:55 | 2019-08-06 06:04 | 2019-08-06 06:59 | 81 | 168.156 | Ст3сп ГОСТ 380-2005 | 167.7 | 1579 | 165 | 10 | 2.9 | 1860 | 9 | 260 | 320 | 140 | 1555 |  | 1554 | 13.5 | 28.026
30000774 | 150 | 2019-08-05 | 2019-08-11 | 06.08.2019 | 2019-08-06 06:50 | 2019-08-06 07:01 | 2019-08-06 07:54 | 76 | 157.776 | Ст3сп ГОСТ 380-2005 | 173.3 | 1575 | 165 | 10 | 2.8 | 1860 | 9 | 260 | 320 | 130 | 1550 | 1549 |  | 12.66667 | 26.296
30000774 | 150 | 2019-08-05 | 2019-08-11 | 06.08.2019 | 2019-08-06 07:47 | 2019-08-06 07:57 | 2019-08-06 08:49 | 77 | 159.852 | Ст3сп ГОСТ 380-2005 | 166 | 1578 | 165 | 10 | 2.8 | 1860 | 9 | 260 | 320 | 130 | 1550 | 1550 | 1549 | 12.83333 | 26.642
30000774 | 150 | 2019-08-05 | 2019-08-11 | 06.08.2019 | 2019-08-06 08:43 | 2019-08-06 08:53 | 2019-08-06 09:43 | 74 | 153.624 | Ст3сп ГОСТ 380-2005 | 162 | 1581 | 165 | 10 | 2.8 | 1860 | 9 | 260 | 350 | 130 | 1548 | 1552 | 1558 | 12.33333 | 25.604
30000774 | 150 | 2019-08-05 | 2019-08-11 | 09.08.2019 | 2019-08-09 21:09 | 2019-08-09 21:19 | 2019-08-09 22:04 | 66 | 137.016 | Арм500 ГОСТ 34028-2016 | 163.8 | 1588 | 165 | 9 | 2.8 | 1860 | 9 | 260 | 320 | 140 | 1573 | 1567 | 1563 | 11 | 22.836
30000774 | 150 | 2019-08-05 | 2019-08-11 | 09.08.2019 | 2019-08-09 21:55 | 2019-08-09 22:06 | 2019-08-09 22:56 | 70 | 145.32 | Арм500 ГОСТ 34028-2016 | 171.5 | 1580 | 165 | 9 | 2.8 | 1860 | 9 | 260 | 320 | 140 | 1553 | 1546 | 1545 | 11.66667 | 24.22
30000774 | 150 | 2019-08-05 | 2019-08-11 | 09.08.2019 | 2019-08-09 22:48 | 2019-08-09 22:58 | 2019-08-09 23:56 | 79 | 164.004 | Арм500 ГОСТ 34028-2016 | 188.2 | 1583 | 165 | 9 | 2.8 | 1860 | 9 | 260 | 320 | 140 | 1541 | 1546 | 1540 | 13.16667 | 27.334
30000774 | 150 | 2019-08-05 | 2019-08-11 | 09.08.2019 | 2019-08-09 23:47 | 2019-08-09 23:59 | 2019-08-10 00:52 | 77 | 159.852 | Арм500 ГОСТ 34028-2016 | 184 | 1579 | 165 | 9 | 2.8 | 1860 | 9 | 260 | 320 | 140 | 1538 | 1537 | 1535 | 12.83333 | 26.642
30000774 | 150 | 2019-08-05 | 2019-08-11 | 09.08.2019 | 2019-08-10 00:45 | 2019-08-10 00:55 | 2019-08-10 01:45 | 70 | 145.32 | Арм500 ГОСТ 34028-2016 | 169.5 | 1582 | 165 | 9 | 2.9 | 1860 | 9 | 260 | 320 | 140 | 1541 | 1544 | 1543 | 11.66667 | 24.22
30000774 | 150 | 2019-08-05 | 2019-08-11 | 09.08.2019 | 2019-08-10 01:38 | 2019-08-10 01:48 | 2019-08-10 02:34 | 66 | 137.016 | Арм500 ГОСТ 34028-2016 | 161.2 | 1578 | 165 | 9 | 2.9 | 1860 | 9 | 260 | 320 | 140 | 1549 | 1554 | 1553 | 11 | 22.836
30000774 | 150 | 2019-08-05 | 2019-08-11 | 09.08.2019 | 2019-08-10 02:27 | 2019-08-10 02:37 | 2019-08-10 03:25 | 74 | 153.624 | Арм500 ГОСТ 34028-2016 | 177.8 | 1580 | 165 | 9 | 2.9 | 1860 | 9 | 260 | 320 | 140 | 1551 | 1552 |  | 12.33333 | 25.604
30000774 | 150 | 2019-08-05 | 2019-08-11 | 10.08.2019 | 2019-08-10 03:17 | 2019-08-10 03:27 | 2019-08-10 04:14 | 73 | 151.548 | Арм500 ГОСТ 34028-2016 | 175.7 | 1578 | 165 | 9 | 2.9 | 1860 | 9 | 260 | 320 | 140 | 1545 | 1541 | 1540 | 12.16667 | 25.258
30000774 | 150 | 2019-08-05 | 2019-08-11 | 10.08.2019 | 2019-08-10 04:07 | 2019-08-10 04:17 | 2019-08-10 05:07 | 75 | 155.7 | Арм500 ГОСТ 34028-2016 | 179.9 | 1581 | 165 | 9 | 2.9 | 1860 | 9 | 260 | 320 | 140 | 1548 | 1543 | 1542 | 12.5 | 25.95
30000774 | 150 | 2019-08-05 | 2019-08-11 | 10.08.2019 | 2019-08-10 05:00 | 2019-08-10 05:09 | 2019-08-10 05:58 | 72 | 149.472 | Арм500 ГОСТ 34028-2016 | 173.7 | 1578 | 165 | 9 | 2.9 | 1860 | 9 | 260 | 320 | 140 | 1543 | 1544 | 1543 | 12 | 24.912
30000774 | 150 | 2019-08-05 | 2019-08-11 | 10.08.2019 | 2019-08-10 05:50 | 2019-08-10 06:00 | 2019-08-10 06:49 | 77 | 159.852 | Арм500 ГОСТ 34028-2016 | 184 | 1578 | 165 | 9 | 2.9 | 1860 | 9 | 260 | 320 | 140 | 1552 | 1549 | 1550 | 12.83333 | 26.642
30000774 | 150 | 2019-08-05 | 2019-08-11 | 10.08.2019 | 2019-08-10 06:40 | 2019-08-10 06:52 | 2019-08-10 07:42 | 74 | 153.624 | Арм500 ГОСТ 34028-2016 | 177.8 | 1579 | 165 | 10 | 3 | 1850 | 8.5 | 280 | 350 | 150 | 1548 | 1546 | 1544 | 12.33333 | 25.604
30000774 | 150 | 2019-08-05 | 2019-08-11 | 10.08.2019 | 2019-08-10 07:35 | 2019-08-10 07:44 | 2019-08-10 08:34 | 76 | 157.776 | Арм500 ГОСТ 34028-2016 | 181.8 | 1581 | 165 | 10 | 3 | 1850 | 8.5 | 280 | 350 | 150 | 1553 | 1547 | 1551 | 12.66667 | 26.296
30000774 | 150 | 2019-08-05 | 2019-08-11 | 10.08.2019 | 2019-08-10 08:30 | 2019-08-10 08:37 | 2019-08-10 09:26 | 75 | 155.7 | Арм500 ГОСТ 34028-2016 | 179.9 | 1579 | 165 | 10 | 3 | 1850 | 8.5 | 280 | 350 | 150 | 1554 | 1553 | 1554 | 12.5 | 25.95
30000774 | 150 | 2019-08-05 | 2019-08-11 | 10.08.2019 | 2019-08-10 09:20 | 2019-08-10 09:28 | 2019-08-10 10:15 | 75 | 155.7 | Арм500 ГОСТ 34028-2016 | 179.9 | 1576 | 165 | 10 | 3 | 1850 | 8.5 | 280 | 350 | 150 | 1555 | 1551 | 1555 | 12.5 | 25.95
30000774 | 150 | 2019-08-05 | 2019-08-11 | 10.08.2019 | 2019-08-10 10:10 | 2019-08-10 10:18 | 2019-08-10 11:06 | 74 | 153.624 | Арм500 ГОСТ 34028-2016 | 177.8 | 1571 | 165 | 10 | 3 | 1850 | 8.5 | 280 | 350 | 150 | 1547 | 1543 | 1541 | 12.33333 | 25.604
30000774 | 150 | 2019-08-05 | 2019-08-11 | 10.08.2019 | 2019-08-10 11:03 | 2019-08-10 11:14 | 2019-08-10 12:07 | 79 | 164.004 | Арм500 ГОСТ 34028-2016 | 188.2 | 1576 | 165 | 10 | 3 | 1850 | 8.5 | 280 | 350 | 150 | 1548 | 1543 | 1544 | 13.16667 | 27.334
30000774 | 150 | 2019-08-05 | 2019-08-11 | 10.08.2019 | 2019-08-10 12:00 | 2019-08-10 12:11 | 2019-08-10 13:00 | 78 | 161.928 | Арм500 ГОСТ 34028-2016 | 186.1 | 1576 | 165 | 10 | 3 | 1850 | 8.5 | 280 | 350 | 150 | 1551 | 1552 | 1553 | 13 | 26.988
30000774 | 150 | 2019-08-05 | 2019-08-11 | 10.08.2019 | 2019-08-10 12:55 | 2019-08-10 13:03 | 2019-08-10 13:55 | 79 | 164.004 | Арм500 ГОСТ 34028-2016 | 162.2 | 1573 | 165 | 10 | 3 | 1850 | 8.5 | 280 | 350 | 150 | 1550 | 1548 | 1549 | 13.16667 | 27.334
30000774 | 150 | 2019-08-05 | 2019-08-11 | 10.08.2019 | 2019-08-10 13:40 | 2019-08-10 13:58 | 2019-08-10 14:48 | 76 | 157.776 | Арм500 ГОСТ 34028-2016 | 156 | 1568 | 165 | 10 | 3 | 1850 | 8.5 | 280 | 350 | 150 | 1543 | 1537 | 1534 | 12.66667 | 26.296
30000774 | 150 | 2019-08-05 | 2019-08-11 | 10.08.2019 | 2019-08-10 14:40 | 2019-08-10 14:51 | 2019-08-10 15:41 | 77 | 159.852 | Арм500 ГОСТ 34028-2016 | 158 | 1572 | 165 | 10 | 3 | 1850 | 8.5 | 280 | 350 | 150 | 1542 | 1544 | 1545 | 12.83333 | 26.642
30000774 | 150 | 2019-08-05 | 2019-08-11 | 10.08.2019 | 2019-08-10 15:32 | 2019-08-10 15:42 | 2019-08-10 16:32 | 81 | 168.156 | Арм500 ГОСТ 34028-2016 | 166.4 | 1573 | 165 | 10 | 3 | 1850 | 8.5 | 280 | 350 | 150 | 1547 | 1548 | 1549 | 13.5 | 28.026
30000774 | 150 | 2019-08-05 | 2019-08-11 | 10.08.2019 | 2019-08-10 16:25 | 2019-08-10 16:35 | 2019-08-10 17:25 | 79 | 164.004 | Арм500 ГОСТ 34028-2016 | 162.204 | 1580 | 165 | 10 | 3 | 1850 | 8.5 | 280 | 350 | 150 | 1552 | 1553 | 1552 | 13.16667 | 27.334
30000774 | 150 | 2019-08-05 | 2019-08-11 | 10.08.2019 | 2019-08-10 17:30 | 2019-08-10 17:30 | 2019-08-10 18:18 | 76 | 157.672 | Арм500 ГОСТ 34028-2016 | 162.3 | 1569 | 165 | 10 | 3.2 | 1850 | 8.8 | 260 | 300 | 150 | 1551 | 1549 | 1548 | 12.66667 | 26.27867
30000774 | 150 | 2019-08-05 | 2019-08-11 | 10.08.2019 | 2019-08-10 20:05 | 2019-08-10 20:14 | 2019-08-10 20:52 | 66 | 135.805 | Арм500 ГОСТ 34028-2016 | 136.8 | 1582 | 165 | 10 | 2.95 | 1850 | 9.7 | 270 | 330 | 140 | 1544 | 1556 | 1559 | 11 | 22.63417
30000774 | 150 | 2019-08-05 | 2019-08-11 | 10.08.2019 | 2019-08-10 20:45 | 2019-08-10 20:56 | 2019-08-10 21:49 | 79 | 163.969 | Арм500 ГОСТ 34028-2016 | 161.8 | 1575 | 165 | 10 | 2.95 | 1850 | 9.8 | 270 | 330 | 140 | 1557 | 1552 | 1552 | 13.16667 | 27.32817
30000774 | 150 | 2019-08-05 | 2019-08-11 | 10.08.2019 | 2019-08-10 21:40 | 2019-08-10 21:51 | 2019-08-10 22:40 | 76 | 157.759 | Арм500 ГОСТ 34028-2016 | 155.995 | 1572 | 165 | 10 | 2.95 | 1860 | 9.8 | 270 | 330 | 140 | 1544 | 1542 | 1545 | 12.66667 | 26.29317
30000774 | 150 | 2019-08-05 | 2019-08-11 | 10.08.2019 | 2019-08-10 22:35 | 2019-08-10 22:43 | 2019-08-10 23:33 | 73 | 151.522 | Арм500 ГОСТ 34028-2016 | 149.8 | 1573 | 165 | 10 | 2.95 | 1860 | 9.8 | 270 | 330 | 140 | 1547 | 1552 | 1553 | 12.16667 | 25.25367
30000774 | 150 | 2019-08-05 | 2019-08-11 | 10.08.2019 | 2019-08-10 23:25 | 2019-08-10 23:35 | 2019-08-11 00:24 | 78 | 161.928 | Арм500 ГОСТ 34028-2016 | 160.128 | 1573 | 165 | 10 | 2.95 | 1860 | 9.8 | 270 | 330 | 140 | 1545 | 1542 | 1543 | 13 | 26.988
30000774 | 150 | 2019-08-05 | 2019-08-11 | 10.08.2019 | 2019-08-11 00:15 | 2019-08-11 00:26 | 2019-08-11 01:17 | 74 | 153.624 | Арм500 ГОСТ 34028-2016 | 161.824 | 1578 | 165 | 10 | 2.8 | 1860 | 9.2 | 270 | 330 | 140 | 1545 | 1543 | 1544 | 12.33333 | 25.604
30000774 | 150 | 2019-08-05 | 2019-08-11 | 10.08.2019 | 2019-08-11 01:10 | 2019-08-11 01:21 | 2019-08-11 02:12 | 80 | 166.08 | Арм500 ГОСТ 34028-2016 | 164.28 | 1576 | 165 | 10 | 2.8 | 1860 | 9 | 260 | 310 | 140 | 1547 | 1548 | 1546 | 13.33333 | 27.68
30000774 | 150 | 2019-08-05 | 2019-08-11 | 10.08.2019 | 2019-08-11 02:00 | 2019-08-11 02:14 | 2019-08-11 03:10 | 81 | 168.156 | Арм500 ГОСТ 34028-2016 | 166.356 | 1572 | 165 | 10 | 2.8 | 1860 | 9 | 260 | 310 | 140 | 1545 | 1544 | 1547 | 13.5 | 28.026
30000774 | 150 | 2019-08-05 | 2019-08-11 | 11.08.2019 | 2019-08-11 03:00 | 2019-08-11 03:13 | 2019-08-11 03:59 | 70 | 145.32 | Арм500 ГОСТ 34028-2016 | 143.52 | 1573 | 165 | 10 | 2.95 | 1860 | 9 | 260 | 310 | 140 | 1541 | 1542 | 1540 | 11.66667 | 24.22
30000774 | 150 | 2019-08-05 | 2019-08-11 | 11.08.2019 | 2019-08-11 03:50 | 2019-08-11 04:02 | 2019-08-11 04:56 | 83 | 172.308 | Арм500 ГОСТ 34028-2016 | 170.508 | 1577 | 165 | 10 | 2.9 | 1860 | 9 | 260 | 310 | 140 | 1549 | 1547 | 1544 | 13.83333 | 28.718
30000774 | 150 | 2019-08-05 | 2019-08-11 | 11.08.2019 | 2019-08-11 04:45 | 2019-08-11 04:59 | 2019-08-11 05:51 | 79 | 164.004 | Арм500 ГОСТ 34028-2016 | 162.204 | 1578 | 165 | 10 | 2.95 | 1860 | 9 | 260 | 310 | 140 | 1540 | 1538 | 1540 | 13.16667 | 27.334
30000774 | 150 | 2019-08-05 | 2019-08-11 | 11.08.2019 | 2019-08-11 05:40 | 2019-08-11 05:52 | 2019-08-11 06:42 | 74 | 153.624 | Арм500 ГОСТ 34028-2016 | 151.824 | 1583 | 165 | 10 | 2.95 | 1860 | 9 | 260 | 310 | 140 | 1555 | 1556 | 1560 | 12.33333 | 25.604
30000774 | 150 | 2019-08-05 | 2019-08-11 | 11.08.2019 | 2019-08-11 06:35 | 2019-08-11 06:45 | 2019-08-11 07:37 | 81 | 168.156 | Арм500 ГОСТ 34028-2016 | 166.3 | 1581 | 165 | 10 | 2.95 | 1860 | 9 | 260 | 310 | 140 | 1555 | 1553 | 1545 | 13.5 | 28.026
30000774 | 150 | 2019-08-05 | 2019-08-11 | 11.08.2019 | 2019-08-11 07:30 | 2019-08-11 07:40 | 2019-08-11 08:32 | 79 | 164.004 | Арм500 ГОСТ 34028-2016 | 162.2 | 1582 | 165 | 10 | 3 | 1850 | 8.5 | 280 | 350 | 150 | 1553 | 1549 | 1547 | 13.16667 | 27.334
30000774 | 150 | 2019-08-05 | 2019-08-11 | 11.08.2019 | 2019-08-11 08:24 | 2019-08-11 08:35 | 2019-08-11 09:27 | 80 | 166.08 | Арм500 ГОСТ 34028-2016 | 164.3 | 1580 | 165 | 10 | 3 | 1850 | 8.5 | 280 | 350 | 150 | 1545 | 1548 | 1545 | 13.33333 | 27.68
30000774 | 150 | 2019-08-05 | 2019-08-11 | 11.08.2019 | 2019-08-11 09:22 | 2019-08-11 09:30 | 2019-08-11 10:18 | 78 | 161.928 | Арм500 ГОСТ 34028-2016 | 160.1 | 1582 | 165 | 10 | 3 | 1850 | 8.5 | 280 | 350 | 150 | 1554 | 1552 | 1555 | 13 | 26.988
30000774 | 150 | 2019-08-05 | 2019-08-11 | 11.08.2019 | 2019-08-11 10:10 | 2019-08-11 10:20 | 2019-08-11 11:10 | 75 | 155.7 | Арм500 ГОСТ 34028-2016 | 153.9 | 1582 | 165 | 10 | 3 | 1850 | 8.5 | 280 | 350 | 150 | 1551 | 1553 | 1555 | 12.5 | 25.95
30000774 | 150 | 2019-08-05 | 2019-08-11 | 11.08.2019 | 2019-08-11 11:00 | 2019-08-11 11:12 | 2019-08-11 12:02 | 77 | 159.852 | Арм500 ГОСТ 34028-2016 | 158 | 1582 | 165 | 10 | 3 | 1850 | 8.5 | 280 | 350 | 150 | 1550 | 1551 | 1549 | 12.83333 | 26.642
30000774 | 150 | 2019-08-05 | 2019-08-11 | 11.08.2019 | 2019-08-11 11:55 | 2019-08-11 12:05 | 2019-08-11 12:58 | 77 | 159.852 | Арм500 ГОСТ 34028-2016 | 158 | 1582 | 165 | 10 | 3 | 1850 | 8.5 | 280 | 350 | 150 | 1546 | 1546 | 1544 | 12.83333 | 26.642
30000774 | 150 | 2019-08-05 | 2019-08-11 | 11.08.2019 | 2019-08-11 12:50 | 2019-08-11 13:01 | 2019-08-11 14:06 | 83 | 172.308 | Арм500 ГОСТ 34028-2016 | 170.8 | 1587 | 165 | 10 | 3.15 | 1850 | 8.5 | 260 | 300 | 150 | 1549 | 1551 | 1553 | 13.83333 | 28.718
30000774 | 150 | 2019-08-05 | 2019-08-11 | 11.08.2019 | 2019-08-11 14:01 | 2019-08-11 14:09 | 2019-08-11 15:11 | 82 | 170.232 | Арм500 ГОСТ 34028-2016 | 168.4 | 1587 | 165 | 10 | 3.1 | 1850 | 8.5 | 260 | 300 | 150 | 1550 | 1547 | 1549 | 13.66667 | 28.372
30000774 | 150 | 2019-08-05 | 2019-08-11 | 11.08.2019 | 2019-08-11 15:02 | 2019-08-11 15:13 | 2019-08-11 16:15 | 79 | 164.004 | Арм500 ГОСТ 34028-2016 | 162.2 | 1588 | 165 | 10 | 3.1 | 1850 | 8.5 | 260 | 300 | 150 | 1552 | 1552 | 1549 | 13.16667 | 27.334
30000774 | 150 | 2019-08-05 | 2019-08-11 | 11.08.2019 | 2019-08-11 16:05 | 2019-08-11 16:18 | 2019-08-11 17:29 | 81 | 167.914 | Арм500 ГОСТ 34028-2016 | 166.1 | 1586 | 165 | 10 | 3.1 | 1850 | 8.5 | 260 | 330 | 150 | 1550 | 1555 | 1550 | 13.5 | 27.98567
30000774 | 150 | 2019-08-05 | 2019-08-11 | 11.08.2019 | 2019-08-11 17:20 | 2019-08-11 17:32 | 2019-08-11 18:42 | 76 | 157.776 | Арм500 ГОСТ 34028-2016 | 157.014 | 1590 | 165 | 10 | 2.8 | 1860 | 9 | 260 | 360 | 140 | 1547 | 1552 | 1550 | 12.66667 | 26.296
30000774 | 150 | 2019-08-05 | 2019-08-11 | 11.08.2019 | 2019-08-11 20:45 | 2019-08-11 20:52 | 2019-08-11 22:02 | 76 | 157.776 | Арм500 ГОСТ 34028-2016 | 157.3 | 1590 | 165 | 10 | 3 | 1860 | 9 | 260 | 350 | 140 | 1562 | 1561 | 1557 | 12.66667 | 26.296
30000774 | 150 | 2019-08-05 | 2019-08-11 | 11.08.2019 | 2019-08-11 21:50 | 2019-08-11 22:04 | 2019-08-11 23:23 | 81 | 168.156 | Арм500 ГОСТ 34028-2016 | 166.356 | 1578 | 165 | 10 | 3 | 1860 | 9 | 260 | 350 | 140 | 1550 | 1549 | 1546 | 13.5 | 28.026
30000771 | 150 | 2019-05-30 | 2019-06-22 | 03.06.2019 | 2019-06-03 16:44 | 2019-06-03 17:10 | 2019-06-03 18:08 | 73 | 155.1 | Арм500 ГОСТ 34028-2016 | 162.5 | 1590 | 155 | 7 | 1.8 | 2150 | 8.1 | 240 | 255 | 85 | 1558 | 1550 | 1549 | 12.16667 | 25.85
30000771 | 150 | 2019-05-30 | 2019-06-22 | 04.06.2019 | 2019-06-04 11:45 | 2019-06-04 11:52 | 2019-06-04 12:41 | 73 | 155.1 | Арм500 ГОСТ 34028-2016 | 160 | 1590 | 103 | 13 | 2.6 | 1853 | 13 | 235 | 285 | 127 | 1559 | 1555 | 1559 | 12.16667 | 25.85
30000771 | 150 | 2019-05-30 | 2019-06-22 | 04.06.2019 | 2019-06-04 12:30 | 2019-06-04 12:43 | 2019-06-04 13:39 | 77 | 163.5 | Арм500 ГОСТ 34028-2016 | 160.5 | 1579 | 108 | 13 | 2.8 | 1851 | 9 | 246 | 320 | 130 | 1558 | 1549 | 1544 | 12.83333 | 27.25
30000771 | 150 | 2019-05-30 | 2019-06-22 | 04.06.2019 | 2019-06-04 13:30 | 2019-06-04 13:41 | 2019-06-04 14:42 | 79 | 167.4 | Арм500 ГОСТ 34028-2016 | 159 | 1582 | 107 | 13 | 2.7 | 1860 | 9 | 240 | 290 | 130 | 1547 | 1549 | 1547 | 13.16667 | 27.9
30000771 | 150 | 2019-05-30 | 2019-06-22 | 04.06.2019 | 2019-06-04 14:25 | 2019-06-04 14:44 | 2019-06-04 15:44 | 75 | 156.1 | Арм500 ГОСТ 34028-2016 | 158.5 | 1581 | 105 | 13 | 2.5 | 1865 | 8 | 215 | 269 | 115 | 1538 | 1536 | 1535 | 12.5 | 26.01667
30000771 | 150 | 2019-05-30 | 2019-06-22 | 05.06.2019 | 2019-06-05 10:41 | 2019-06-05 10:51 | 2019-06-05 11:41 | 73 | 155.1 | Арм500 ГОСТ 34028-2016 | 161.5 | 1591 | 150 | 10 | 2.6 | 1852 | 8.2 | 160 | 190 | 81 | 1557 | 1554 | 1555 | 12.16667 | 25.85
30000771 | 150 | 2019-05-30 | 2019-06-22 | 05.06.2019 | 2019-06-05 11:30 | 2019-06-05 11:46 | 2019-06-05 12:41 | 77 | 163.2 | Арм500 ГОСТ 34028-2016 | 160.5 | 1585 | 150 | 10 | 2.6 | 1855 | 7.6 | 160 | 190 | 81 | 1552 | 1552 | 1550 | 12.83333 | 27.2
30000771 | 150 | 2019-05-30 | 2019-06-22 | 05.06.2019 | 2019-06-05 12:27 | 2019-06-05 12:44 | 2019-06-05 13:52 | 77 | 163.6 | Арм500 ГОСТ 34028-2016 | 159.3 | 1583 | 127 | 10 | 2.2 | 1855 | 7 | 160 | 190 | 70 | 1544 | 1546 | 1543 | 12.83333 | 27.26667
30000771 | 150 | 2019-05-30 | 2019-06-22 | 05.06.2019 | 2019-06-05 16:05 | 2019-06-05 16:09 | 2019-06-05 17:01 | 65 | 137.3 | Арм500 ГОСТ 34028-2016 | 143.5 | 1586 | 108 | 13 | 2.6 | 1850 | 9.8 | 235 | 285 | 125 | 1562 | 1557 | 1555 | 10.83333 | 22.88333
30000771 | 150 | 2019-05-30 | 2019-06-22 | 05.06.2019 | 2019-06-05 16:41 | 2019-06-05 17:02 | 2019-06-05 18:12 | 81 | 172 | Арм500 ГОСТ 34028-2016 | 173.5 | 1578 | 105 | 14 | 2.6 | 1855 | 9 | 234 | 280 | 150 | 1549 | 1545 | 1539 | 13.5 | 28.66667
30000771 | 150 | 2019-05-30 | 2019-06-22 | 05.06.2019 | 2019-06-05 17:55 | 2019-06-05 18:14 | 2019-06-05 19:22 | 80 | 169.9 | Арм500 ГОСТ 34028-2016 | 157.5 | 1575 | 110 | 13 | 2.8 | 1850 | 9.4 | 250 | 290 | 210 | 1533 | 1534 | 1530 | 13.33333 | 28.31667
30000771 | 150 | 2019-05-30 | 2019-06-22 | 05.06.2019 | 2019-06-05 19:03 | 2019-06-05 19:24 | 2019-06-05 20:38 | 74 | 157.2 | Арм500 ГОСТ 34028-2016 | 160.5 | 1582 | 110 | 13 | 2.7 | 1850 | 9.3 | 250 | 300 | 210 | 1540 | 1547 | 1548 | 12.33333 | 26.2
30000771 | 150 | 2019-05-30 | 2019-06-22 | 05.06.2019 | 2019-06-05 20:30 | 2019-06-05 20:39 | 2019-06-05 21:51 | 77 | 163.5 | Арм500 ГОСТ 34028-2016 | 156.7 | 1585 | 101 | 13 | 2.5 | 1850 | 8.5 | 220 | 265 | 220 | 1556 | 1559 |  | 12.83333 | 27.25
30000771 | 150 | 2019-05-30 | 2019-06-22 | 05.06.2019 | 2019-06-05 21:25 | 2019-06-05 21:53 | 2019-06-05 22:57 | 73 | 155.1 | Арм500 ГОСТ 34028-2016 | 168.5 | 1580 | 101 | 13 | 2.5 | 1850 | 8.5 | 220 | 265 | 220 | 1554 | 1555 |  | 12.16667 | 25.85
30000771 | 150 | 2019-05-30 | 2019-06-22 | 07.06.2019 | 2019-06-07 10:18 | 2019-06-07 10:24 | 2019-06-07 11:14 | 74 | 157.176 | Арм500 ГОСТ 34028-2016 | 162.5 | 1585 | 105 | 13 | 2.7 | 1850 | 9.5 | 245 | 305 | 130 | 1553 | 1557 | 1559 | 12.33333 | 26.196
30000771 | 150 | 2019-05-30 | 2019-06-22 | 07.06.2019 | 2019-06-07 11:00 | 2019-06-07 11:17 | 2019-06-07 12:12 | 78 | 165.672 | Арм500 ГОСТ 34028-2016 | 153.5 | 1580 | 110 | 13 | 2.7 | 1850 | 9.4 | 240 | 300 | 160 | 1551 | 1547 | 1544 | 13 | 27.612
30000771 | 150 | 2019-05-30 | 2019-06-22 | 07.06.2019 | 2019-06-07 11:55 | 2019-06-07 12:13 | 2019-06-07 13:12 | 78 | 165.672 | Арм500 ГОСТ 34028-2016 | 158.5 | 1580 | 105 | 13 | 2.5 | 1850 | 8.6 | 237 | 295 | 175 | 1538 | 1540 | 1537 | 13 | 27.612
30000771 | 150 | 2019-05-30 | 2019-06-22 | 07.06.2019 | 2019-06-07 12:59 | 2019-06-07 13:14 | 2019-06-07 14:13 | 74 | 157.176 | Арм500 ГОСТ 34028-2016 | 156.4 | 1584 | 97 | 13 | 2.6 | 1850 | 8.4 | 220 | 270 | 120 | 1540 | 1541 | 1539 | 12.33333 | 26.196
30000771 | 150 | 2019-05-30 | 2019-06-22 | 07.06.2019 | 2019-06-07 14:06 | 2019-06-07 14:16 | 2019-06-07 15:16 | 78 | 165.672 | Арм500 ГОСТ 34028-2016 | 160.4 | 1583 | 106 | 13 | 2.6 | 1850 | 8 | 230 | 290 | 130 | 1543 | 1545 | 1542 | 13 | 27.612
30000771 | 150 | 2019-05-30 | 2019-06-22 | 07.06.2019 | 2019-06-07 15:14 | 2019-06-07 15:18 | 2019-06-07 16:13 | 72 | 152.928 | Арм500 ГОСТ 34028-2016 | 154.4 | 1584 | 106 | 13 | 2.6 | 1860 | 8 | 240 | 285 | 125 | 1554 | 1551 |  | 12 | 25.488
30000771 | 150 | 2019-05-30 | 2019-06-22 | 07.06.2019 | 2019-06-07 16:10 | 2019-06-07 16:15 | 2019-06-07 17:29 | 79 | 167.796 | Арм500 ГОСТ 34028-2016 | 153.4 | 1584 | 98 | 13 | 2.4 | 1860 | 8 | 220 | 260 | 116 | 1544 | 1542 | 1540 | 13.16667 | 27.966
30000771 | 150 | 2019-05-30 | 2019-06-22 | 07.06.2019 | 2019-06-07 17:27 | 2019-06-07 17:31 | 2019-06-07 18:40 | 78 | 165.672 | Арм500 ГОСТ 34028-2016 | 167.5 | 1584 | 105 | 13 | 2.6 | 1850 | 8.2 | 230 | 280 | 120 | 1547 | 1545 | 1543 | 13 | 27.612
30000771 | 150 | 2019-05-30 | 2019-06-22 | 07.06.2019 | 2019-06-07 18:35 | 2019-06-07 18:42 | 2019-06-07 19:35 | 72 | 152.928 | Арм500 ГОСТ 34028-2016 | 160 | 1582 | 115 | 13 | 2.8 | 1857 | 8.7 | 240 | 295 | 135 | 1559 | 1554 |  | 12 | 25.488
30000771 | 150 | 2019-05-30 | 2019-06-22 | 07.06.2019 | 2019-06-07 19:24 | 2019-06-07 19:37 | 2019-06-07 20:26 | 78 | 165.672 | Арм500 ГОСТ 34028-2016 | 168.2 | 1574 | 115 | 13 | 2.8 | 1860 | 8.8 | 255 | 315 | 190 | 1543 | 1541 | 1538 | 13 | 27.612
30000771 | 150 | 2019-05-30 | 2019-06-22 | 08.06.2019 | 2019-06-08 09:34 | 2019-06-08 09:39 | 2019-06-08 10:27 | 74 | 157.176 | Арм500 ГОСТ 34028-2016 | 158.1 | 1587 | 105 | 13 | 2.6 | 1850 | 8.8 | 220 | 300 | 130 | 1562 | 1557 | 1555 | 12.33333 | 26.196
30000771 | 150 | 2019-05-30 | 2019-06-22 | 08.06.2019 | 2019-06-08 10:14 | 2019-06-08 10:29 | 2019-06-08 11:23 | 75 | 159.3 | Арм500 ГОСТ 34028-2016 | 157 | 1578 | 103 | 13 | 2.7 | 1850 | 8.4 | 245 | 300 | 125 | 1548 | 1546 | 1541 | 12.5 | 26.55
30000771 | 150 | 2019-05-30 | 2019-06-22 | 08.06.2019 | 2019-06-08 11:12 | 2019-06-08 11:24 | 2019-06-08 12:25 | 82 | 174.168 | Арм500 ГОСТ 34028-2016 | 169.5 | 1577 | 107 | 13 | 2.7 | 1850 | 8.5 | 250 | 315 | 125 | 1541 | 1536 | 1538 | 13.66667 | 29.028
30000771 | 150 | 2019-05-30 | 2019-06-22 | 08.06.2019 | 2019-06-08 12:12 | 2019-06-08 12:26 | 2019-06-08 13:18 | 78 | 165.672 | Арм500 ГОСТ 34028-2016 | 152.5 | 1585 | 108 | 13 | 2.7 | 1850 | 8.5 | 250 | 315 | 137 | 1548 | 1552 | 1553 | 13 | 27.612
30000771 | 150 | 2019-05-30 | 2019-06-22 | 08.06.2019 | 2019-06-08 13:08 | 2019-06-08 13:21 | 2019-06-08 14:10 | 72 | 151.888 | Арм500 ГОСТ 34028-2016 | 158.5 | 1580 | 128 | 13 | 3.1 | 1850 | 8.9 | 300 | 366 | 158 | 1552 | 1551 |  | 12 | 25.31467
30000771 | 150 | 2019-05-30 | 2019-06-22 | 11.06.2019 | 2019-06-11 08:20 | 2019-06-11 08:27 | 2019-06-11 09:16 | 74 | 153.624 | Арм500 ГОСТ 34028-2016 | 161.5 | 1584 | 105 | 13 | 2.7 | 1850 | 9 | 240 | 275 | 130 | 1556 | 1552 | 1545 | 12.33333 | 25.604
30000771 | 150 | 2019-05-30 | 2019-06-22 | 11.06.2019 | 2019-06-11 08:55 | 2019-06-11 09:18 | 2019-06-11 10:15 | 79 | 164.004 | Арм500 ГОСТ 34028-2016 | 162.5 | 1582 | 110 | 13 | 2.7 | 1850 | 8.9 | 255 | 280 | 136 | 1538 | 1537 | 1536 | 13.16667 | 27.334
30000771 | 150 | 2019-05-30 | 2019-06-22 | 11.06.2019 | 2019-06-11 10:06 | 2019-06-11 10:18 | 2019-06-11 11:12 | 77 | 159.852 | Арм500 ГОСТ 34028-2016 | 161.5 | 1586 | 110 | 13 | 2.7 | 1850 | 8.9 | 280 | 270 | 135 | 1547 | 1545 |  | 12.83333 | 26.642
30000771 | 150 | 2019-05-30 | 2019-06-22 | 11.06.2019 | 2019-06-11 10:59 | 2019-06-11 11:14 | 2019-06-11 12:09 | 76 | 157.776 | Арм500 ГОСТ 34028-2016 | 152.5 | 1585 | 110 | 13 | 2.7 | 1850 | 8.8 | 255 | 315 | 135 | 1546 | 1543 | 1547 | 12.66667 | 26.296
30000771 | 150 | 2019-05-30 | 2019-06-22 | 11.06.2019 | 2019-06-11 12:00 | 2019-06-11 12:12 | 2019-06-11 13:08 | 79 | 164.004 | Арм500 ГОСТ 34028-2016 | 163.5 | 1584 | 110 | 13 | 2.7 | 1850 | 8.7 | 250 | 290 | 130 | 1546 | 1548 |  | 13.16667 | 27.334
30000771 | 150 | 2019-05-30 | 2019-06-22 | 11.06.2019 | 2019-06-11 12:55 | 2019-06-11 13:11 | 2019-06-11 14:06 | 76 | 157.776 | Арм500 ГОСТ 34028-2016 | 156.5 | 1586 | 110 | 13 | 2.7 | 1850 | 8.5 | 245 | 300 | 125 | 1551 | 1548 |  | 12.66667 | 26.296
30000771 | 150 | 2019-05-30 | 2019-06-22 | 11.06.2019 | 2019-06-11 14:00 | 2019-06-11 14:07 | 2019-06-11 15:07 | 74 | 153.624 | Арм500 ГОСТ 34028-2016 | 159.5 | 1585 | 107 | 13 | 2.7 | 1850 | 8.4 | 245 | 300 | 130 | 1550 | 1551 | 1550 | 12.33333 | 25.604
30000771 | 150 | 2019-05-30 | 2019-06-22 | 11.06.2019 | 2019-06-11 14:46 | 2019-06-11 15:09 | 2019-06-11 16:05 | 77 | 159.852 | Арм500 ГОСТ 34028-2016 | 159.5 | 1586 | 106 | 13 | 2.6 | 1850 | 8.5 | 235 | 290 | 125 | 1547 | 1550 | 1548 | 12.83333 | 26.642
30000771 | 150 | 2019-05-30 | 2019-06-22 | 11.06.2019 | 2019-06-11 15:52 | 2019-06-11 16:07 | 2019-06-11 17:03 | 76 | 157.776 | Арм500 ГОСТ 34028-2016 | 158.1 | 1583 | 106 | 13 | 2.6 | 1850 | 8.5 | 240 | 270 | 130 | 1551 | 1549 | 1552 | 12.66667 | 26.296
30000771 | 150 | 2019-05-30 | 2019-06-22 | 11.06.2019 | 2019-06-11 16:51 | 2019-06-11 17:05 | 2019-06-11 18:03 | 81 | 168.156 | Арм500 ГОСТ 34028-2016 | 177.5 | 1592 | 185 | 9 | 2.7 | 1850 | 8.7 | 240 | 310 | 130 | 1553 | 1552 | 1553 | 13.5 | 28.026
30000771 | 150 | 2019-05-30 | 2019-06-22 | 11.06.2019 | 2019-06-11 17:51 | 2019-06-11 18:04 | 2019-06-11 18:58 | 75 | 155.7 | Арм500 ГОСТ 34028-2016 | 161.5 | 1582 | 185 | 9 | 2.8 | 1850 | 8.7 | 250 | 310 | 130 | 1546 | 1545 | 1547 | 12.5 | 25.95
30000771 | 150 | 2019-05-30 | 2019-06-22 | 11.06.2019 | 2019-06-11 18:56 | 2019-06-11 18:59 | 2019-06-11 19:47 | 75 | 155.7 | Арм500 ГОСТ 34028-2016 | 162.4 | 1576 | 130 | 13 | 3 | 1860 | 8.7 | 265 | 320 | 140 | 1548 | 1544 | 1546 | 12.5 | 25.95
30000771 | 150 | 2019-05-30 | 2019-06-22 | 12.06.2019 | 2019-06-12 08:06 | 2019-06-12 08:11 | 2019-06-12 08:56 | 72 | 149.472 | Арм500 ГОСТ 34028-2016 | 153.5 | 1585 | 185 | 9 | 2.6 | 1850 | 9.2 | 245 | 345 | 130 | 1558 | 1555 | 1550 | 12 | 24.912
30000771 | 150 | 2019-05-30 | 2019-06-22 | 12.06.2019 | 2019-06-12 08:43 | 2019-06-12 08:59 | 2019-06-12 09:54 | 79 | 164.004 | Арм500 ГОСТ 34028-2016 | 166.5 | 1580 | 185 | 9 | 2.9 | 1850 | 9.1 | 245 | 306 | 135 | 1544 | 1541 | 1539 | 13.16667 | 27.334
30000771 | 150 | 2019-05-30 | 2019-06-22 | 12.06.2019 | 2019-06-12 09:46 | 2019-06-12 09:56 | 2019-06-12 10:51 | 75 | 155.7 | Арм500 ГОСТ 34028-2016 | 158.5 | 1585 | 185 | 9 | 2.8 | 1850 | 9 | 250 | 315 | 135 | 1544 | 1545 | 1546 | 12.5 | 25.95
30000771 | 150 | 2019-05-30 | 2019-06-22 | 12.06.2019 | 2019-06-12 10:40 | 2019-06-12 10:55 | 2019-06-12 11:46 | 76 | 157.776 | Арм500 ГОСТ 34028-2016 | 148.8 | 1585 | 185 | 9 | 2.6 | 1850 | 8.5 | 240 | 320 | 130 | 1549 | 1545 |  | 12.66667 | 26.296
30000771 | 150 | 2019-05-30 | 2019-06-22 | 12.06.2019 | 2019-06-12 11:37 | 2019-06-12 11:48 | 2019-06-12 12:46 | 77 | 159.852 | Арм500 ГОСТ 34028-2016 | 166.5 | 1582 | 185 | 9 | 2.3 | 1850 | 8.6 | 220 | 250 | 115 | 1540 | 1535 | 1534 | 12.83333 | 26.642
30000771 | 150 | 2019-05-30 | 2019-06-22 | 12.06.2019 | 2019-06-12 12:44 | 2019-06-12 12:49 | 2019-06-12 13:48 | 77 | 159.852 | Арм500 ГОСТ 34028-2016 | 161.5 | 1587 | 185 | 9 | 2.3 | 1850 | 8.2 | 210 | 230 | 110 | 1544 | 1542 | 1545 | 12.83333 | 26.642
30000771 | 150 | 2019-05-30 | 2019-06-22 | 12.06.2019 | 2019-06-12 13:44 | 2019-06-12 13:50 | 2019-06-12 14:41 | 74 | 153.624 | Арм500 ГОСТ 34028-2016 | 157.5 | 1585 | 185 | 9 | 2.8 | 1850 | 9.1 | 250 | 305 | 140 | 1549 | 1551 | 1553 | 12.33333 | 25.604
30000771 | 150 | 2019-05-30 | 2019-06-22 | 12.06.2019 | 2019-06-12 14:30 | 2019-06-12 14:46 | 2019-06-12 15:36 | 76 | 157.776 | Арм500 ГОСТ 34028-2016 | 163.5 | 1580 | 185 | 9 | 2.8 | 1850 | 9.3 | 240 | 325 | 133 | 1544 | 1546 | 1546 | 12.66667 | 26.296
30000771 | 150 | 2019-05-30 | 2019-06-22 | 15.06.2019 | 2019-06-15 09:06 | 2019-06-15 09:12 | 2019-06-15 09:59 | 76 | 157.776 | Арм500 ГОСТ 34028-2016 | 160.5 | 1587 | 165 | 9 | 2.7 | 1850 | 9.8 | 245 | 295 | 125 | 1560 | 1558 | 1561 | 12.66667 | 26.296
30000771 | 150 | 2019-05-30 | 2019-06-22 | 15.06.2019 | 2019-06-15 09:53 | 2019-06-15 10:00 | 2019-06-15 10:58 | 74 | 153.624 | Арм500 ГОСТ 34028-2016 | 169.5 | 1585 | 165 | 9 | 2.7 | 1850 | 9.7 | 241 | 290 | 126 | 1557 | 1556 | 1553 | 12.33333 | 25.604
30000771 | 150 | 2019-05-30 | 2019-06-22 | 15.06.2019 | 2019-06-15 10:49 | 2019-06-15 11:00 | 2019-06-15 12:10 | 74 | 152.137 | Арм500 ГОСТ 34028-2016 | 161.5 | 1584 | 165 | 9 | 2.7 | 1850 | 9.5 | 236 | 291 | 127 | 1543 | 1545 | 1544 | 12.33333 | 25.35617
30000771 | 150 | 2019-05-30 | 2019-06-22 | 15.06.2019 | 2019-06-15 14:05 | 2019-06-15 14:12 | 2019-06-15 14:56 | 70 | 145.32 | Арм500 ГОСТ 34028-2016 | 158.5 | 1589 | 165 | 9 | 2.7 | 1850 | 10 | 245 | 295 | 125 | 1559 | 1558 | 1555 | 11.66667 | 24.22
30000771 | 150 | 2019-05-30 | 2019-06-22 | 15.06.2019 | 2019-06-15 14:46 | 2019-06-15 15:00 | 2019-06-15 15:53 | 78 | 161.928 | Арм500 ГОСТ 34028-2016 | 175.5 | 1582 | 165 | 13 | 2.8 | 1850 | 9.5 | 255 | 315 | 135 | 1548 | 1547 | 1544 | 13 | 26.988
30000771 | 150 | 2019-05-30 | 2019-06-22 | 15.06.2019 | 2019-06-15 15:42 | 2019-06-15 15:56 | 2019-06-15 16:51 | 78 | 161.928 | Арм500 ГОСТ 34028-2016 | 172.5 | 1580 | 113 | 13 | 2.9 | 1850 | 9.4 | 250 | 305 | 135 | 1549 | 1550 | 1549 | 13 | 26.988
30000771 | 150 | 2019-05-30 | 2019-06-22 | 15.06.2019 | 2019-06-15 16:35 | 2019-06-15 16:54 | 2019-06-15 17:48 | 77 | 159.852 | Арм500 ГОСТ 34028-2016 | 164.2 | 1582 | 110 | 13 | 2.8 | 1855 | 8.8 | 233 | 292 | 128 | 1551 | 1552 | 1551 | 12.83333 | 26.642
30000771 | 150 | 2019-05-30 | 2019-06-22 | 15.06.2019 | 2019-06-15 17:33 | 2019-06-15 17:50 | 2019-06-15 18:43 | 78 | 161.928 | Арм500 ГОСТ 34028-2016 | 158.5 | 1578 | 115 | 13 | 2.8 | 1860 | 9.2 | 255 | 300 | 135 | 1547 | 1548 | 1549 | 13 | 26.988
30000771 | 150 | 2019-05-30 | 2019-06-22 | 15.06.2019 | 2019-06-15 18:35 | 2019-06-15 18:44 | 2019-06-15 19:42 | 77 | 159.852 | Арм500 ГОСТ 34028-2016 | 176.3 | 1578 | 118 | 13 | 2.6 | 1865 | 9.4 | 235 | 300 | 130 | 1550 | 1546 | 1548 | 12.83333 | 26.642
30000771 | 150 | 2019-05-30 | 2019-06-22 | 15.06.2019 | 2019-06-15 19:30 | 2019-06-15 19:44 | 2019-06-15 20:35 | 77 | 159.852 | Арм500 ГОСТ 34028-2016 | 158.5 | 1580 | 119 | 13 | 3 | 1860 | 9.1 | 270 | 325 | 145 | 1554 | 1557 | 1554 | 12.83333 | 26.642
30000771 | 150 | 2019-05-30 | 2019-06-22 | 15.06.2019 | 2019-06-15 20:30 | 2019-06-15 20:37 | 2019-06-15 21:26 | 71 | 147.396 | Арм500 ГОСТ 34028-2016 | 150 | 1580 | 117 | 13 | 2.9 | 1860 | 9.3 | 260 | 320 | 140 | 1556 | 1554 | 1552 | 11.83333 | 24.566
30000771 | 150 | 2019-05-30 | 2019-06-22 | 15.06.2019 | 2019-06-15 21:20 | 2019-06-15 21:26 | 2019-06-15 22:20 | 78 | 161.928 | Арм500 ГОСТ 34028-2016 | 168.1 | 1577 | 118 | 13 | 3 | 1860 | 9 | 245 | 320 | 135 | 1556 | 1554 |  | 13 | 26.988
30000771 | 150 | 2019-05-30 | 2019-06-22 | 15.06.2019 | 2019-06-15 22:04 | 2019-06-15 22:22 | 2019-06-15 23:11 | 74 | 153.624 | Арм500 ГОСТ 34028-2016 | 163 | 1575 | 119 | 13 | 3 | 1850 | 8.9 | 255 | 320 | 140 | 1548 | 1546 | 1547 | 12.33333 | 25.604
30000771 | 150 | 2019-05-30 | 2019-06-22 | 15.06.2019 | 2019-06-15 23:03 | 2019-06-15 23:12 | 2019-06-16 00:04 | 75 | 155.7 | Арм500 ГОСТ 34028-2016 | 158.3 | 1577 | 120 | 13 | 3 | 1860 | 8.8 | 245 | 300 | 130 | 1553 | 1554 | 1555 | 12.5 | 25.95
30000771 | 150 | 2019-05-30 | 2019-06-22 | 15.06.2019 | 2019-06-15 23:56 | 2019-06-16 00:06 | 2019-06-16 00:56 | 76 | 157.776 | Арм500 ГОСТ 34028-2016 | 193 | 1576 | 114 | 13 | 3 | 1860 | 8.7 | 250 | 320 | 135 | 1545 | 1543 | 1544 | 12.66667 | 26.296
30000771 | 150 | 2019-05-30 | 2019-06-22 | 15.06.2019 | 2019-06-16 00:48 | 2019-06-16 00:58 | 2019-06-16 01:55 | 80 | 166.08 | Арм500 ГОСТ 34028-2016 | 166.7 | 1578 | 114 | 13 | 2.9 | 1860 | 9 | 260 | 315 | 140 | 1543 | 1546 | 1543 | 13.33333 | 27.68
30000771 | 150 | 2019-05-30 | 2019-06-22 | 16.06.2019 | 2019-06-16 01:45 | 2019-06-16 01:56 | 2019-06-16 02:50 | 78 | 161.928 | Арм500 ГОСТ 34028-2016 | 173 | 1577 | 110 | 13 | 2.8 | 1860 | 8.6 | 250 | 310 | 135 | 1540 | 1539 | 1536 | 13 | 26.988
30000771 | 150 | 2019-05-30 | 2019-06-22 | 16.06.2019 | 2019-06-16 02:42 | 2019-06-16 02:52 | 2019-06-16 03:45 | 79 | 164.004 | Арм500 ГОСТ 34028-2016 | 162.7 | 1581 | 110 | 13 | 2.9 | 1860 | 8.8 | 260 | 320 | 140 | 1540 | 1539 | 1537 | 13.16667 | 27.334
30000771 | 150 | 2019-05-30 | 2019-06-22 | 16.06.2019 | 2019-06-16 05:54 | 2019-06-16 06:08 | 2019-06-16 07:06 | 75 | 155.7 | Арм500 ГОСТ 34028-2016 | 165.2 | 1586 | 110 | 13 | 2.5 | 1850 | 8.8 | 220 | 280 | 120 | 1550 | 1555 | 1560 | 12.5 | 25.95
30000771 | 150 | 2019-05-30 | 2019-06-22 | 16.06.2019 | 2019-06-16 06:53 | 2019-06-16 07:09 | 2019-06-16 08:17 | 80 | 166.08 | Арм500 ГОСТ 34028-2016 | 159.5 | 1579 | 105 | 13 | 2.6 | 1850 | 8.8 | 240 | 290 | 130 | 1553 | 1551 | 1546 | 13.33333 | 27.68
30000771 | 150 | 2019-05-30 | 2019-06-22 | 16.06.2019 | 2019-06-16 08:09 | 2019-06-16 08:19 | 2019-06-16 09:18 | 76 | 157.776 | Арм500 ГОСТ 34028-2016 | 164.5 | 1585 | 117 | 13 | 3 | 1850 | 9.3 | 275 | 330 | 140 | 1550 | 1549 | 1547 | 12.66667 | 26.296
30000771 | 150 | 2019-05-30 | 2019-06-22 | 16.06.2019 | 2019-06-16 09:05 | 2019-06-16 09:20 | 2019-06-16 10:20 | 77 | 159.852 | Арм500 ГОСТ 34028-2016 | 164.5 | 1580 | 114 | 13 | 2.8 | 1850 | 9.1 | 265 | 320 | 140 | 1548 | 1545 | 1546 | 12.83333 | 26.642
30000771 | 150 | 2019-05-30 | 2019-06-22 | 16.06.2019 | 2019-06-16 10:07 | 2019-06-16 10:23 | 2019-06-16 11:24 | 77 | 159.852 | Арм500 ГОСТ 34028-2016 | 167.5 | 1579 | 115 | 13 | 2.9 | 1850 | 9.2 | 250 | 315 | 135 | 1540 | 1541 | 1542 | 12.83333 | 26.642
30000771 | 150 | 2019-05-30 | 2019-06-22 | 16.06.2019 | 2019-06-16 11:09 | 2019-06-16 11:26 | 2019-06-16 12:26 | 78 | 161.928 | Арм500 ГОСТ 34028-2016 | 182.5 | 1579 | 116 | 13 | 2.9 | 1850 | 9.2 | 265 | 335 | 145 | 1545 | 1550 | 1551 | 13 | 26.988
30000771 | 150 | 2019-05-30 | 2019-06-22 | 16.06.2019 | 2019-06-16 12:13 | 2019-06-16 12:28 | 2019-06-16 13:29 | 81 | 168.156 | Арм500 ГОСТ 34028-2016 | 174.5 | 1578 | 118 | 13 | 2.9 | 1850 | 9.2 | 249 | 327 | 137 | 1549 | 1548 | 1546 | 13.5 | 28.026
30000771 | 150 | 2019-05-30 | 2019-06-22 | 16.06.2019 | 2019-06-16 13:17 | 2019-06-16 13:31 | 2019-06-16 14:30 | 79 | 164.004 | Арм500 ГОСТ 34028-2016 | 185.5 | 1577 | 120 | 13 | 3 | 1850 | 9.2 | 260 | 320 | 140 | 1546 | 1545 | 1546 | 13.16667 | 27.334
30000771 | 150 | 2019-05-30 | 2019-06-22 | 16.06.2019 | 2019-06-16 14:21 | 2019-06-16 14:33 | 2019-06-16 15:33 | 76 | 157.776 | Арм500 ГОСТ 34028-2016 | 164.5 | 1576 | 120 | 13 | 2.9 | 1850 | 8.9 | 265 | 306 | 145 | 1548 | 1546 | 1550 | 12.66667 | 26.296
30000771 | 150 | 2019-05-30 | 2019-06-22 | 16.06.2019 | 2019-06-16 15:18 | 2019-06-16 15:37 | 2019-06-16 16:36 | 78 | 161.928 | Арм500 ГОСТ 34028-2016 | 164.5 | 1576 | 120 | 13 | 3 | 1850 | 9.1 | 256 | 320 | 145 | 1545 | 1546 | 1545 | 13 | 26.988
30000771 | 150 | 2019-05-30 | 2019-06-22 | 17.06.2019 | 2019-06-17 08:49 | 2019-06-17 08:57 | 2019-06-17 09:40 | 69 | 143.244 | Арм500 ГОСТ 34028-2016 | 159.5 | 1584 | 107 | 13 | 2.7 | 1850 | 9.9 | 245 | 280 | 130 | 1564 | 1558 | 1556 | 11.5 | 23.874
30000771 | 150 | 2019-05-30 | 2019-06-22 | 17.06.2019 | 2019-06-17 09:37 | 2019-06-17 09:43 | 2019-06-17 10:36 | 79 | 164.004 | Арм500 ГОСТ 34028-2016 | 164.5 | 1583 | 107 | 13 | 2.8 | 1850 | 9.7 | 245 | 270 | 130 | 1555 | 1551 | 1549 | 13.16667 | 27.334
30000771 | 150 | 2019-05-30 | 2019-06-22 | 17.06.2019 | 2019-06-17 10:19 | 2019-06-17 10:39 | 2019-06-17 11:31 | 77 | 159.852 | Арм500 ГОСТ 34028-2016 | 166.5 | 1580 | 106 | 13 | 2.8 | 1850 | 8.6 | 240 | 301 | 130 | 1542 | 1541 |  | 12.83333 | 26.642
30000771 | 150 | 2019-05-30 | 2019-06-22 | 17.06.2019 | 2019-06-17 11:15 | 2019-06-17 11:32 | 2019-06-17 12:24 | 78 | 161.928 | Арм500 ГОСТ 34028-2016 | 149.5 | 1573 | 122 | 13 | 3.1 | 1850 | 8.6 | 285 | 348 | 148 | 1542 | 1540 |  | 13 | 26.988
30000771 | 150 | 2019-05-30 | 2019-06-22 | 17.06.2019 | 2019-06-17 12:11 | 2019-06-17 12:26 | 2019-06-17 13:16 | 76 | 157.776 | Арм500 ГОСТ 34028-2016 | 163.5 | 1578 | 125 | 13 | 3.2 | 1850 | 8.8 | 280 | 315 | 151 | 1539 | 1540 | 1539 | 12.66667 | 26.296
30000771 | 150 | 2019-05-30 | 2019-06-22 | 17.06.2019 | 2019-06-17 13:00 | 2019-06-17 13:18 | 2019-06-17 14:09 | 81 | 168.156 | Арм500 ГОСТ 34028-2016 | 170 | 1582 | 122 | 13 | 3.2 | 1850 | 8.8 | 278 | 335 | 152 | 1548 | 1550 |  | 13.5 | 28.026
30000771 | 150 | 2019-05-30 | 2019-06-22 | 17.06.2019 | 2019-06-17 14:01 | 2019-06-17 14:11 | 2019-06-17 15:01 | 78 | 161.928 | Арм500 ГОСТ 34028-2016 | 164.4 | 1581 | 127 | 13 | 3.2 | 1850 | 9 | 288 | 376 | 153 | 1551 | 1555 |  | 13 | 26.988
30000771 | 150 | 2019-05-30 | 2019-06-22 | 17.06.2019 | 2019-06-17 14:54 | 2019-06-17 15:03 | 2019-06-17 15:52 | 80 | 166.08 | Арм500 ГОСТ 34028-2016 | 183.5 | 1577 | 127 | 13 | 3.1 | 1850 | 8.6 | 287 | 350 | 150 | 1550 | 1549 |  | 13.33333 | 27.68
30000771 | 150 | 2019-05-30 | 2019-06-22 | 17.06.2019 | 2019-06-17 15:50 | 2019-06-17 15:54 | 2019-06-17 16:38 | 69 | 143.244 | Арм500 ГОСТ 34028-2016 | 137 | 1574 | 126 | 13 | 3 | 1858 | 8.7 | 283 | 342 | 151 | 1548 | 1544 |  | 11.5 | 23.874
30000771 | 150 | 2019-05-30 | 2019-06-22 | 17.06.2019 | 2019-06-17 16:37 | 2019-06-17 16:41 | 2019-06-17 17:28 | 77 | 159.852 | Арм500 ГОСТ 34028-2016 | 186.5 | 1574 | 122 | 13 | 3.1 | 1850 | 9 | 280 | 340 | 150 | 1551 | 1555 | 1551 | 12.83333 | 26.642
30000771 | 150 | 2019-05-30 | 2019-06-22 | 17.06.2019 | 2019-06-17 17:19 | 2019-06-17 17:31 | 2019-06-17 18:20 | 79 | 164.004 | Арм500 ГОСТ 34028-2016 | 167.9 | 1571 | 123 | 13 | 3.1 | 1857 | 9 | 270 | 347 | 149 | 1541 | 1535 | 1533 | 13.16667 | 27.334
30000771 | 150 | 2019-05-30 | 2019-06-22 | 17.06.2019 | 2019-06-17 18:18 | 2019-06-17 18:22 | 2019-06-17 19:12 | 78 | 161.928 | Арм500 ГОСТ 34028-2016 | 178 | 1577 | 122 | 13 | 3.1 | 1857 | 9 | 276 | 335 | 143 | 1536 | 1539 | 1541 | 13 | 26.988
30000771 | 150 | 2019-05-30 | 2019-06-22 | 17.06.2019 | 2019-06-17 19:03 | 2019-06-17 19:13 | 2019-06-17 20:03 | 78 | 161.928 | Арм500 ГОСТ 34028-2016 | 162.5 | 1574 | 123 | 13 | 3.1 | 1860 | 9 | 276 | 341 | 148 | 1542 | 1541 |  | 13 | 26.988
30000771 | 150 | 2019-05-30 | 2019-06-22 | 17.06.2019 | 2019-06-17 19:53 | 2019-06-17 20:05 | 2019-06-17 20:55 | 78 | 161.928 | Арм500 ГОСТ 34028-2016 | 171 | 1575 | 125 | 13 | 3.1 | 1860 | 9 | 280 | 330 | 140 | 1543 | 1542 |  | 13 | 26.988
30000771 | 150 | 2019-05-30 | 2019-06-22 | 17.06.2019 | 2019-06-17 20:45 | 2019-06-17 20:57 | 2019-06-17 21:47 | 78 | 161.928 | Арм500 ГОСТ 34028-2016 | 165.1 | 1575 | 125 | 13 | 3.1 | 1860 | 9 | 280 | 340 | 150 | 1546 | 1547 | 1549 | 13 | 26.988
30000771 | 150 | 2019-05-30 | 2019-06-22 | 17.06.2019 | 2019-06-17 21:37 | 2019-06-17 21:49 | 2019-06-17 22:39 | 78 | 161.928 | Арм500 ГОСТ 34028-2016 | 196.7 | 1577 | 126 | 13 | 3.1 | 1860 | 9 | 292 | 321 | 150 | 1547 | 1544 | 1543 | 13 | 26.988
30000771 | 150 | 2019-05-30 | 2019-06-22 | 18.06.2019 | 2019-06-18 07:52 | 2019-06-18 07:58 | 2019-06-18 08:46 | 75 | 155.7 | Арм500 ГОСТ 34028-2016 | 164.5 | 1589 | 165 | 9 | 2.7 | 1850 | 8.3 | 230 | 300 | 130 | 1565 | 1564 | 1562 | 12.5 | 25.95
30000771 | 150 | 2019-05-30 | 2019-06-22 | 18.06.2019 | 2019-06-18 08:35 | 2019-06-18 08:47 | 2019-06-18 09:42 | 76 | 157.776 | Арм500 ГОСТ 34028-2016 | 173 | 1576 | 165 | 9 | 2.8 | 1850 | 8 | 235 | 300 | 145 | 1551 | 1549 | 1538 | 12.66667 | 26.296
30000771 | 150 | 2019-05-30 | 2019-06-22 | 18.06.2019 | 2019-06-18 09:32 | 2019-06-18 09:44 | 2019-06-18 10:50 | 77 | 158.814 | Арм500 ГОСТ 34028-2016 | 165.9 | 1579 | 103 | 13 | 2.5 | 1850 | 7.8 | 226 | 300 | 120 | 1537 | 1535 | 1537 | 12.83333 | 26.469
30000771 | 150 | 2019-05-30 | 2019-06-22 | 18.06.2019 | 2019-06-18 10:40 | 2019-06-18 10:52 | 2019-06-18 11:44 | 78 | 161.928 | Арм500 ГОСТ 34028-2016 | 162.3 | 1580 | 116 | 13 | 3 | 1850 | 9.2 | 260 | 340 | 140 | 1542 | 1543 | 1545 | 13 | 26.988
30000771 | 150 | 2019-05-30 | 2019-06-22 | 18.06.2019 | 2019-06-18 11:35 | 2019-06-18 11:46 | 2019-06-18 12:35 | 77 | 159.852 | Арм500 ГОСТ 34028-2016 | 155.6 | 1591 | 118 | 13 | 3.1 | 1860 | 8.8 | 265 | 340 | 145 | 1548 | 1549 | 1547 | 12.83333 | 26.642
30000771 | 150 | 2019-05-30 | 2019-06-22 | 18.06.2019 | 2019-06-18 12:25 | 2019-06-18 12:37 | 2019-06-18 13:25 | 76 | 157.776 | Арм500 ГОСТ 34028-2016 | 162.5 | 1577 | 118 | 13 | 3.1 | 1850 | 8.8 | 266 | 350 | 150 | 1546 | 1542 | 1540 | 12.66667 | 26.296
30000771 | 150 | 2019-05-30 | 2019-06-22 | 18.06.2019 | 2019-06-18 13:09 | 2019-06-18 13:27 | 2019-06-18 14:16 | 79 | 164.004 | Арм500 ГОСТ 34028-2016 | 163.8 | 1576 | 115 | 13 | 3 | 1850 | 8.9 | 280 | 340 | 150 | 1539 | 1541 |  | 13.16667 | 27.334
30000771 | 150 | 2019-05-30 | 2019-06-22 | 18.06.2019 | 2019-06-18 14:01 | 2019-06-18 14:18 | 2019-06-18 15:08 | 76 | 157.776 | Арм500 ГОСТ 34028-2016 | 161.2 | 1580 | 105 | 13 | 3 | 1850 | 8.7 | 280 | 330 | 140 | 1542 | 1544 | 1545 | 12.66667 | 26.296
30000771 | 150 | 2019-05-30 | 2019-06-22 | 18.06.2019 | 2019-06-18 14:58 | 2019-06-18 15:11 | 2019-06-18 15:53 | 69 | 143.244 | Арм500 ГОСТ 34028-2016 | 138.5 | 1580 | 130 | 13 | 3.2 | 1850 | 9 | 295 | 350 | 155 | 1547 | 1545 | 1550 | 11.5 | 23.874
30000771 | 150 | 2019-05-30 | 2019-06-22 | 18.06.2019 | 2019-06-18 15:56 | 2019-06-18 15:59 | 2019-06-18 16:46 | 76 | 157.776 | Арм500 ГОСТ 34028-2016 | 168.8 | 1579 | 119 | 13 | 3.1 | 1860 | 8.5 | 245 | 300 | 135 | 1551 | 1549 | 1547 | 12.66667 | 26.296
30000771 | 150 | 2019-05-30 | 2019-06-22 | 18.06.2019 | 2019-06-18 16:31 | 2019-06-18 16:48 | 2019-06-18 17:37 | 76 | 157.776 | Арм500 ГОСТ 34028-2016 | 161 | 1577 | 126 | 13 | 3.1 | 1860 | 9 | 275 | 340 | 145 | 1544 | 1548 | 1546 | 12.66667 | 26.296
30000771 | 150 | 2019-05-30 | 2019-06-22 | 18.06.2019 | 2019-06-18 17:24 | 2019-06-18 17:38 | 2019-06-18 18:28 | 79 | 164.004 | Арм500 ГОСТ 34028-2016 | 157 | 1578 | 126 | 13 | 3.1 | 1850 | 8.7 | 285 | 350 | 150 | 1545 |  |  | 13.16667 | 27.334
30000771 | 150 | 2019-05-30 | 2019-06-22 | 18.06.2019 | 2019-06-18 18:17 | 2019-06-18 18:30 | 2019-06-18 19:18 | 78 | 161.928 | Арм500 ГОСТ 34028-2016 | 159.2 | 1588 | 125 | 13 | 3.2 | 1854 | 9 | 287 | 345 | 150 | 1547 | 1550 |  | 13 | 26.988
30000771 | 150 | 2019-05-30 | 2019-06-22 | 18.06.2019 | 2019-06-18 19:12 | 2019-06-18 19:20 | 2019-06-18 20:07 | 74 | 153.624 | Арм500 ГОСТ 34028-2016 | 187 | 1579 | 125 | 13 | 3.2 | 1850 | 9 | 275 | 350 | 150 | 1546 | 1543 |  | 12.33333 | 25.604
30000771 | 150 | 2019-05-30 | 2019-06-22 | 18.06.2019 | 2019-06-18 20:03 | 2019-06-18 20:09 | 2019-06-18 20:59 | 78 | 161.928 | Арм500 ГОСТ 34028-2016 | 167 | 1577 | 125 | 13 | 3.2 | 1850 | 9 | 290 | 350 | 150 | 1550 | 1552 | 1553 | 13 | 26.988
30000771 | 150 | 2019-05-30 | 2019-06-22 | 18.06.2019 | 2019-06-18 20:53 | 2019-06-18 21:01 | 2019-06-18 21:49 | 80 | 166.08 | Арм500 ГОСТ 34028-2016 | 167 | 1575 | 125 | 13 | 3.1 | 1850 | 9 | 280 | 340 | 150 | 1548 | 1546 | 1542 | 13.33333 | 27.68
30000771 | 150 | 2019-05-30 | 2019-06-22 | 19.06.2019 | 2019-06-19 06:47 | 2019-06-19 06:53 | 2019-06-19 07:38 | 77 | 159.852 | Арм500 ГОСТ 34028-2016 | 164.5 | 1587 | 165 | 9 | 2.8 | 1850 | 9.3 | 235 | 240 | 130 | 1563 | 1558 | 1559 | 12.83333 | 26.642
30000771 | 150 | 2019-05-30 | 2019-06-22 | 19.06.2019 | 2019-06-19 07:30 | 2019-06-19 07:41 | 2019-06-19 08:37 | 82 | 170.232 | Арм500 ГОСТ 34028-2016 | 192.8 | 1582 | 165 | 9 | 2.8 | 1850 | 9.2 | 238 | 300 | 135 | 1556 | 1553 | 1551 | 13.66667 | 28.372
30000771 | 150 | 2019-05-30 | 2019-06-22 | 19.06.2019 | 2019-06-19 08:26 | 2019-06-19 08:40 | 2019-06-19 09:29 | 80 | 172.308 | Арм500 ГОСТ 34028-2016 | 168 | 1578 | 165 | 10 | 3.1 | 1850 | 9.3 | 280 | 340 | 153 | 1549 | 1548 | 1547 | 13.33333 | 28.718
30000771 | 150 | 2019-05-30 | 2019-06-22 | 19.06.2019 | 2019-06-19 09:22 | 2019-06-19 09:31 | 2019-06-19 10:21 | 80 | 166.08 | Арм500 ГОСТ 34028-2016 | 186.1 | 1575 | 165 | 10 | 3.1 | 1850 | 9 | 276 | 343 | 150 | 1546 | 1544 | 1545 | 13.33333 | 27.68
30000771 | 150 | 2019-05-30 | 2019-06-22 | 19.06.2019 | 2019-06-19 10:15 | 2019-06-19 10:23 | 2019-06-19 11:12 | 76 | 157.776 | Арм500 ГОСТ 34028-2016 | 171.8 | 1575 | 165 | 10 | 3.1 | 1850 | 9 | 282 | 350 | 150 | 1542 | 1539 | 1540 | 12.66667 | 26.296
30000771 | 150 | 2019-05-30 | 2019-06-22 | 19.06.2019 | 2019-06-19 11:05 | 2019-06-19 11:13 | 2019-06-19 12:05 | 79 | 164.004 | Арм500 ГОСТ 34028-2016 | 202.2 | 1577 | 165 | 10 | 3 | 1850 | 8.9 | 280 | 335 | 150 | 1542 | 1546 |  | 13.16667 | 27.334
30000771 | 150 | 2019-05-30 | 2019-06-22 | 19.06.2019 | 2019-06-19 11:56 | 2019-06-19 12:06 | 2019-06-19 12:58 | 79 | 164.004 | Арм500 ГОСТ 34028-2016 | 164 | 1585 | 165 | 10 | 3 | 1850 | 8.9 | 270 | 330 | 145 | 1549 | 1550 | 1547 | 13.16667 | 27.334
30000771 | 150 | 2019-05-30 | 2019-06-22 | 19.06.2019 | 2019-06-19 12:48 | 2019-06-19 13:00 | 2019-06-19 13:51 | 78 | 161.928 | Арм500 ГОСТ 34028-2016 | 176.2 | 1577 | 165 | 10 | 3 | 1850 | 8.7 | 270 | 335 | 145 | 1548 | 1549 |  | 13 | 26.988
30000771 | 150 | 2019-05-30 | 2019-06-22 | 19.06.2019 | 2019-06-19 13:43 | 2019-06-19 13:54 | 2019-06-19 14:44 | 79 | 164.004 | Арм500 ГОСТ 34028-2016 | 161.5 | 1575 | 165 | 10 | 3 | 1850 | 8.8 | 275 | 330 | 150 | 1541 | 1546 | 1547 | 13.16667 | 27.334
30000771 | 150 | 2019-05-30 | 2019-06-22 | 19.06.2019 | 2019-06-19 14:38 | 2019-06-19 14:46 | 2019-06-19 15:37 | 78 | 161.928 | Арм500 ГОСТ 34028-2016 | 200 | 1575 | 125 | 13 | 3.1 | 1850 | 9 | 275 | 345 | 150 | 1548 | 1547 | 1549 | 13 | 26.988
30000771 | 150 | 2019-05-30 | 2019-06-22 | 19.06.2019 | 2019-06-19 15:28 | 2019-06-19 15:40 | 2019-06-19 16:28 | 78 | 161.928 | Арм500 ГОСТ 34028-2016 | 163.1 | 1574 | 125 | 13 | 3.1 | 1850 | 9 | 250 | 330 | 150 | 1546 | 1549 | 1548 | 13 | 26.988
30000771 | 150 | 2019-05-30 | 2019-06-22 | 19.06.2019 | 2019-06-19 16:24 | 2019-06-19 16:31 | 2019-06-19 17:22 | 82 | 170.232 | Арм500 ГОСТ 34028-2016 | 201 | 1575 | 125 | 13 | 3.1 | 1850 | 9 | 260 | 320 | 150 | 1546 | 1548 | 1545 | 13.66667 | 28.372
30000771 | 150 | 2019-05-30 | 2019-06-22 | 19.06.2019 | 2019-06-19 17:08 | 2019-06-19 17:24 | 2019-06-19 18:13 | 76 | 157.776 | Арм500 ГОСТ 34028-2016 | 161.1 | 1574 | 125 | 13 | 3.1 | 1850 | 9 | 240 | 305 | 130 | 1546 | 1547 | 1545 | 12.66667 | 26.296
30000771 | 150 | 2019-05-30 | 2019-06-22 | 19.06.2019 | 2019-06-19 18:07 | 2019-06-19 18:14 | 2019-06-19 19:04 | 77 | 159.852 | Арм500 ГОСТ 34028-2016 | 189.4 | 1574 | 123 | 13 | 3.1 | 1860 | 8.6 | 285 | 306 | 155 | 1547 | 1548 | 1547 | 12.83333 | 26.642
30000771 | 150 | 2019-05-30 | 2019-06-22 | 19.06.2019 | 2019-06-19 18:57 | 2019-06-19 19:06 | 2019-06-19 19:57 | 78 | 161.928 | Арм500 ГОСТ 34028-2016 | 159.4 | 1576 | 126 | 13 | 3.1 | 1860 | 8.6 | 265 | 330 | 140 | 1550 | 1549 | 1548 | 13 | 26.988
30000771 | 150 | 2019-05-30 | 2019-06-22 | 19.06.2019 | 2019-06-19 19:48 | 2019-06-19 19:59 | 2019-06-19 20:52 | 83 | 172.308 | Арм500 ГОСТ 34028-2016 | 195.2 | 1574 | 118 | 13 | 3 | 1850 | 8.3 | 270 | 350 | 140 | 1546 | 1547 | 1544 | 13.83333 | 28.718
30000771 | 150 | 2019-05-30 | 2019-06-22 | 19.06.2019 | 2019-06-19 20:43 | 2019-06-19 20:54 | 2019-06-19 21:42 | 73 | 151.548 | Арм500 ГОСТ 34028-2016 | 157.3 | 1581 | 123 | 13 | 3.1 | 1850 | 8.4 | 265 | 340 | 145 | 1540 | 1546 |  | 12.16667 | 25.258
30000771 | 150 | 2019-05-30 | 2019-06-22 | 20.06.2019 | 2019-06-20 07:54 | 2019-06-20 07:58 | 2019-06-20 08:46 | 77 | 159.852 | Арм500 ГОСТ 34028-2016 | 161.7 | 1586 | 165 | 10 | 2.8 | 1850 | 8.9 | 265 | 325 | 140 | 1566 | 1563 | 1561 | 12.83333 | 26.642
30000771 | 150 | 2019-05-30 | 2019-06-22 | 20.06.2019 | 2019-06-20 08:38 | 2019-06-20 08:48 | 2019-06-20 09:39 | 79 | 164.004 | Арм500 ГОСТ 34028-2016 | 178.6 | 1581 | 165 | 10 | 2.8 | 1850 | 8.9 | 260 | 310 | 135 | 1556 | 1552 | 1555 | 13.16667 | 27.334
30000771 | 150 | 2019-05-30 | 2019-06-22 | 20.06.2019 | 2019-06-20 09:30 | 2019-06-20 09:41 | 2019-06-20 10:30 | 78 | 161.928 | Арм500 ГОСТ 34028-2016 | 163.1 | 1578 | 165 | 10 | 3.2 | 1850 | 8.8 | 280 | 350 | 150 | 1552 | 1549 | 1550 | 13 | 26.988
30000771 | 150 | 2019-05-30 | 2019-06-22 | 20.06.2019 | 2019-06-20 10:22 | 2019-06-20 10:32 | 2019-06-20 11:24 | 80 | 166.08 | Арм500 ГОСТ 34028-2016 | 196.6 | 1576 | 165 | 10 | 3.2 | 1850 | 8.8 | 280 | 350 | 150 | 1552 | 1549 | 1550 | 13.33333 | 27.68
30000771 | 150 | 2019-05-30 | 2019-06-22 | 20.06.2019 | 2019-06-20 11:13 | 2019-06-20 11:27 | 2019-06-20 12:13 | 75 | 155.7 | Арм500 ГОСТ 34028-2016 | 154.9 | 1575 | 165 | 10 | 3.2 | 1850 | 8.9 | 285 | 335 | 150 | 1547 | 1546 | 1548 | 12.5 | 25.95
30000771 | 150 | 2019-05-30 | 2019-06-22 | 20.06.2019 | 2019-06-20 12:14 | 2019-06-20 12:17 | 2019-06-20 13:04 | 80 | 166.08 | Арм500 ГОСТ 34028-2016 | 164.8 | 1589 | 165 | 10 | 3.1 | 1850 | 8.6 | 280 | 340 | 150 | 1562 | 1561 | 1562 | 13.33333 | 27.68
30000771 | 150 | 2019-05-30 | 2019-06-22 | 20.06.2019 | 2019-06-20 12:52 | 2019-06-20 13:06 | 2019-06-20 13:55 | 77 | 159.852 | Арм500 ГОСТ 34028-2016 | 163.6 | 1575 | 165 | 10 | 3.1 | 1850 | 8.8 | 280 | 360 | 150 | 1551 | 1546 | 1549 | 12.83333 | 26.642
30000771 | 150 | 2019-05-30 | 2019-06-22 | 20.06.2019 | 2019-06-20 13:42 | 2019-06-20 13:57 | 2019-06-20 14:47 | 80 | 166.08 | Арм500 ГОСТ 34028-2016 | 169.7 | 1576 | 165 | 10 | 3.1 | 1850 | 9 | 270 | 330 | 150 | 1546 | 1549 | 1548 | 13.33333 | 27.68
30000771 | 150 | 2019-05-30 | 2019-06-22 | 20.06.2019 | 2019-06-20 14:36 | 2019-06-20 14:49 | 2019-06-20 15:42 | 80 | 166.08 | Арм500 ГОСТ 34028-2016 | 165.6 | 1578 | 165 | 10 | 3 | 1850 | 8.7 | 285 | 340 | 140 | 1552 | 1550 | 1552 | 13.33333 | 27.68
30000771 | 150 | 2019-05-30 | 2019-06-22 | 20.06.2019 | 2019-06-20 15:27 | 2019-06-20 15:44 | 2019-06-20 16:37 | 79 | 164.004 | Арм500 ГОСТ 34028-2016 | 186.7 | 1577 | 165 | 10 | 3 | 1850 | 8.8 | 265 | 340 | 140 | 1550 | 1551 | 1552 | 13.16667 | 27.334
30000771 | 150 | 2019-05-30 | 2019-06-22 | 20.06.2019 | 2019-06-20 16:35 | 2019-06-20 16:39 | 2019-06-20 17:31 | 74 | 153.451 | Арм500 ГОСТ 34028-2016 | 155.5 | 1578 | 105 | 13 | 2.7 | 1850 | 9 | 250 | 290 | 130 | 1549 | 1551 | 1549 | 12.33333 | 25.57517
30000771 | 150 | 2019-05-30 | 2019-06-22 | 20.06.2019 | 2019-06-20 17:26 | 2019-06-20 17:33 | 2019-06-20 18:30 | 80 | 166.08 | Арм500 ГОСТ 34028-2016 | 186 | 1577 | 105 | 13 | 2.7 | 1850 | 8 | 240 | 270 | 120 | 1546 | 1544 | 1541 | 13.33333 | 27.68
30000771 | 150 | 2019-05-30 | 2019-06-22 | 20.06.2019 | 2019-06-20 18:11 | 2019-06-20 18:32 | 2019-06-20 19:26 | 77 | 159.852 | Арм500 ГОСТ 34028-2016 | 158.6 | 1578 | 114 | 13 | 2.8 | 1860 | 8.3 | 242 | 290 | 130 | 1542 | 1543 |  | 12.83333 | 26.642
30000771 | 150 | 2019-05-30 | 2019-06-22 | 20.06.2019 | 2019-06-20 19:08 | 2019-06-20 19:28 | 2019-06-20 20:26 | 79 | 164.004 | Арм500 ГОСТ 34028-2016 | 158.2 | 1579 | 112 | 13 | 2.7 | 1860 | 8.5 | 239 | 288 | 127 | 1543 | 1538 | 1545 | 13.16667 | 27.334
30000771 | 150 | 2019-05-30 | 2019-06-22 | 20.06.2019 | 2019-06-20 20:08 | 2019-06-20 20:27 | 2019-06-20 21:26 | 80 | 166.08 | Арм500 ГОСТ 34028-2016 | 166.3 | 1584 | 103 | 13 | 2.5 | 1860 | 7.5 | 230 | 300 | 120 | 1541 | 1543 | 1542 | 13.33333 | 27.68
30000771 | 150 | 2019-05-30 | 2019-06-22 | 20.06.2019 | 2019-06-20 21:15 | 2019-06-20 21:28 | 2019-06-20 22:19 | 75 | 155.7 | Арм500 ГОСТ 34028-2016 | 175.6 | 1583 | 13 | 105 | 3.1 | 1860 | 8.8 | 232 | 290 | 117 | 1549 | 1550 | 1542 | 12.5 | 25.95
30000771 | 150 | 2019-05-30 | 2019-06-22 | 21.06.2019 | 2019-06-21 07:32 | 2019-06-21 07:37 | 2019-06-21 08:35 | 77 | 157.914 | Арм500 ГОСТ 34028-2016 | 172.5 | 1585 | 165 | 10 | 2.8 | 1850 | 8.8 | 260 | 310 | 140 | 1565 | 1559 |  | 12.83333 | 26.319
30000771 | 150 | 2019-05-30 | 2019-06-22 | 21.06.2019 | 2019-06-21 08:20 | 2019-06-21 08:37 | 2019-06-21 09:55 | 79 | 163.324 | Арм500 ГОСТ 34028-2016 | 180.5 | 1577 | 165 | 10 | 2.9 | 1850 | 8.8 | 240 | 320 | 150 | 1544 | 1539 | 1535 | 13.16667 | 27.22067
30000771 | 150 | 2019-05-30 | 2019-06-22 | 21.06.2019 | 2019-06-21 09:40 | 2019-06-21 09:57 | 2019-06-21 11:10 | 80 | 165.907 | Арм500 ГОСТ 34028-2016 | 166.6 | 1582 | 165 | 10 | 2.9 | 1850 | 8.5 | 260 | 320 | 140 | 1539 | 1540 |  | 13.33333 | 27.65117
30000771 | 150 | 2019-05-30 | 2019-06-22 | 21.06.2019 | 2019-06-21 10:55 | 2019-06-21 11:15 | 2019-06-21 12:15 | 76 | 157.776 | Арм500 ГОСТ 34028-2016 | 167.6 | 1579 | 165 | 10 | 3.2 | 1850 | 8.2 | 285 | 345 | 155 | 1531 | 1534 | 1536 | 12.66667 | 26.296
30000771 | 150 | 2019-05-30 | 2019-06-22 | 21.06.2019 | 2019-06-21 12:00 | 2019-06-21 12:17 | 2019-06-21 13:18 | 79 | 164.004 | Арм500 ГОСТ 34028-2016 | 175.5 | 1581 | 165 | 10 | 3.1 | 1850 | 8.3 | 285 | 355 | 150 | 1543 | 1545 | 1548 | 13.16667 | 27.334
30000771 | 150 | 2019-05-30 | 2019-06-22 | 21.06.2019 | 2019-06-21 13:05 | 2019-06-21 13:20 | 2019-06-21 14:22 | 79 | 164.004 | Арм500 ГОСТ 34028-2016 | 171 | 1583 | 165 | 10 | 3.2 | 1850 | 9 | 250 | 340 | 150 | 1547 | 1548 | 1547 | 13.16667 | 27.334
30000771 | 150 | 2019-05-30 | 2019-06-22 | 21.06.2019 | 2019-06-21 14:10 | 2019-06-21 14:25 | 2019-06-21 15:18 | 76 | 157.776 | Арм500 ГОСТ 34028-2016 | 163 | 1579 | 165 | 10 | 3.2 | 1850 | 9.1 | 250 | 340 | 150 | 1550 | 1551 | 1549 | 12.66667 | 26.296
30000771 | 150 | 2019-05-30 | 2019-06-22 | 21.06.2019 | 2019-06-21 15:12 | 2019-06-21 15:20 | 2019-06-21 16:15 | 77 | 159.852 | Арм500 ГОСТ 34028-2016 | 188 | 1580 | 165 | 10 | 3.3 | 1850 | 8.7 | 250 | 350 | 150 | 1547 | 1550 | 1548 | 12.83333 | 26.642
30000771 | 150 | 2019-05-30 | 2019-06-22 | 21.06.2019 | 2019-06-21 16:00 | 2019-06-21 16:17 | 2019-06-21 17:15 | 80 | 166.08 | Арм500 ГОСТ 34028-2016 | 168.5 | 1578 | 165 | 10 | 3.3 | 1850 | 8.9 | 250 | 350 | 150 | 1543 | 1543 | 1541 | 13.33333 | 27.68
30000771 | 150 | 2019-05-30 | 2019-06-22 | 21.06.2019 | 2019-06-21 17:04 | 2019-06-21 17:17 | 2019-06-21 18:13 | 70 | 145.32 | Арм500 ГОСТ 34028-2016 | 186.2 | 1579 | 165 | 10 | 3.3 | 1850 | 8.9 | 240 | 350 | 150 | 1545 | 1551 | 1547 | 11.66667 | 24.22
30000771 | 150 | 2019-05-30 | 2019-06-22 | 21.06.2019 | 2019-06-21 19:54 | 2019-06-21 20:02 | 2019-06-21 20:49 | 72 | 149.472 | Арм500 ГОСТ 34028-2016 | 149.5 | 1586 | 110 | 13 | 2.8 | 1850 | 8.3 | 240 | 340 | 130 | 1556 | 1560 | 1556 | 12 | 24.912
30000771 | 150 | 2019-05-30 | 2019-06-22 | 21.06.2019 | 2019-06-21 20:15 | 2019-06-21 20:51 | 2019-06-21 21:41 | 77 | 159.852 | Арм500 ГОСТ 34028-2016 | 169.5 | 1590 | 110 | 13 | 2.8 | 1860 | 8.3 | 250 | 270 | 150 | 1549 | 1552 | 1554 | 12.83333 | 26.642
30000771 | 150 | 2019-05-30 | 2019-06-22 | 21.06.2019 | 2019-06-21 21:25 | 2019-06-21 21:46 | 2019-06-21 22:30 | 77 | 159.852 | Арм500 ГОСТ 34028-2016 | 159.6 | 1579 | 125 | 13 | 3.2 | 1860 | 9 | 300 | 350 | 150 | 1549 | 1550 | 1548 | 12.83333 | 26.642
30000771 | 150 | 2019-05-30 | 2019-06-22 | 21.06.2019 | 2019-06-21 22:23 | 2019-06-21 22:32 | 2019-06-21 23:21 | 78 | 161.928 | Арм500 ГОСТ 34028-2016 | 181.1 | 1579 | 125 | 13 | 3.1 | 1860 | 9 | 270 | 320 | 150 | 1547 | 1545 | 1544 | 13 | 26.988
30000771 | 150 | 2019-05-30 | 2019-06-22 | 21.06.2019 | 2019-06-21 23:13 | 2019-06-21 23:23 | 2019-06-22 00:13 | 77 | 159.852 | Арм500 ГОСТ 34028-2016 | 164 | 1577 | 125 | 13 | 3.1 | 1860 | 9 | 280 | 330 | 150 | 1545 | 1546 | 1545 | 12.83333 | 26.642
30000771 | 150 | 2019-05-30 | 2019-06-22 | 21.06.2019 | 2019-06-22 00:07 | 2019-06-22 00:14 | 2019-06-22 01:04 | 78 | 161.928 | Арм500 ГОСТ 34028-2016 | 188.3 | 1580 | 125 | 13 | 3.1 | 1850 | 9.5 | 280 | 340 | 150 | 1550 | 1552 | 1555 | 13 | 26.988
30000771 | 150 | 2019-05-30 | 2019-06-22 | 21.06.2019 | 2019-06-22 00:55 | 2019-06-22 01:06 | 2019-06-22 01:56 | 75 | 155.7 | Арм500 ГОСТ 34028-2016 | 158 | 1579 | 125 | 13 | 3 | 1860 | 9 | 280 | 340 | 150 | 1551 | 1545 | 1548 | 12.5 | 25.95
30000771 | 150 | 2019-05-30 | 2019-06-22 | 21.06.2019 | 2019-06-22 01:44 | 2019-06-22 01:58 | 2019-06-22 02:51 | 79 | 164.004 | Арм500 ГОСТ 34028-2016 | 172 | 1579 | 110 | 13 | 2.8 | 1850 | 8 | 270 | 330 | 140 | 1542 | 1540 | 1538 | 13.16667 | 27.334
30000771 | 150 | 2019-05-30 | 2019-06-22 | 22.06.2019 | 2019-06-22 02:42 | 2019-06-22 02:53 | 2019-06-22 03:48 | 80 | 166.08 | Арм500 ГОСТ 34028-2016 | 169.2 | 1578 | 113 | 13 | 3 | 1850 | 9 | 260 | 330 | 140 | 1545 | 1547 | 1544 | 13.33333 | 27.68
30000771 | 150 | 2019-05-30 | 2019-06-22 | 22.06.2019 | 2019-06-22 03:37 | 2019-06-22 03:50 | 2019-06-22 04:41 | 77 | 159.852 | Арм500 ГОСТ 34028-2016 | 170.1 | 1581 | 115 | 13 | 3 | 1850 | 9 | 260 | 320 | 150 | 1540 | 1542 | 1539 | 12.83333 | 26.642
30000771 | 150 | 2019-05-30 | 2019-06-22 | 22.06.2019 | 2019-06-22 04:27 | 2019-06-22 04:42 | 2019-06-22 05:32 | 77 | 159.852 | Арм500 ГОСТ 34028-2016 | 155 | 1584 | 125 | 13 | 3 | 1850 | 8.6 | 270 | 320 | 150 | 1546 | 1550 | 1546 | 12.83333 | 26.642
30000771 | 150 | 2019-05-30 | 2019-06-22 | 22.06.2019 | 2019-06-22 05:11 | 2019-06-22 05:21 | 2019-06-22 06:21 | 79 | 164.004 | Арм500 ГОСТ 34028-2016 | 170.5 | 1580 | 125 | 135 | 3.2 | 1850 | 9.2 | 290 | 350 | 150 | 1547 | 1543 | 1544 | 13.16667 | 27.334
30000771 | 150 | 2019-07-26 | 2019-07-28 | 26.07.2019 | 2019-07-26 19:35 | 2019-07-26 19:45 | 2019-07-26 20:36 | 75 | 155.022 | Арм240 ГОСТ 34028-2016 | 152 | 1584 | 165 | 10 | 2.8 | 1860 | 8.3 | 280 | 330 | 150 | 1557 | 1564 | 1558 | 12.5 | 25.837
30000771 | 150 | 2019-07-26 | 2019-07-28 | 26.07.2019 | 2019-07-26 20:30 | 2019-07-26 20:38 | 2019-07-26 21:37 | 74 | 153.624 | Арм240 ГОСТ 34028-2016 | 183 | 1581 | 165 | 10 | 2.9 | 1860 | 8.3 | 242 | 330 | 150 | 1558 | 1553 | 1553 | 12.33333 | 25.604
30000771 | 150 | 2019-07-26 | 2019-07-28 | 26.07.2019 | 2019-07-26 21:30 | 2019-07-26 21:40 | 2019-07-26 22:39 | 80 | 166.08 | Арм240 ГОСТ 34028-2016 | 158 | 1576 | 165 | 10 | 3.1 | 1860 | 8.3 | 242 | 350 | 150 | 1547 | 1544 | 1541 | 13.33333 | 27.68
30000771 | 150 | 2019-07-26 | 2019-07-28 | 26.07.2019 | 2019-07-26 22:30 | 2019-07-26 22:40 | 2019-07-26 23:41 | 85 | 176.46 | Арм240 ГОСТ 34028-2016 | 183 | 1584 | 165 | 10 | 3 | 1860 | 8.3 | 242 | 350 | 150 | 1555 | 1551 | 1556 | 14.16667 | 29.41
30000771 | 150 | 2019-07-26 | 2019-07-28 | 26.07.2019 | 2019-07-26 23:35 | 2019-07-26 23:44 | 2019-07-27 00:36 | 78 | 161.928 | Арм240 ГОСТ 34028-2016 | 161.5 | 1578 | 165 | 9 | 3 | 1860 | 8.3 | 260 | 350 | 150 | 1553 | 1551 | 1552 | 13 | 26.988
30000771 | 150 | 2019-07-26 | 2019-07-28 | 26.07.2019 | 2019-07-27 00:20 | 2019-07-27 00:38 | 2019-07-27 01:33 | 80 | 166.08 | Арм240 ГОСТ 34028-2016 | 185 | 1578 | 165 | 10 | 3 | 1860 | 8.3 | 242 | 350 | 150 | 1555 | 1554 | 1552 | 13.33333 | 27.68
30000771 | 150 | 2019-07-26 | 2019-07-28 | 26.07.2019 | 2019-07-27 01:25 | 2019-07-27 01:35 | 2019-07-27 02:23 | 72 | 149.472 | Арм240 ГОСТ 34028-2016 | 150 | 1576 | 165 | 10 | 3.1 | 1860 | 8.3 | 242 | 350 | 150 | 1553 | 1550 | 1551 | 12 | 24.912
30000771 | 150 | 2019-07-26 | 2019-07-28 | 26.07.2019 | 2019-07-27 02:16 | 2019-07-27 02:25 | 2019-07-27 03:13 | 77 | 159.852 | Арм240 ГОСТ 34028-2016 | 141 | 1576 | 165 | 9 | 3.1 | 1860 | 8.3 | 260 | 290 | 130 | 1552 | 1553 | 1551 | 12.83333 | 26.642
30000771 | 150 | 2019-07-26 | 2019-07-28 | 27.07.2019 | 2019-07-27 03:05 | 2019-07-27 03:15 | 2019-07-27 04:04 | 79 | 164.004 | Арм240 ГОСТ 34028-2016 | 163 | 1573 | 165 | 9 | 3.2 | 1860 | 8.3 | 260 | 350 | 150 | 1550 | 1551 | 1552 | 13.16667 | 27.334
30000771 | 150 | 2019-07-26 | 2019-07-28 | 27.07.2019 | 2019-07-27 04:00 | 2019-07-27 04:07 | 2019-07-27 04:53 | 75 | 155.7 | Арм240 ГОСТ 34028-2016 | 162 | 1572 | 165 | 9 | 3.2 | 1860 | 8.3 | 260 | 350 | 150 | 1549 | 1548 | 1551 | 12.5 | 25.95
30000771 | 150 | 2019-07-26 | 2019-07-28 | 27.07.2019 | 2019-07-27 04:45 | 2019-07-27 04:55 | 2019-07-27 05:42 | 72 | 149.472 | Арм240 ГОСТ 34028-2016 | 151.2 | 1573 | 165 | 10 | 3 | 1860 | 8.3 | 242 | 350 | 150 | 1546 | 1550 | 1547 | 12 | 24.912
30000771 | 150 | 2019-07-26 | 2019-07-28 | 27.07.2019 | 2019-07-27 05:35 | 2019-07-27 05:45 | 2019-07-27 06:38 | 84 | 174.384 | Арм240 ГОСТ 34028-2016 | 174 | 1574 | 165 | 10 | 3 | 1860 | 8.3 | 242 | 350 | 150 | 1551 | 1549 | 1551 | 14 | 29.064
30000771 | 150 | 2019-07-26 | 2019-07-28 | 27.07.2019 | 2019-07-27 06:30 | 2019-07-27 06:40 | 2019-07-27 07:29 | 76 | 157.776 | Арм240 ГОСТ 34028-2016 | 156.3 | 1577 | 165 | 10 | 2.8 | 1860 | 8.3 | 240 | 350 | 150 | 1550 | 1547 | 1550 | 12.66667 | 26.296
30000771 | 150 | 2019-07-26 | 2019-07-28 | 27.07.2019 | 2019-07-27 07:20 | 2019-07-27 07:32 | 2019-07-27 08:22 | 79 | 164.004 | Арм240 ГОСТ 34028-2016 | 166 | 1577 | 165 | 10 | 2.8 | 1860 | 8.3 | 240 | 350 | 150 | 1553 | 1550 | 1551 | 13.16667 | 27.334
30000771 | 150 | 2019-07-26 | 2019-07-28 | 27.07.2019 | 2019-07-27 08:15 | 2019-07-27 08:25 | 2019-07-27 09:14 | 74 | 153.624 | Арм240 ГОСТ 34028-2016 | 154.2 | 1579 | 165 | 10 | 2.8 | 1860 | 8.3 | 240 | 350 | 150 | 1552 | 1551 | 1552 | 12.33333 | 25.604
30000771 | 150 | 2019-07-26 | 2019-07-28 | 27.07.2019 | 2019-07-27 09:05 | 2019-07-27 09:16 | 2019-07-27 10:04 | 76 | 157.776 | Арм240 ГОСТ 34028-2016 | 148.8 | 1580 | 165 | 10 | 2.8 | 1860 | 8.3 | 240 | 350 | 150 | 1555 | 1552 | 1554 | 12.66667 | 26.296
30000771 | 150 | 2019-07-26 | 2019-07-28 | 27.07.2019 | 2019-07-27 09:55 | 2019-07-27 10:07 | 2019-07-27 10:57 | 77 | 159.852 | Арм240 ГОСТ 34028-2016 | 160.4 | 1579 | 165 | 10 | 2.8 | 1860 | 8.3 | 240 | 350 | 150 | 1551 | 1550 | 1551 | 12.83333 | 26.642
30000771 | 150 | 2019-07-26 | 2019-07-28 | 27.07.2019 | 2019-07-27 10:45 | 2019-07-27 10:57 | 2019-07-27 11:50 | 77 | 159.852 | Арм240 ГОСТ 34028-2016 | 167 | 1575 | 165 | 10 | 2.8 | 1860 | 8.3 | 240 | 350 | 150 | 1549 | 1550 | 1548 | 12.83333 | 26.642
30000771 | 150 | 2019-07-26 | 2019-07-28 | 27.07.2019 | 2019-07-27 11:50 | 2019-07-27 11:52 | 2019-07-27 12:46 | 79 | 164.004 | Арм240 ГОСТ 34028-2016 | 165.5 | 1580 | 165 | 10 | 2.8 | 1860 | 8.3 | 240 | 350 | 150 | 1552 | 1551 | 1549 | 13.16667 | 27.334
30000771 | 150 | 2019-07-26 | 2019-07-28 | 27.07.2019 | 2019-07-27 12:40 | 2019-07-27 12:48 | 2019-07-27 13:46 | 78 | 161.928 | Арм240 ГОСТ 34028-2016 | 164.7 | 1578 | 165 | 10 | 2.8 | 1860 | 8.3 | 240 | 350 | 150 | 1543 | 1541 | 1540 | 13 | 26.988
30000771 | 150 | 2019-07-26 | 2019-07-28 | 27.07.2019 | 2019-07-27 16:31 | 2019-07-27 16:31 | 2019-07-27 17:14 | 72 | 149.299 | Арм500 ГОСТ 34028-2016 | 154 | 1586 | 165 | 10 | 2.9 | 1860 | 8.3 | 240 | 350 | 150 | 1555 | 1556 | 1557 | 12 | 24.88317
30000771 | 150 | 2019-07-26 | 2019-07-28 | 27.07.2019 | 2019-07-27 17:05 | 2019-07-27 17:16 | 2019-07-27 18:09 | 75 | 155.7 | Арм500 ГОСТ 34028-2016 | 168.2 | 1579 | 165 | 10 | 2.8 | 1860 | 8.3 | 240 | 350 | 150 | 1550 | 1547 | 1540 | 12.5 | 25.95
30000771 | 150 | 2019-07-26 | 2019-07-28 | 27.07.2019 | 2019-07-27 18:00 | 2019-07-27 18:11 | 2019-07-27 19:06 | 77 | 159.852 | Арм500 ГОСТ 34028-2016 | 163 | 1579 | 165 | 10 | 2.8 | 1860 | 8.3 | 240 | 350 | 150 | 1549 | 1548 | 1545 | 12.83333 | 26.642
30000771 | 150 | 2019-07-26 | 2019-07-28 | 27.07.2019 | 2019-07-27 19:00 | 2019-07-27 19:08 | 2019-07-27 20:00 | 76 | 157.776 | Арм500 ГОСТ 34028-2016 | 159 | 1578 | 165 | 9 | 2.9 | 1900 | 9.5 | 280 | 340 | 150 | 1544 | 1545 | 1542 | 12.66667 | 26.296
30000771 | 150 | 2019-07-26 | 2019-07-28 | 27.07.2019 | 2019-07-27 19:50 | 2019-07-27 20:02 | 2019-07-27 20:50 | 74 | 153.624 | Арм500 ГОСТ 34028-2016 | 152.8 | 1580 | 165 | 10 | 3 | 1850 | 9.8 | 285 | 350 | 150 | 1548 | 1552 | 1550 | 12.33333 | 25.604
30000771 | 150 | 2019-07-26 | 2019-07-28 | 27.07.2019 | 2019-07-27 20:40 | 2019-07-27 20:52 | 2019-07-27 21:43 | 78 | 161.928 | Арм500 ГОСТ 34028-2016 | 153 | 1579 | 165 | 10 | 3 | 1850 | 9.8 | 285 | 350 | 150 | 1556 | 1557 | 1555 | 13 | 26.988
30000771 | 150 | 2019-07-26 | 2019-07-28 | 27.07.2019 | 2019-07-27 21:36 | 2019-07-27 21:46 | 2019-07-27 22:35 | 76 | 157.776 | Арм500 ГОСТ 34028-2016 | 154 | 1575 | 165 | 10 | 2.9 | 1850 | 9.8 | 285 | 350 | 150 | 1552 | 1551 | 1549 | 12.66667 | 26.296
30000771 | 150 | 2019-07-26 | 2019-07-28 | 27.07.2019 | 2019-07-27 22:27 | 2019-07-27 22:37 | 2019-07-27 23:27 | 75 | 155.7 | Арм500 ГОСТ 34028-2016 | 155 | 1577 | 165 | 10 | 2.9 | 1850 | 9.8 | 285 | 350 | 150 | 1551 | 1552 | 1551 | 12.5 | 25.95
30000771 | 150 | 2019-07-26 | 2019-07-28 | 27.07.2019 | 2019-07-27 23:20 | 2019-07-27 23:30 | 2019-07-28 00:22 | 80 | 166.08 | Арм500 ГОСТ 34028-2016 | 163.6 | 1573 | 165 | 10 | 2.9 | 1850 | 9.8 | 285 | 350 | 150 | 1546 | 1545 | 1545 | 13.33333 | 27.68
30000771 | 150 | 2019-07-26 | 2019-07-28 | 27.07.2019 | 2019-07-28 00:14 | 2019-07-28 00:24 | 2019-07-28 01:16 | 77 | 159.852 | Арм500 ГОСТ 34028-2016 | 163 | 1573 | 165 | 10 | 3 | 1850 | 9.8 | 285 | 350 | 150 | 1540 | 1542 | 1542 | 12.83333 | 26.642
30000771 | 150 | 2019-07-26 | 2019-07-28 | 27.07.2019 | 2019-07-28 01:07 | 2019-07-28 01:18 | 2019-07-28 02:10 | 78 | 161.928 | Арм500 ГОСТ 34028-2016 | 154 | 1575 | 165 | 10 | 3 | 1850 | 9.8 | 285 | 350 | 150 | 1550 | 1552 | 1552 | 13 | 26.988
30000771 | 150 | 2019-07-26 | 2019-07-28 | 27.07.2019 | 2019-07-28 02:00 | 2019-07-28 02:12 | 2019-07-28 03:09 | 83 | 172.308 | Арм500 ГОСТ 34028-2016 | 166 | 1579 | 165 | 10 | 3 | 1850 | 9.8 | 285 | 350 | 150 | 1551 | 1552 | 1554 | 13.83333 | 28.718
30000771 | 150 | 2019-07-26 | 2019-07-28 | 28.07.2019 | 2019-07-28 03:01 | 2019-07-28 03:12 | 2019-07-28 04:04 | 80 | 166.08 | Арм500 ГОСТ 34028-2016 | 161 | 1575 | 165 | 10 | 3 | 1850 | 9.8 | 285 | 350 | 150 | 1541 | 1541 | 1543 | 13.33333 | 27.68
30000771 | 150 | 2019-07-26 | 2019-07-28 | 28.07.2019 | 2019-07-28 04:00 | 2019-07-28 04:07 | 2019-07-28 05:02 | 83 | 172.308 | Арм500 ГОСТ 34028-2016 | 177 | 1572 | 165 | 10 | 3 | 1850 | 9.8 | 285 | 350 | 150 | 1545 | 1546 | 1542 | 13.83333 | 28.718
30000771 | 150 | 2019-07-26 | 2019-07-28 | 28.07.2019 | 2019-07-28 04:55 | 2019-07-28 05:05 | 2019-07-28 05:55 | 78 | 161.928 | Арм500 ГОСТ 34028-2016 | 157.3 | 1575 | 165 | 10 | 3 | 1850 | 9.8 | 285 | 350 | 150 | 1544 | 1543 | 1549 | 13 | 26.988
30000771 | 150 | 2019-07-26 | 2019-07-28 | 28.07.2019 | 2019-07-28 05:50 | 2019-07-21 05:58 | 2019-07-28 06:55 | 86 | 178.536 | Арм500 ГОСТ 34028-2016 | 163 | 1575 | 165 | 10 | 2.8 | 1860 | 8.3 | 240 | 350 | 150 | 1544 | 1543 | 1542 | 14.33333 | 29.756
30000771 | 150 | 2019-07-26 | 2019-07-28 | 28.07.2019 | 2019-07-28 06:50 | 2019-07-28 07:00 | 2019-07-28 07:53 | 81 | 168.156 | Арм500 ГОСТ 34028-2016 | 174 | 1575 | 165 | 10 | 2.8 | 1860 | 8.3 | 240 | 350 | 150 | 1545 | 1547 | 1546 | 13.5 | 28.026
30000771 | 150 | 2019-07-26 | 2019-07-28 | 28.07.2019 | 2019-07-28 07:45 | 2019-07-28 07:56 | 2019-07-28 08:50 | 82 | 170.232 | Арм500 ГОСТ 34028-2016 | 164 | 1573 | 165 | 10 | 2.9 | 1860 | 8.3 | 240 | 350 | 150 | 1545 | 1546 | 1548 | 13.66667 | 28.372
30000771 | 150 | 2019-07-26 | 2019-07-28 | 28.07.2019 | 2019-07-28 08:47 | 2019-07-28 08:53 | 2019-07-28 09:43 | 75 | 155.7 | Арм500 ГОСТ 34028-2016 | 155.5 | 1577 | 165 | 10 | 2.8 | 1860 | 8.3 | 240 | 350 | 150 | 1549 | 1550 | 1552 | 12.5 | 25.95
30000771 | 150 | 2019-07-26 | 2019-07-28 | 28.07.2019 | 2019-07-28 09:35 | 2019-07-28 09:46 | 2019-07-28 10:36 | 75 | 155.7 | Арм500 ГОСТ 34028-2016 | 154 | 1578 | 165 | 10 | 2.8 | 1860 | 8.3 | 240 | 350 | 150 | 1555 | 1554 | 1555 | 12.5 | 25.95
30000771 | 150 | 2019-07-26 | 2019-07-28 | 28.07.2019 | 2019-07-28 10:30 | 2019-07-28 10:40 | 2019-07-28 11:31 | 74 | 153.624 | Арм500 ГОСТ 34028-2016 | 156.2 | 1573 | 165 | 10 | 2.8 | 1860 | 8.3 | 240 | 350 | 150 | 1550 | 1552 | 1551 | 12.33333 | 25.604
30000771 | 150 | 2019-07-26 | 2019-07-28 | 28.07.2019 | 2019-07-28 11:25 | 2019-07-28 11:34 | 2019-07-28 12:35 | 80 | 166.08 | Арм500 ГОСТ 34028-2016 | 174 | 1577 | 165 | 10 | 2.8 | 1860 | 8.3 | 240 | 350 | 150 | 1548 | 1551 | 1552 | 13.33333 | 27.68
30000771 | 150 | 2019-07-26 | 2019-07-28 | 28.07.2019 | 2019-07-28 12:30 | 2019-07-28 12:38 | 2019-07-28 13:33 | 79 | 164.004 | Арм500 ГОСТ 34028-2016 | 166 | 1578 | 165 | 10 | 2.8 | 1860 | 8.3 | 240 | 350 | 150 | 1547 | 1545 | 1546 | 13.16667 | 27.334
30000771 | 150 | 2019-07-26 | 2019-07-28 | 28.07.2019 | 2019-07-28 13:25 | 2019-07-28 13:36 | 2019-07-28 14:33 | 81 | 168.156 | Арм500 ГОСТ 34028-2016 | 151 | 1577 | 165 | 10 | 2.8 | 1860 | 8.3 | 240 | 350 | 150 | 1550 | 1552 | 1551 | 13.5 | 28.026
30000771 | 150 | 2019-07-26 | 2019-07-28 | 28.07.2019 | 2019-07-28 14:20 | 2019-07-28 14:36 | 2019-07-28 15:30 | 77 | 159.852 | Арм500 ГОСТ 34028-2016 | 154.8 | 1576 | 165 | 10 | 2.8 | 1860 | 8.3 | 240 | 350 | 150 | 1547 | 1546 | 1547 | 12.83333 | 26.642
30000771 | 150 | 2019-07-26 | 2019-07-28 | 28.07.2019 | 2019-07-28 15:25 | 2019-07-28 15:33 | 2019-07-28 16:27 | 76 | 157.776 | Арм500 ГОСТ 34028-2016 | 183.8 | 1576 | 165 | 10 | 2.8 | 1860 | 8.3 | 240 | 350 | 150 | 1553 | 1556 | 1555 | 12.66667 | 26.296
30000771 | 150 | 2019-07-26 | 2019-07-28 | 28.07.2019 | 2019-07-28 16:20 | 2019-07-28 16:31 | 2019-07-28 17:21 | 78 | 161.928 | Арм500 ГОСТ 34028-2016 | 161.1 | 1577 | 165 | 10 | 2.95 | 1860 | 8.3 | 240 | 350 | 150 | 1553 | 1552 | 1554 | 13 | 26.988
30000771 | 150 | 2019-07-26 | 2019-07-28 | 28.07.2019 | 2019-07-28 17:15 | 2019-07-28 17:23 | 2019-07-28 18:17 | 78 | 161.928 | Арм500 ГОСТ 34028-2016 | 160 | 1575 | 165 | 10 | 2.6 | 1860 | 8.3 | 240 | 350 | 150 | 1552 | 1553 | 1551 | 13 | 26.988
30000771 | 150 | 2019-07-26 | 2019-07-28 | 28.07.2019 | 2019-07-28 18:10 | 2019-07-28 18:21 | 2019-07-28 19:20 | 79 | 164.004 | Арм500 ГОСТ 34028-2016 | 157 | 1575 | 165 | 10 | 2.9 | 1850 | 9.8 | 285 | 350 | 150 | 1552 | 1550 | 1547 | 13.16667 | 27.334
30000771 | 150 | 2019-07-26 | 2019-07-28 | 28.07.2019 | 2019-07-28 19:13 | 2019-07-28 19:23 | 2019-07-28 20:15 | 79 | 164.004 | Арм500 ГОСТ 34028-2016 | 157 | 1577 | 165 | 10 | 2.9 | 1850 | 9.8 | 285 | 350 | 150 | 1544 | 1545 | 1543 | 13.16667 | 27.334
30000771 | 150 | 2019-07-26 | 2019-07-28 | 28.07.2019 | 2019-07-28 20:07 | 2019-07-28 20:18 | 2019-07-28 21:11 | 77 | 159.852 | Арм500 ГОСТ 34028-2016 | 152 | 1574 | 165 | 10 | 3 | 1850 | 9.8 | 285 | 350 | 150 | 1544 | 1547 | 1545 | 12.83333 | 26.642
30000771 | 150 | 2019-07-26 | 2019-07-28 | 28.07.2019 | 2019-07-28 21:04 | 2019-07-28 21:14 | 2019-07-28 22:05 | 76 | 157.776 | Арм500 ГОСТ 34028-2016 | 169 | 1578 | 165 | 10 | 3 | 1850 | 9.8 | 285 | 350 | 150 | 1553 | 1559 | 1561 | 12.66667 | 26.296
30000771 | 150 | 2019-07-26 | 2019-07-28 | 28.07.2019 | 2019-07-28 22:00 | 2019-07-28 22:07 | 2019-07-28 22:57 | 76 | 157.43 | Арм500 ГОСТ 34028-2016 | 156.3 | 1576 | 165 | 10 | 3 | 1850 | 9.8 | 285 | 350 | 150 | 1557 | 1556 | 1557 | 12.66667 | 26.23833
30000771 | 150 | 2019-07-26 | 2019-07-28 | 28.07.2019 | 2019-07-28 23:05 | 2019-07-28 23:06 | 2019-07-29 00:03 | 82 | 170.232 | Арм500 ГОСТ 34028-2016 | 163 | 1572 | 165 | 10 | 2.9 | 1850 | 9.8 | 285 | 350 | 150 | 1552 | 1551 | 1549 | 13.66667 | 28.372
30000771 | 150 | 2019-08-05 | 2019-08-10 | 05.08.2019 | 2019-08-06 00:15 | 2019-08-06 00:25 | 2019-08-06 01:16 | 70 | 145.32 | Ст3сп ГОСТ 380-2005 | 153.5 | 1589 | 165 | 10 | 2.8 | 1860 | 9 | 260 | 320 | 140 | 1544 | 1552 | 1553 | 11.66667 | 24.22
30000771 | 150 | 2019-08-05 | 2019-08-10 | 05.08.2019 | 2019-08-06 01:10 | 2019-08-06 01:20 | 2019-08-06 02:24 | 76 | 157.776 | Ст3сп ГОСТ 380-2005 | 153.2 | 1579 | 165 | 10 | 2.8 | 1860 | 9 | 260 | 320 | 140 | 1550 | 1545 | 1543 | 12.66667 | 26.296
30000771 | 150 | 2019-08-05 | 2019-08-10 | 05.08.2019 | 2019-08-06 02:15 | 2019-08-06 02:27 | 2019-08-06 03:22 | 78 | 161.928 | Ст3сп ГОСТ 380-2005 | 164.3 | 1582 | 165 | 10 | 2.8 | 1860 | 9 | 260 | 320 | 140 | 1545 | 1541 | 1545 | 13 | 26.988
30000771 | 150 | 2019-08-05 | 2019-08-10 | 06.08.2019 | 2019-08-06 03:15 | 2019-08-06 03:24 | 2019-08-06 04:18 | 78 | 161.928 | Ст3сп ГОСТ 380-2005 | 169 | 1583 | 165 | 10 | 2.8 | 1860 | 9 | 260 | 320 | 140 | 1552 | 1549 | 1551 | 13 | 26.988
30000771 | 150 | 2019-08-05 | 2019-08-10 | 06.08.2019 | 2019-08-06 04:10 | 2019-08-06 04:20 | 2019-08-06 05:10 | 76 | 157.776 | Ст3сп ГОСТ 380-2005 | 157.4 | 1582 | 165 | 10 | 2.9 | 1860 | 9 | 260 | 320 | 140 | 1553 | 1556 | 1554 | 12.66667 | 26.296
30000771 | 150 | 2019-08-05 | 2019-08-10 | 06.08.2019 | 2019-08-06 05:00 | 2019-08-06 05:13 | 2019-08-06 06:02 | 73 | 151.548 | Ст3сп ГОСТ 380-2005 | 153 | 1582 | 165 | 10 | 2.9 | 1860 | 9 | 260 | 320 | 140 | 1555 | 1558 | 1558 | 12.16667 | 25.258
30000771 | 150 | 2019-08-05 | 2019-08-10 | 06.08.2019 | 2019-08-06 05:55 | 2019-08-06 06:04 | 2019-08-06 06:59 | 81 | 168.156 | Ст3сп ГОСТ 380-2005 | 167.7 | 1579 | 165 | 10 | 2.9 | 1860 | 9 | 260 | 320 | 140 | 1555 |  | 1554 | 13.5 | 28.026
30000771 | 150 | 2019-08-05 | 2019-08-10 | 06.08.2019 | 2019-08-06 06:50 | 2019-08-06 07:01 | 2019-08-06 07:54 | 76 | 157.776 | Ст3сп ГОСТ 380-2005 | 173.3 | 1575 | 165 | 10 | 2.8 | 1860 | 9 | 260 | 320 | 130 | 1550 | 1549 |  | 12.66667 | 26.296
30000771 | 150 | 2019-08-05 | 2019-08-10 | 06.08.2019 | 2019-08-06 07:47 | 2019-08-06 07:57 | 2019-08-06 08:49 | 77 | 159.852 | Ст3сп ГОСТ 380-2005 | 166 | 1578 | 165 | 10 | 2.8 | 1860 | 9 | 260 | 320 | 130 | 1550 | 1550 | 1549 | 12.83333 | 26.642
30000771 | 150 | 2019-08-05 | 2019-08-10 | 06.08.2019 | 2019-08-06 08:43 | 2019-08-06 08:53 | 2019-08-06 09:43 | 74 | 153.624 | Ст3сп ГОСТ 380-2005 | 162 | 1581 | 165 | 10 | 2.8 | 1860 | 9 | 260 | 350 | 130 | 1548 | 1552 | 1558 | 12.33333 | 25.604
30000771 | 150 | 2019-08-05 | 2019-08-10 | 09.08.2019 | 2019-08-09 21:09 | 2019-08-09 21:19 | 2019-08-09 22:04 | 66 | 137.016 | Арм500 ГОСТ 34028-2016 | 163.8 | 1588 | 165 | 9 | 2.8 | 1860 | 9 | 260 | 320 | 140 | 1573 | 1567 | 1563 | 11 | 22.836
30000771 | 150 | 2019-08-05 | 2019-08-10 | 09.08.2019 | 2019-08-09 21:55 | 2019-08-09 22:06 | 2019-08-09 22:56 | 70 | 145.32 | Арм500 ГОСТ 34028-2016 | 171.5 | 1580 | 165 | 9 | 2.8 | 1860 | 9 | 260 | 320 | 140 | 1553 | 1546 | 1545 | 11.66667 | 24.22
30000771 | 150 | 2019-08-05 | 2019-08-10 | 09.08.2019 | 2019-08-09 22:48 | 2019-08-09 22:58 | 2019-08-09 23:56 | 79 | 164.004 | Арм500 ГОСТ 34028-2016 | 188.2 | 1583 | 165 | 9 | 2.8 | 1860 | 9 | 260 | 320 | 140 | 1541 | 1546 | 1540 | 13.16667 | 27.334
30000771 | 150 | 2019-08-05 | 2019-08-10 | 09.08.2019 | 2019-08-09 23:47 | 2019-08-09 23:59 | 2019-08-10 00:52 | 77 | 159.852 | Арм500 ГОСТ 34028-2016 | 184 | 1579 | 165 | 9 | 2.8 | 1860 | 9 | 260 | 320 | 140 | 1538 | 1537 | 1535 | 12.83333 | 26.642
30000771 | 150 | 2019-08-05 | 2019-08-10 | 09.08.2019 | 2019-08-10 00:45 | 2019-08-10 00:55 | 2019-08-10 01:45 | 70 | 145.32 | Арм500 ГОСТ 34028-2016 | 169.5 | 1582 | 165 | 9 | 2.9 | 1860 | 9 | 260 | 320 | 140 | 1541 | 1544 | 1543 | 11.66667 | 24.22
30000771 | 150 | 2019-08-05 | 2019-08-10 | 09.08.2019 | 2019-08-10 01:38 | 2019-08-10 01:48 | 2019-08-10 02:34 | 66 | 137.016 | Арм500 ГОСТ 34028-2016 | 161.2 | 1578 | 165 | 9 | 2.9 | 1860 | 9 | 260 | 320 | 140 | 1549 | 1554 | 1553 | 11 | 22.836
30000771 | 150 | 2019-08-05 | 2019-08-10 | 09.08.2019 | 2019-08-10 02:27 | 2019-08-10 02:37 | 2019-08-10 03:25 | 74 | 153.624 | Арм500 ГОСТ 34028-2016 | 177.8 | 1580 | 165 | 9 | 2.9 | 1860 | 9 | 260 | 320 | 140 | 1551 | 1552 |  | 12.33333 | 25.604
30000771 | 150 | 2019-08-05 | 2019-08-10 | 10.08.2019 | 2019-08-10 03:17 | 2019-08-10 03:27 | 2019-08-10 04:14 | 73 | 151.548 | Арм500 ГОСТ 34028-2016 | 175.7 | 1578 | 165 | 9 | 2.9 | 1860 | 9 | 260 | 320 | 140 | 1545 | 1541 | 1540 | 12.16667 | 25.258
30000771 | 150 | 2019-08-05 | 2019-08-10 | 10.08.2019 | 2019-08-10 04:07 | 2019-08-10 04:17 | 2019-08-10 05:07 | 75 | 155.7 | Арм500 ГОСТ 34028-2016 | 179.9 | 1581 | 165 | 9 | 2.9 | 1860 | 9 | 260 | 320 | 140 | 1548 | 1543 | 1542 | 12.5 | 25.95
30000771 | 150 | 2019-08-05 | 2019-08-10 | 10.08.2019 | 2019-08-10 05:00 | 2019-08-10 05:09 | 2019-08-10 05:58 | 72 | 149.472 | Арм500 ГОСТ 34028-2016 | 173.7 | 1578 | 165 | 9 | 2.9 | 1860 | 9 | 260 | 320 | 140 | 1543 | 1544 | 1543 | 12 | 24.912
30000771 | 150 | 2019-08-05 | 2019-08-10 | 10.08.2019 | 2019-08-10 05:50 | 2019-08-10 06:00 | 2019-08-10 06:49 | 77 | 159.852 | Арм500 ГОСТ 34028-2016 | 184 | 1578 | 165 | 9 | 2.9 | 1860 | 9 | 260 | 320 | 140 | 1552 | 1549 | 1550 | 12.83333 | 26.642
30000771 | 150 | 2019-08-05 | 2019-08-10 | 10.08.2019 | 2019-08-10 06:40 | 2019-08-10 06:52 | 2019-08-10 07:42 | 74 | 153.624 | Арм500 ГОСТ 34028-2016 | 177.8 | 1579 | 165 | 10 | 3 | 1850 | 8.5 | 280 | 350 | 150 | 1548 | 1546 | 1544 | 12.33333 | 25.604
30000771 | 150 | 2019-08-05 | 2019-08-10 | 10.08.2019 | 2019-08-10 07:35 | 2019-08-10 07:44 | 2019-08-10 08:34 | 76 | 157.776 | Арм500 ГОСТ 34028-2016 | 181.8 | 1581 | 165 | 10 | 3 | 1850 | 8.5 | 280 | 350 | 150 | 1553 | 1547 | 1551 | 12.66667 | 26.296
30000771 | 150 | 2019-08-05 | 2019-08-10 | 10.08.2019 | 2019-08-10 08:30 | 2019-08-10 08:37 | 2019-08-10 09:26 | 75 | 155.7 | Арм500 ГОСТ 34028-2016 | 179.9 | 1579 | 165 | 10 | 3 | 1850 | 8.5 | 280 | 350 | 150 | 1554 | 1553 | 1554 | 12.5 | 25.95
30000771 | 150 | 2019-08-05 | 2019-08-10 | 10.08.2019 | 2019-08-10 09:20 | 2019-08-10 09:28 | 2019-08-10 10:15 | 75 | 155.7 | Арм500 ГОСТ 34028-2016 | 179.9 | 1576 | 165 | 10 | 3 | 1850 | 8.5 | 280 | 350 | 150 | 1555 | 1551 | 1555 | 12.5 | 25.95
30000771 | 150 | 2019-08-05 | 2019-08-10 | 10.08.2019 | 2019-08-10 10:10 | 2019-08-10 10:18 | 2019-08-10 11:06 | 74 | 153.624 | Арм500 ГОСТ 34028-2016 | 177.8 | 1571 | 165 | 10 | 3 | 1850 | 8.5 | 280 | 350 | 150 | 1547 | 1543 | 1541 | 12.33333 | 25.604
30000771 | 150 | 2019-08-05 | 2019-08-10 | 10.08.2019 | 2019-08-10 11:03 | 2019-08-10 11:14 | 2019-08-10 12:07 | 79 | 164.004 | Арм500 ГОСТ 34028-2016 | 188.2 | 1576 | 165 | 10 | 3 | 1850 | 8.5 | 280 | 350 | 150 | 1548 | 1543 | 1544 | 13.16667 | 27.334
30000771 | 150 | 2019-08-05 | 2019-08-10 | 10.08.2019 | 2019-08-10 12:00 | 2019-08-10 12:11 | 2019-08-10 13:00 | 78 | 161.928 | Арм500 ГОСТ 34028-2016 | 186.1 | 1576 | 165 | 10 | 3 | 1850 | 8.5 | 280 | 350 | 150 | 1551 | 1552 | 1553 | 13 | 26.988
30000771 | 150 | 2019-08-05 | 2019-08-10 | 10.08.2019 | 2019-08-10 12:55 | 2019-08-10 13:03 | 2019-08-10 13:55 | 79 | 164.004 | Арм500 ГОСТ 34028-2016 | 162.2 | 1573 | 165 | 10 | 3 | 1850 | 8.5 | 280 | 350 | 150 | 1550 | 1548 | 1549 | 13.16667 | 27.334
30000771 | 150 | 2019-08-05 | 2019-08-10 | 10.08.2019 | 2019-08-10 13:40 | 2019-08-10 13:58 | 2019-08-10 14:48 | 76 | 157.776 | Арм500 ГОСТ 34028-2016 | 156 | 1568 | 165 | 10 | 3 | 1850 | 8.5 | 280 | 350 | 150 | 1543 | 1537 | 1534 | 12.66667 | 26.296
30000771 | 150 | 2019-08-05 | 2019-08-10 | 10.08.2019 | 2019-08-10 14:40 | 2019-08-10 14:51 | 2019-08-10 15:41 | 77 | 159.852 | Арм500 ГОСТ 34028-2016 | 158 | 1572 | 165 | 10 | 3 | 1850 | 8.5 | 280 | 350 | 150 | 1542 | 1544 | 1545 | 12.83333 | 26.642
30000771 | 150 | 2019-08-05 | 2019-08-10 | 10.08.2019 | 2019-08-10 15:32 | 2019-08-10 15:42 | 2019-08-10 16:32 | 81 | 168.156 | Арм500 ГОСТ 34028-2016 | 166.4 | 1573 | 165 | 10 | 3 | 1850 | 8.5 | 280 | 350 | 150 | 1547 | 1548 | 1549 | 13.5 | 28.026
30000771 | 150 | 2019-08-05 | 2019-08-10 | 10.08.2019 | 2019-08-10 16:25 | 2019-08-10 16:35 | 2019-08-10 17:25 | 79 | 164.004 | Арм500 ГОСТ 34028-2016 | 162.204 | 1580 | 165 | 10 | 3 | 1850 | 8.5 | 280 | 350 | 150 | 1552 | 1553 | 1552 | 13.16667 | 27.334
30000771 | 150 | 2019-08-05 | 2019-08-10 | 10.08.2019 | 2019-08-10 17:30 | 2019-08-10 17:30 | 2019-08-10 18:18 | 76 | 157.672 | Арм500 ГОСТ 34028-2016 | 162.3 | 1569 | 165 | 10 | 3.2 | 1850 | 8.8 | 260 | 300 | 150 | 1551 | 1549 | 1548 | 12.66667 | 26.27867
30000771 | 150 | 2019-08-05 | 2019-08-10 | 10.08.2019 | 2019-08-10 20:05 | 2019-08-10 20:14 | 2019-08-10 20:52 | 66 | 135.805 | Арм500 ГОСТ 34028-2016 | 136.8 | 1582 | 165 | 10 | 2.95 | 1850 | 9.7 | 270 | 330 | 140 | 1544 | 1556 | 1559 | 11 | 22.63417
30000771 | 150 | 2019-08-05 | 2019-08-10 | 10.08.2019 | 2019-08-10 20:45 | 2019-08-10 20:56 | 2019-08-10 21:49 | 79 | 163.969 | Арм500 ГОСТ 34028-2016 | 161.8 | 1575 | 165 | 10 | 2.95 | 1850 | 9.8 | 270 | 330 | 140 | 1557 | 1552 | 1552 | 13.16667 | 27.32817
30000771 | 150 | 2019-08-05 | 2019-08-10 | 10.08.2019 | 2019-08-10 21:40 | 2019-08-10 21:51 | 2019-08-10 22:40 | 76 | 157.759 | Арм500 ГОСТ 34028-2016 | 155.995 | 1572 | 165 | 10 | 2.95 | 1860 | 9.8 | 270 | 330 | 140 | 1544 | 1542 | 1545 | 12.66667 | 26.29317
30000771 | 150 | 2019-08-05 | 2019-08-10 | 10.08.2019 | 2019-08-10 22:35 | 2019-08-10 22:43 | 2019-08-10 23:33 | 73 | 151.522 | Арм500 ГОСТ 34028-2016 | 149.8 | 1573 | 165 | 10 | 2.95 | 1860 | 9.8 | 270 | 330 | 140 | 1547 | 1552 | 1553 | 12.16667 | 25.25367
30012266 | 150 | 2019-08-12 | 2019-08-18 | 12.08.2019 | 2019-08-12 03:10 | 2019-08-12 03:22 | 2019-08-12 04:43 | 85 | 176.46 | Арм240 ГОСТ 34028-2016 | 174.7 | 1584 | 165 | 10 | 3 | 1860 | 9.6 | 260 | 340 | 150 | 1551 | 1552 | 1548 | 14.16667 | 29.41
30012266 | 150 | 2019-08-12 | 2019-08-18 | 12.08.2019 | 2019-08-12 04:35 | 2019-08-12 04:46 | 2019-08-12 05:52 | 74 | 153.624 | Арм240 ГОСТ 34028-2016 | 151.8 | 1585 | 165 | 10 | 3 | 1860 | 9.6 | 270 | 340 | 150 | 1549 | 1546 | 1549 | 12.33333 | 25.604
30012266 | 150 | 2019-08-12 | 2019-08-18 | 12.08.2019 | 2019-08-12 05:45 | 2019-08-12 05:55 | 2019-08-12 06:57 | 80 | 166.08 | Арм240 ГОСТ 34028-2016 | 164.2 | 1584 | 165 | 10 | 3 | 1860 | 9.6 | 270 | 340 | 150 | 1556 | 1560 | 1559 | 13.33333 | 27.68
30012266 | 150 | 2019-08-12 | 2019-08-18 | 12.08.2019 | 2019-08-12 06:49 | 2019-08-12 06:59 | 2019-08-12 08:01 | 78 | 161.928 | Арм500 ГОСТ 34028-2016 | 160.1 | 1578 | 165 | 9 | 3 | 1860 | 9.3 | 260 | 320 | 140 | 1555 | 1558 | 1556 | 13 | 26.988
30012266 | 150 | 2019-08-12 | 2019-08-18 | 12.08.2019 | 2019-08-12 07:55 | 2019-08-12 08:05 | 2019-08-12 09:04 | 77 | 159.852 | Арм240 ГОСТ 34028-2016 | 158 | 1576 | 165 | 9 | 3 | 1860 | 9.3 | 260 | 320 | 140 | 1554 | 1555 | 1556 | 12.83333 | 26.642
30012266 | 150 | 2019-08-12 | 2019-08-18 | 12.08.2019 | 2019-08-12 09:00 | 2019-08-12 09:07 | 2019-08-12 10:11 | 82 | 170.232 | Арм500 ГОСТ 34028-2016 | 168.4 | 1578 | 165 | 9 | 3 | 1860 | 9.3 | 260 | 320 | 140 | 1550 | 1552 | 1548 | 13.66667 | 28.372
30012266 | 150 | 2019-08-12 | 2019-08-18 | 12.08.2019 | 2019-08-12 10:04 | 2019-08-12 10:14 | 2019-08-12 11:16 | 80 | 166.08 | Арм240 ГОСТ 34028-2016 | 164.2 | 1578 | 165 | 9 | 3 | 1860 | 9.3 | 260 | 320 | 140 | 1549 | 1550 | 1551 | 13.33333 | 27.68
30012266 | 150 | 2019-08-12 | 2019-08-18 | 12.08.2019 | 2019-08-12 11:08 | 2019-08-12 11:19 | 2019-08-12 12:20 | 79 | 164.004 | Арм500 ГОСТ 34028-2016 | 162.2 | 1577 | 165 | 9 | 3 | 1860 | 9.3 | 260 | 320 | 140 | 1550 | 1549 | 1548 | 13.16667 | 27.334
30012266 | 150 | 2019-08-12 | 2019-08-18 | 12.08.2019 | 2019-08-12 12:10 | 2019-08-12 12:22 | 2019-08-12 13:23 | 79 | 164.004 | Арм500 ГОСТ 34028-2016 | 162.2 | 1579 | 165 | 9 | 3 | 1860 | 9.3 | 260 | 320 | 140 | 1550 | 1552 | 1548 | 13.16667 | 27.334
30012266 | 150 | 2019-08-12 | 2019-08-18 | 12.08.2019 | 2019-08-12 13:15 | 2019-08-12 13:25 | 2019-08-12 14:24 | 79 | 164.004 | Арм500 ГОСТ 34028-2016 | 162.2 | 1578 | 165 | 9 | 3 | 1860 | 9.3 | 260 | 320 | 140 | 1551 | 1555 | 1549 | 13.16667 | 27.334
30012266 | 150 | 2019-08-12 | 2019-08-18 | 12.08.2019 | 2019-08-12 14:16 | 2019-08-12 14:26 | 2019-08-12 15:24 | 77 | 159.852 | Арм500 ГОСТ 34028-2016 | 158 | 1578 | 165 | 9 | 2.9 | 1860 | 9.3 | 260 | 320 | 140 | 1547 | 1546 | 1548 | 12.83333 | 26.642
30012266 | 150 | 2019-08-12 | 2019-08-18 | 12.08.2019 | 2019-08-12 15:17 | 2019-08-12 15:27 | 2019-08-12 16:21 | 72 | 149.472 | Арм500 ГОСТ 34028-2016 | 147.7 | 1577 | 165 | 9 | 3 | 1860 | 9.3 | 260 | 320 | 140 | 1547 | 1546 | 1546 | 12 | 24.912
30012266 | 150 | 2019-08-12 | 2019-08-18 | 12.08.2019 | 2019-08-12 16:14 | 2019-08-12 16:24 | 2019-08-12 17:26 | 80 | 166.08 | Арм500 ГОСТ 34028-2016 | 164.2 | 1578 | 165 | 9 | 3 | 1860 | 9.3 | 260 | 320 | 140 | 1541 | 1540 | 1542 | 13.33333 | 27.68
30012266 | 150 | 2019-08-12 | 2019-08-18 | 12.08.2019 | 2019-08-12 17:17 | 2019-08-12 17:28 | 2019-08-12 18:27 | 79 | 164.004 | Арм500 ГОСТ 34028-2016 | 162.2 | 1581 | 165 | 9 | 3 | 1860 | 9.3 | 260 | 320 | 140 | 1554 | 1555 |  | 13.16667 | 27.334
30012266 | 150 | 2019-08-12 | 2019-08-18 | 12.08.2019 | 2019-08-12 18:20 | 2019-08-12 18:30 | 2019-08-12 19:30 | 78 | 161.928 | Арм500 ГОСТ 34028-2016 | 160.1 | 1581 | 165 | 10 | 3 | 1850 | 8.5 | 280 | 350 | 150 | 1558 | 1555 | 1556 | 13 | 26.988
30012266 | 150 | 2019-08-12 | 2019-08-18 | 12.08.2019 | 2019-08-12 19:23 | 2019-08-12 19:33 | 2019-08-12 20:33 | 80 | 166.08 | Арм500 ГОСТ 34028-2016 | 164.3 | 1576 | 165 | 10 | 3 | 1850 | 8.5 | 280 | 350 | 150 | 1552 | 1552 | 1549 | 13.33333 | 27.68
30012266 | 150 | 2019-08-12 | 2019-08-18 | 12.08.2019 | 2019-08-12 20:30 | 2019-08-12 20:37 | 2019-08-12 21:36 | 78 | 161.928 | Арм500 ГОСТ 34028-2016 | 160.1 | 1580 | 165 | 10 | 3 | 1850 | 8.5 | 280 | 350 | 150 | 1546 | 1553 | 1552 | 13 | 26.988
30012266 | 150 | 2019-08-12 | 2019-08-18 | 12.08.2019 | 2019-08-12 21:25 | 2019-08-12 21:37 | 2019-08-12 22:40 | 78 | 161.928 | Арм500 ГОСТ 34028-2016 | 160.1 | 1582 | 165 | 10 | 3.1 | 1850 | 8.5 | 280 | 350 | 150 | 1555 | 1554 | 1555 | 13 | 26.988
30012266 | 150 | 2019-08-12 | 2019-08-18 | 14.08.2019 | 2019-08-14 05:45 | 2019-08-14 05:50 | 2019-08-14 06:36 | 74 | 153.624 | Арм500 ГОСТ 34028-2016 | 152.3 | 1585 | 165 | 10 | 2.9 | 1850 | 8.5 | 280 | 350 | 150 | 1546 | 1550 | 1553 | 12.33333 | 25.604
30012266 | 150 | 2019-08-12 | 2019-08-18 | 14.08.2019 | 2019-08-14 06:25 | 2019-08-14 06:38 | 2019-08-14 07:32 | 77 | 159.852 | Арм500 ГОСТ 34028-2016 | 158 | 1579 | 165 | 10 | 2.9 | 1860 | 8.5 | 260 | 350 | 150 | 1546 | 1544 | 1540 | 12.83333 | 26.642
30012266 | 150 | 2019-08-12 | 2019-08-18 | 14.08.2019 | 2019-08-14 07:25 | 2019-08-14 07:35 | 2019-08-14 08:23 | 75 | 155.7 | Арм500 ГОСТ 34028-2016 | 153.9 | 1583 | 165 | 10 | 2.9 | 1860 | 9.2 | 260 | 350 | 150 | 1544 | 1545 | 1546 | 12.5 | 25.95
30012266 | 150 | 2019-08-12 | 2019-08-18 | 14.08.2019 | 2019-08-14 08:15 | 2019-08-14 08:26 | 2019-08-14 09:16 | 77 | 159.852 | Арм240 ГОСТ 34028-2016 | 158 | 1582 | 165 | 10 | 2.9 | 1860 | 9.2 | 260 | 350 | 150 | 1549 | 1547 | 1545 | 12.83333 | 26.642
30012266 | 150 | 2019-08-12 | 2019-08-18 | 14.08.2019 | 2019-08-14 09:10 | 2019-08-14 09:20 | 2019-08-14 10:12 | 79 | 164.004 | Арм500 ГОСТ 34028-2016 | 162.2 | 1583 | 165 | 10 | 2.9 | 1860 | 9.2 | 260 | 350 | 150 | 1548 | 1549 | 1550 | 13.16667 | 27.334
30012266 | 150 | 2019-08-12 | 2019-08-18 | 14.08.2019 | 2019-08-14 10:00 | 2019-08-14 10:14 | 2019-08-14 10:59 | 69 | 143.244 | Арм500 ГОСТ 34028-2016 | 141.4 | 1580 | 165 | 10 | 2.9 | 1860 | 9.2 | 240 | 350 | 150 | 1548 | 1549 | 1549 | 11.5 | 23.874
30012266 | 150 | 2019-08-12 | 2019-08-18 | 14.08.2019 | 2019-08-14 10:50 | 2019-08-14 11:02 | 2019-08-14 11:53 | 77 | 159.852 | Арм500 ГОСТ 34028-2016 | 158 | 1578 | 165 | 10 | 3 | 1860 | 9.2 | 260 | 350 | 150 | 1556 | 1555 | 1553 | 12.83333 | 26.642
30012266 | 150 | 2019-08-12 | 2019-08-18 | 14.08.2019 | 2019-08-14 11:45 | 2019-08-14 11:56 | 2019-08-14 12:48 | 78 | 161.928 | Арм500 ГОСТ 34028-2016 | 160.1 | 1574 | 165 | 10 | 3 | 1860 | 9.2 | 260 | 350 | 150 | 1546 | 1547 | 1544 | 13 | 26.988
30012266 | 150 | 2019-08-12 | 2019-08-18 | 14.08.2019 | 2019-08-14 12:40 | 2019-08-14 12:51 | 2019-08-14 13:38 | 71 | 147.396 | Арм500 ГОСТ 34028-2016 | 145.8 | 1578 | 165 | 10 | 2.9 | 1860 | 9.6 | 260 | 350 | 150 | 1549 | 1546 | 1548 | 11.83333 | 24.566
30012266 | 150 | 2019-08-12 | 2019-08-18 | 14.08.2019 | 2019-08-14 13:30 | 2019-08-14 13:41 | 2019-08-14 14:35 | 76 | 157.681 | Арм500 ГОСТ 34028-2016 | 155.8 | 1579 | 165 | 10 | 3.2 | 1860 | 9.6 | 260 | 350 | 150 | 1551 | 1552 | 1550 | 12.66667 | 26.28017
30012266 | 150 | 2019-08-12 | 2019-08-18 | 14.08.2019 | 2019-08-14 14:25 | 2019-08-14 14:37 | 2019-08-14 15:35 | 79 | 164.004 | Арм500 ГОСТ 34028-2016 | 162.3 | 1578 | 165 | 10 | 3.4 | 1860 | 9.6 | 260 | 350 | 150 | 1554 | 1552 | 1550 | 13.16667 | 27.334
30012266 | 150 | 2019-08-12 | 2019-08-18 | 14.08.2019 | 2019-08-14 17:23 | 2019-08-14 17:33 | 2019-08-14 18:21 | 77 | 159.852 | Арм500 ГОСТ 34028-2016 | 158.6 | 1585 | 165 | 9 | 2.9 | 18610 | 9.4 | 260 | 320 | 140 | 1553 | 1555 | 1553 | 12.83333 | 26.642
30012266 | 150 | 2019-08-12 | 2019-08-18 | 14.08.2019 | 2019-08-14 18:10 | 2019-08-14 18:23 | 2019-08-14 19:16 | 74 | 153.624 | Арм500 ГОСТ 34028-2016 | 151.8 | 1576 | 165 | 10 | 2.8 | 1860 | 9.4 | 260 | 350 | 150 | 1558 | 1557 | 1556 | 12.33333 | 25.604
30012266 | 150 | 2019-08-12 | 2019-08-18 | 14.08.2019 | 2019-08-14 19:10 | 2019-08-14 19:20 | 2019-08-14 20:17 | 101 | 209.148 | Арм500 ГОСТ 34028-2016 | 221.8 | 1573 | 165 | 9 | 2.9 | 1860 | 9.4 | 260 | 320 | 140 | 1547 | 1546 | 1544 | 16.83333 | 34.858
30012266 | 150 | 2019-08-12 | 2019-08-18 | 14.08.2019 | 2019-08-14 20:12 | 2019-08-14 20:22 | 2019-08-14 21:11 | 77 | 159.852 | Арм500 ГОСТ 34028-2016 | 158 | 1574 | 165 | 9 | 2.7 | 1860 | 9.4 | 240 | 320 | 140 | 1545 | 1547 | 1542 | 12.83333 | 26.642
30012266 | 150 | 2019-08-12 | 2019-08-18 | 14.08.2019 | 2019-08-14 21:05 | 2019-08-14 21:16 | 2019-08-14 22:05 | 73 | 151.548 | Арм500 ГОСТ 34028-2016 | 149.7 | 1576 | 165 | 9 | 2.9 | 1860 | 9.4 | 260 | 320 | 140 | 1545 | 1544 | 1545 | 12.16667 | 25.258
30012266 | 150 | 2019-08-12 | 2019-08-18 | 14.08.2019 | 2019-08-14 21:55 | 2019-08-14 22:08 | 2019-08-14 23:10 | 84 | 174.384 | Арм500 ГОСТ 34028-2016 | 172.6 | 1574 | 165 | 9 | 2.7 | 1860 | 9.4 | 260 | 320 | 140 | 1545 | 1542 | 1544 | 14 | 29.064
30012266 | 150 | 2019-08-12 | 2019-08-18 | 14.08.2019 | 2019-08-14 23:03 | 2019-08-14 23:14 | 2019-08-15 00:17 | 73 | 151.548 | Арм500 ГОСТ 34028-2016 | 149.8 | 1576 | 165 | 9 | 2.9 | 1860 | 9.4 | 260 | 320 | 140 | 1540 | 1538 | 1541 | 12.16667 | 25.258
30012266 | 150 | 2019-08-12 | 2019-08-18 | 14.08.2019 | 2019-08-15 00:10 | 2019-08-15 00:20 | 2019-08-15 01:25 | 80 | 166.08 | Арм500 ГОСТ 34028-2016 | 164.2 | 1577 | 165 | 9 | 2.9 | 1860 | 9.5 | 260 | 320 | 140 | 1549 | 1554 | 1554 | 13.33333 | 27.68
30012266 | 150 | 2019-08-12 | 2019-08-18 | 14.08.2019 | 2019-08-15 01:15 | 2019-08-15 01:29 | 2019-08-15 01:47 | 32 | 66.432 | Арм500 ГОСТ 34028-2016 | -5.4 | 1576 | 165 | 10 | 2.8 | 1860 | 9 | 260 | 350 | 150 | 1549 |  |  | 5.333333 | 11.072
30012266 | 150 | 2019-08-12 | 2019-08-18 | 14.08.2019 | 2019-08-15 05:35 | 2019-08-15 05:48 | 2019-08-15 06:44 | 74 | 152.773 | Арм500 ГОСТ 34028-2016 | 151.7 | 1595 | 165 | 10 | 2.6 | 1860 | 9 | 260 | 350 | 150 | 1556 | 1551 | 1559 | 12.33333 | 25.46217
30012266 | 150 | 2019-08-12 | 2019-08-18 | 15.08.2019 | 2019-08-15 06:35 | 2019-08-15 06:48 | 2019-08-15 08:20 | 87 | 180.612 | Арм240 ГОСТ 34028-2016 | 178.8 | 1590 | 165 | 10 | 2.6 | 1860 | 9 | 260 | 350 | 150 | 1553 | 1547 | 1546 | 14.5 | 30.102
30012266 | 150 | 2019-08-12 | 2019-08-18 | 14.08.2019 | 2019-08-15 08:10 | 2019-08-15 08:23 | 2019-08-15 09:42 | 82 | 169.258 | Арм500 ГОСТ 34028-2016 | 168.3 | 1587 | 165 | 10 | 3.3 | 1860 | 9 | 240 | 350 | 150 | 1543 | 1544 | 1546 | 13.66667 | 28.20967
30012266 | 150 | 2019-08-12 | 2019-08-18 | 15.08.2019 | 2019-08-15 09:30 | 2019-08-15 09:44 | 2019-08-15 10:55 | 80 | 166.08 | Арм500 ГОСТ 34028-2016 | 158.3 | 1586 | 165 | 10 | 3.3 | 1860 | 9 | 260 | 350 | 150 | 1558 | 1557 | 1554 | 13.33333 | 27.68
30012266 | 150 | 2019-08-12 | 2019-08-18 | 15.08.2019 | 2019-08-15 10:45 | 2019-08-15 10:58 | 2019-08-15 11:58 | 74 | 153.624 | Арм240 ГОСТ 34028-2016 | 158.5 | 1584 | 165 | 10 | 3.3 | 1860 | 9 | 260 | 350 | 150 | 1552 | 1549 | 1551 | 12.33333 | 25.604
30012266 | 150 | 2019-08-12 | 2019-08-18 | 15.08.2019 | 2019-08-15 15:07 | 2019-08-15 15:17 | 2019-08-15 16:16 | 78 | 161.928 | 1006 ASTM A510/А510М-18 | 160.8 | 1594 | 165 | 10 | 3.3 | 1860 | 9 | 260 | 350 | 150 | 1556 | 1550 | 1548 | 13 | 26.988
30012266 | 150 | 2019-08-12 | 2019-08-18 | 15.08.2019 | 2019-08-15 18:27 | 2019-08-15 18:37 | 2019-08-15 20:27 | 81 | 168.156 | 1006 ASTM A510/А510М-18 | 166.3 | 1600 | 165 | 10 | 3.3 | 1860 | 9 | 260 | 350 | 150 | 1557 | 1551 | 1551 | 13.5 | 28.026
30012266 | 150 | 2019-08-12 | 2019-08-18 | 15.08.2019 | 2019-08-15 18:35 | 2019-08-15 16:48 | 2019-08-15 18:35 | 78 | 161.928 | 1006 ASTM A510/А510М-18 | 160.1 | 1610 | 165 | 10 | 3.3 | 1860 | 9 | 260 | 350 | 150 | 1564 | 1564 | 1559 | 13 | 26.988
30012266 | 150 | 2019-08-12 | 2019-08-18 | 15.08.2019 | 2019-08-15 20:20 | 2019-08-15 20:30 | 2019-08-15 22:15 | 77 | 159.852 | 1006 ASTM A510/А510М-18 | 162.4 | 1607 | 165 | 10 | 3.3 | 1860 | 9 | 260 | 350 | 150 | 1559 | 1556 | 1558 | 12.83333 | 26.642
30012266 | 150 | 2019-08-12 | 2019-08-18 | 16.08.2019 | 2019-08-16 07:42 | 2019-08-16 07:48 | 2019-08-16 08:33 | 72 | 149.472 | 1008 ASTM A510/А510М-18 | 147.6 | 1599 | 175 | 6 | 2.9 | 1850 | 7 | 190 | 230 | 100 | 1546 | 1566 | 1563 | 12 | 24.912
30012266 | 150 | 2019-08-12 | 2019-08-18 | 16.08.2019 | 2019-08-16 08:25 | 2019-08-16 08:34 | 2019-08-16 09:26 | 78 | 161.928 | 1008 ASTM A510/А510М-18 | 160.1 | 1594 | 170 | 7 | 2.9 | 1850 | 7 | 190 | 230 | 100 | 1558 | 1554 | 1553 | 13 | 26.988
30012266 | 150 | 2019-08-12 | 2019-08-18 | 16.08.2019 | 2019-08-16 09:12 | 2019-08-16 09:28 | 2019-08-16 10:14 | 72 | 149.472 | 1008 ASTM A510/А510М-18 | 147.7 | 1592 | 170 | 7 | 3 | 1850 | 7 | 190 | 230 | 100 | 1552 | 1551 | 1548 | 12 | 24.912
30012266 | 150 | 2019-08-12 | 2019-08-18 | 16.08.2019 | 2019-08-16 10:05 | 2019-08-16 10:16 | 2019-08-16 11:11 | 83 | 171.77 | 1008 ASTM A510/А510М-18 | 171.9 | 1597 | 165 | 6 | 3 | 1850 | 7 | 200 | 250 | 100 | 1559 | 1561 | 1558 | 13.83333 | 28.62833
30012266 | 150 | 2019-08-12 | 2019-08-18 | 16.08.2019 | 2019-08-16 12:00 | 2019-08-16 12:05 | 2019-08-16 13:05 | 74 | 153.624 | 1008 ASTM A510/А510М-18 | 151.8 | 1599 | 170 | 7 | 2.9 | 1850 | 7 | 190 | 220 | 100 | 1562 | 1560 | 1563 | 12.33333 | 25.604
30012266 | 150 | 2019-08-12 | 2019-08-18 | 16.08.2019 | 2019-08-16 12:50 | 2019-08-16 13:06 | 2019-08-16 14:21 | 76 | 157.776 | 1008 ASTM A510/А510М-18 | 156 | 1598 | 170 | 7 | 3 | 1850 | 7 | 190 | 230 | 100 | 1554 | 1553 | 1550 | 12.66667 | 26.296
30012266 | 150 | 2019-08-12 | 2019-08-18 | 16.08.2019 | 2019-08-16 14:10 | 2019-08-16 14:23 | 2019-08-16 15:33 | 76 | 157.776 | 1008 ASTM A510/А510М-18 | 156 | 1605 | 180 | 6 | 3 | 1850 | 7 | 200 | 250 | 110 | 1558 | 1561 | 1564 | 12.66667 | 26.296
30012266 | 150 | 2019-08-12 | 2019-08-18 | 16.08.2019 | 2019-08-16 15:22 | 2019-08-16 15:34 | 2019-08-16 16:43 | 81 | 168.156 | 1008 ASTM A510/А510М-18 | 166.4 | 1601 | 170 | 6 | 3 | 1850 | 7 | 220 | 250 | 100 | 1561 | 1556 | 1557 | 13.5 | 28.026
30012266 | 150 | 2019-08-12 | 2019-08-18 | 16.08.2019 | 2019-08-16 21:05 | 2019-08-16 21:18 | 2019-08-16 22:07 | 73 | 151.548 | Арм500 ГОСТ 34028-2016 | 150.3 | 1592 | 165 | 10 | 2.7 | 1860 | 9 | 235 | 290 | 130 | 1537 | 1542 | 1541 | 12.16667 | 25.258
30012266 | 150 | 2019-08-12 | 2019-08-18 | 16.08.2019 | 2019-08-16 22:00 | 2019-08-16 22:09 | 2019-08-16 23:01 | 73 | 151.548 | Арм500 ГОСТ 34028-2016 | 149.7 | 1585 | 165 | 10 | 2.8 | 1860 | 9 | 235 | 290 | 130 | 1553 | 1552 | 1554 | 12.16667 | 25.258
30012266 | 150 | 2019-08-12 | 2019-08-18 | 16.08.2019 | 2019-08-16 22:50 | 2019-08-16 23:04 | 2019-08-17 00:02 | 77 | 159.852 | Арм500 ГОСТ 34028-2016 | 158 | 1590 | 165 | 10 | 2.3 | 1860 | 9 | 235 | 290 | 150 | 1553 | 1552 | 1554 | 12.83333 | 26.642
30012266 | 150 | 2019-08-12 | 2019-08-18 | 16.08.2019 | 2019-08-16 23:50 | 2019-08-17 00:04 | 2019-08-17 00:57 | 78 | 161.928 | Арм500 ГОСТ 34028-2016 | 160.1 | 1580 | 165 | 10 | 2.9 | 1860 | 9 | 235 | 290 | 130 | 1549 | 1550 | 1548 | 13 | 26.988
30012266 | 150 | 2019-08-12 | 2019-08-18 | 16.08.2019 | 2019-08-17 00:50 | 2019-08-17 01:00 | 2019-08-17 01:55 | 80 | 166.08 | Арм500 ГОСТ 34028-2016 | 164.2 | 1580 | 165 | 10 | 2.8 | 1860 | 9 | 235 | 290 | 150 | 1546 | 1544 | 1543 | 13.33333 | 27.68
30012266 | 150 | 2019-08-12 | 2019-08-18 | 16.08.2019 | 2019-08-17 01:45 | 2019-08-17 01:59 | 2019-08-17 02:54 | 86 | 178.536 | Арм500 ГОСТ 34028-2016 | 176.7 | 1582 | 165 | 10 | 3 | 1860 | 9 | 235 | 290 | 150 | 1551 | 1552 | 1553 | 14.33333 | 29.756
30012266 | 150 | 2019-08-12 | 2019-08-18 | 17.08.2019 | 2019-08-17 02:45 | 2019-08-17 02:57 | 2019-08-17 03:45 | 75 | 155.7 | Арм500 ГОСТ 34028-2016 | 153.9 | 1583 | 165 | 10 | 3 | 1860 | 9 | 235 | 290 | 150 | 1552 | 1553 | 1554 | 12.5 | 25.95
30012266 | 150 | 2019-08-12 | 2019-08-18 | 17.08.2019 | 2019-08-17 03:35 | 2019-08-17 03:47 | 2019-08-17 04:38 | 81 | 168.156 | Арм500 ГОСТ 34028-2016 | 166.3 | 1581 | 165 | 10 | 3 | 1860 | 9 | 235 | 290 | 150 | 1556 | 1555 | 1557 | 13.5 | 28.026
30012266 | 150 | 2019-08-12 | 2019-08-18 | 17.08.2019 | 2019-08-17 04:30 | 2019-08-17 04:41 | 2019-08-17 05:33 | 81 | 168.156 | Арм500 ГОСТ 34028-2016 | 166.3 | 1578 | 165 | 10 | 2.9 | 1860 | 9 | 235 | 290 | 150 | 1553 | 1550 | 1547 | 13.5 | 28.026
30012266 | 150 | 2019-08-12 | 2019-08-18 | 17.08.2019 | 2019-08-17 05:25 | 2019-08-17 05:36 | 2019-08-17 06:26 | 77 | 159.852 | Арм500 ГОСТ 34028-2016 | 158 | 1578 | 165 | 10 | 3 | 1860 | 9 | 235 | 290 | 130 | 1548 | 1549 | 1551 | 12.83333 | 26.642
30012266 | 150 | 2019-08-12 | 2019-08-18 | 17.08.2019 | 2019-08-17 06:20 | 2019-08-17 06:30 | 2019-08-17 07:18 | 78 | 161.928 | Арм500 ГОСТ 34028-2016 | 160.1 | 1578 | 165 | 10 | 3 | 1860 | 9 | 235 | 290 | 150 | 1556 | 1557 | 1553 | 13 | 26.988
30012266 | 150 | 2019-08-12 | 2019-08-18 | 17.08.2019 | 2019-08-17 07:12 | 2019-08-17 07:22 | 2019-08-17 08:12 | 81 | 168.156 | Арм500 ГОСТ 34028-2016 | 166.3 | 1575 | 165 | 10 | 3.1 | 1850 | 8.5 | 280 | 350 | 150 | 1555 | 1551 | 1552 | 13.5 | 28.026
30012266 | 150 | 2019-08-12 | 2019-08-18 | 17.08.2019 | 2019-08-17 08:05 | 2019-08-17 08:15 | 2019-08-17 09:03 | 79 | 164.004 | Арм500 ГОСТ 34028-2016 | 162.2 | 1575 | 165 | 10 | 3.1 | 1850 | 8.5 | 280 | 350 | 150 | 1548 | 1546 | 1547 | 13.16667 | 27.334
30012266 | 150 | 2019-08-12 | 2019-08-18 | 17.08.2019 | 2019-08-17 09:00 | 2019-08-17 09:06 | 2019-08-17 09:56 | 80 | 166.08 | Арм500 ГОСТ 34028-2016 | 164.3 | 1576 | 165 | 10 | 3.1 | 1850 | 8.5 | 280 | 350 | 150 | 1552 | 1551 | 1552 | 13.33333 | 27.68
30012266 | 150 | 2019-08-12 | 2019-08-18 | 17.08.2019 | 2019-08-17 09:50 | 2019-08-17 10:00 | 2019-08-17 10:42 | 54 | 109.905 | Арм500 ГОСТ 34028-2016 | 135.4 | 1576 | 165 | 10 | 3.1 | 1850 | 8.5 | 280 | 350 | 150 | 1552 | 1553 | 1552 | 9 | 18.3175
30012266 | 150 | 2019-08-12 | 2019-08-18 | 17.08.2019 | 2019-08-17 12:03 | 2019-08-17 12:12 | 2019-08-17 12:46 | 19 | 37.783 | Арм500 ГОСТ 34028-2016 | 66.2 | 1583 | 165 | 10 | 3 | 1850 | 8.5 | 260 | 350 | 150 | 1555 | 1545 | 1526 | 3.166667 | 6.297167
30012266 | 150 | 2019-08-12 | 2019-08-18 | 17.08.2019 | 2019-08-17 16:25 | 2019-08-17 16:25 | 2019-08-17 17:47 | 85 | 176.46 | Арм500 ГОСТ 34028-2016 | 175.8 | 1594 | 165 | 10 | 2.8 | 1860 | 9 | 260 | 320 | 140 | 1555 | 1557 | 1553 | 14.16667 | 29.41
30012266 | 150 | 2019-08-12 | 2019-08-18 | 17.08.2019 | 2019-08-17 17:40 | 2019-08-17 17:50 | 2019-08-17 18:55 | 76 | 157.101 | Арм500 ГОСТ 34028-2016 | 155.6 | 1588 | 165 | 10 | 2.8 | 1860 | 9 | 260 | 320 | 140 | 1554 | 1555 | 1556 | 12.66667 | 26.1835
30012266 | 150 | 2019-08-12 | 2019-08-18 | 17.08.2019 | 2019-08-17 18:45 | 2019-08-17 18:58 | 2019-08-17 20:00 | 79 | 164.004 | Арм500 ГОСТ 34028-2016 | 162.3 | 1584 | 165 | 10 | 2.8 | 1860 | 9 | 260 | 320 | 140 | 1551 | 1555 | 1559 | 13.16667 | 27.334
30012266 | 150 | 2019-08-12 | 2019-08-18 | 17.08.2019 | 2019-08-17 19:50 | 2019-08-17 20:04 | 2019-08-17 20:57 | 80 | 166.08 | Арм500 ГОСТ 34028-2016 | 164.2 | 1585 | 165 | 10 | 2.8 | 1860 | 9 | 260 | 320 | 140 | 1557 | 1556 | 1555 | 13.33333 | 27.68
30012266 | 150 | 2019-08-12 | 2019-08-18 | 17.08.2019 | 2019-08-17 20:45 | 2019-08-17 20:59 | 2019-08-17 21:51 | 76 | 157.776 | Арм500 ГОСТ 34028-2016 | 155.9 | 1581 | 165 | 10 | 2.8 | 1860 | 9 | 260 | 320 | 140 | 1554 | 1553 | 1552 | 12.66667 | 26.296
30012266 | 150 | 2019-08-12 | 2019-08-18 | 17.08.2019 | 2019-08-17 21:45 | 2019-08-17 21:53 | 2019-08-17 22:46 | 79 | 164.004 | Арм500 ГОСТ 34028-2016 | 162.2 | 1577 | 165 | 10 | 2.8 | 1860 | 9 | 260 | 320 | 140 | 1549 | 1548 | 1550 | 13.16667 | 27.334
30012266 | 150 | 2019-08-12 | 2019-08-18 | 17.08.2019 | 2019-08-17 22:35 | 2019-08-17 22:49 | 2019-08-17 23:43 | 78 | 161.928 | Арм500 ГОСТ 34028-2016 | 160.1 | 1579 | 165 | 10 | 2.8 | 1860 | 9 | 260 | 320 | 140 | 1546 | 1549 | 1551 | 13 | 26.988
30012266 | 150 | 2019-08-12 | 2019-08-18 | 17.08.2019 | 2019-08-17 23:35 | 2019-08-17 23:46 | 2019-08-18 00:39 | 80 | 166.08 | Арм500 ГОСТ 34028-2016 | 164.2 | 1579 | 165 | 10 | 2.8 | 1860 | 9 | 260 | 320 | 140 | 1551 | 1552 | 1545 | 13.33333 | 27.68
30012266 | 150 | 2019-08-12 | 2019-08-18 | 17.08.2019 | 2019-08-18 00:30 | 2019-08-18 00:42 | 2019-08-18 01:36 | 78 | 161.928 | Арм500 ГОСТ 34028-2016 | 160.1 | 1578 | 165 | 10 | 2.8 | 1860 | 9 | 260 | 320 | 140 | 1547 | 1543 | 1546 | 13 | 26.988
30012266 | 150 | 2019-08-12 | 2019-08-18 | 17.08.2019 | 2019-08-18 01:25 | 2019-08-18 01:38 | 2019-08-18 02:28 | 68 | 141.168 | Арм500 ГОСТ 34028-2016 | 139.3 | 1579 | 165 | 10 | 2.8 | 1860 | 9 | 260 | 320 | 140 | 1545 | 1543 | 1545 | 11.33333 | 23.528
30012266 | 150 | 2019-08-12 | 2019-08-18 | 17.08.2019 | 2019-08-18 02:20 | 2019-08-18 02:30 | 2019-08-18 03:21 | 79 | 164.004 | Арм500 ГОСТ 34028-2016 | 162.2 | 1578 | 165 | 10 | 2.8 | 1860 | 9 | 260 | 320 | 140 | 1552 | 1551 | 1553 | 13.16667 | 27.334
30012266 | 150 | 2019-08-12 | 2019-08-18 | 18.08.2019 | 2019-08-18 03:15 | 2019-08-18 03:24 | 2019-08-18 04:14 | 74 | 153.624 | Арм500 ГОСТ 34028-2016 | 151.8 | 1577 | 165 | 10 | 2.8 | 1860 | 9 | 260 | 320 | 140 | 1549 | 1547 | 1545 | 12.33333 | 25.604
30012266 | 150 | 2019-08-12 | 2019-08-18 | 18.08.2019 | 2019-08-18 04:05 | 2019-08-18 04:17 | 2019-08-18 05:10 | 79 | 164.004 | Арм500 ГОСТ 34028-2016 | 162.2 | 1579 | 165 | 10 | 2.8 | 1860 | 9 | 260 | 320 | 140 | 1550 | 1551 | 1555 | 13.16667 | 27.334
30012266 | 150 | 2019-08-12 | 2019-08-18 | 18.08.2019 | 2019-08-18 05:00 | 2019-08-18 05:12 | 2019-08-18 06:02 | 76 | 157.776 | Арм500 ГОСТ 34028-2016 | 155.9 | 1577 | 165 | 10 | 2.8 | 1860 | 9 | 260 | 320 | 140 | 1553 | 1550 | 1548 | 12.66667 | 26.296
30012266 | 150 | 2019-08-12 | 2019-08-18 | 18.08.2019 | 2019-08-18 05:55 | 2019-08-18 06:06 | 2019-08-18 06:58 | 81 | 167.983 | Арм500 ГОСТ 34028-2016 | 166.1 | 1578 | 165 | 10 | 2.8 | 1860 | 9 | 260 | 320 | 140 | 1549 | 1546 | 1547 | 13.5 | 27.99717
30012266 | 150 | 2019-08-12 | 2019-08-18 | 18.08.2019 | 2019-08-18 06:50 | 2019-08-18 07:01 | 2019-08-18 07:54 | 79 | 164.004 | Арм500 ГОСТ 34028-2016 | 162.2 | 1579 | 165 | 9 | 2.8 | 1860 | 9 | 260 | 300 | 130 | 1551 | 1553 | 1552 | 13.16667 | 27.334
30012266 | 150 | 2019-08-12 | 2019-08-18 | 18.08.2019 | 2019-08-18 07:47 | 2019-08-18 07:57 | 2019-08-18 08:50 | 77 | 159.852 | Арм500 ГОСТ 34028-2016 | 158 | 1578 | 165 | 9 | 2.8 | 1860 | 9 | 260 | 300 | 130 | 1553 | 1552 | 1551 | 12.83333 | 26.642
30012266 | 150 | 2019-08-12 | 2019-08-18 | 18.08.2019 | 2019-08-18 08:43 | 2019-08-18 08:53 | 2019-08-18 09:48 | 77 | 159.852 | Арм500 ГОСТ 34028-2016 | 158 | 1578 | 165 | 9 | 2.8 | 1860 | 9 | 260 | 300 | 130 | 1548 | 1547 | 1548 | 12.83333 | 26.642
30012266 | 150 | 2019-08-12 | 2019-08-18 | 18.08.2019 | 2019-08-18 09:40 | 2019-08-18 09:50 | 2019-08-18 10:43 | 76 | 157.776 | Арм500 ГОСТ 34028-2016 | 156 | 1577 | 165 | 9 | 2.8 | 1860 | 9 | 260 | 300 | 130 | 1549 | 1550 | 1545 | 12.66667 | 26.296
30012266 | 150 | 2019-08-12 | 2019-08-18 | 18.08.2019 | 2019-08-18 10:36 | 2019-08-18 10:46 | 2019-08-18 11:40 | 80 | 166.08 | Арм500 ГОСТ 34028-2016 | 164.2 | 1577 | 165 | 9 | 2.9 | 1860 | 9 | 260 | 300 | 130 | 1549 | 1548 | 1549 | 13.33333 | 27.68
30012266 | 150 | 2019-08-12 | 2019-08-18 | 18.08.2019 | 2019-08-18 11:33 | 2019-08-18 11:43 | 2019-08-18 12:32 | 78 | 161.928 | Арм500 ГОСТ 34028-2016 | 160.1 | 1577 | 165 | 9 | 2.9 | 1860 | 9 | 260 | 300 | 130 | 1554 | 1555 | 1556 | 13 | 26.988
30012266 | 150 | 2019-08-12 | 2019-08-18 | 18.08.2019 | 2019-08-18 12:24 | 2019-08-18 12:34 | 2019-08-18 13:25 | 70 | 145.32 | Арм500 ГОСТ 34028-2016 | 143.5 | 1577 | 165 | 9 | 2.9 | 1860 | 9 | 260 | 300 | 130 | 1549 | 1548 | 1549 | 11.66667 | 24.22
30012266 | 150 | 2019-08-12 | 2019-08-18 | 18.08.2019 | 2019-08-18 13:17 | 2019-08-18 13:27 | 2019-08-18 14:20 | 74 | 153.624 | Арм500 ГОСТ 34028-2016 | 158.4 | 1579 | 165 | 9 | 2.9 | 1860 | 9 | 260 | 300 | 130 | 1551 | 1550 | 1549 | 12.33333 | 25.604
30012266 | 150 | 2019-08-12 | 2019-08-18 | 18.08.2019 | 2019-08-18 17:00 | 2019-08-18 17:11 | 2019-08-18 18:07 | 73 | 150.536 | Арм500 ГОСТ 34028-2016 | 150.7 | 1580 | 165 | 10 | 2.9 | 1850 | 8.5 | 280 | 350 | 150 | 1561 | 1556 | 1548 | 12.16667 | 25.08933
30012266 | 150 | 2019-08-12 | 2019-08-18 | 18.08.2019 | 2019-08-18 18:00 | 2019-08-18 18:09 | 2019-08-18 19:24 | 80 | 166.011 | Арм500 ГОСТ 34028-2016 | 164.2 | 1580 | 165 | 10 | 2.9 | 1850 | 8.5 | 280 | 350 | 150 | 1544 | 1542 | 1540 | 13.33333 | 27.6685
30012266 | 150 | 2019-08-12 | 2019-08-18 | 18.08.2019 | 2019-08-18 19:30 | 2019-08-18 19:37 | 2019-08-18 20:42 | 80 | 166.08 | Арм500 ГОСТ 34028-2016 | 164.3 | 1583 | 165 | 10 | 3.1 | 1850 | 8.5 | 280 | 350 | 150 | 1535 | 1537 | 1542 | 13.33333 | 27.68
30012266 | 150 | 2019-08-12 | 2019-08-18 | 18.08.2019 | 2019-08-18 20:39 | 2019-08-18 20:45 | 2019-08-18 21:50 | 72 | 149.472 | Арм500 ГОСТ 34028-2016 | 147.7 | 1590 | 165 | 10 | 3.1 | 1850 | 8.5 | 280 | 350 | 150 | 1539 | 1545 | 1547 | 12 | 24.912
30012266 | 150 | 2019-08-12 | 2019-08-18 | 18.08.2019 | 2019-08-18 21:43 | 2019-08-18 21:51 | 2019-08-18 22:51 | 77 | 159.852 | Арм500 ГОСТ 34028-2016 | 158 | 1589 | 165 | 10 | 3.1 | 1850 | 8.5 | 280 | 350 | 150 | 1544 | 1553 | 1554 | 12.83333 | 26.642
30012266 | 150 | 2019-08-12 | 2019-08-18 | 18.08.2019 | 2019-08-18 22:43 | 2019-08-18 22:52 | 2019-08-18 23:58 | 74 | 153.52 | Арм240 ГОСТ 34028-2016 | 152 | 1585 | 165 | 10 | 3.1 | 1850 | 8.5 | 280 | 350 | 150 | 1554 | 1552 | 1553 | 12.33333 | 25.58667
30012266 | 150 | 2019-08-12 | 2019-08-18 | 18.08.2019 | 2019-08-18 23:55 | 2019-08-19 00:02 | 2019-08-19 01:19 | 82 | 170.232 | Арм500 ГОСТ 34028-2016 | 168.4 | 1590 | 165 | 10 | 3.1 | 1850 | 8.5 | 280 | 350 | 150 | 1555 | 1554 | 1551 | 13.66667 | 28.372
30012266 | 150 | 2019-08-12 | 2019-08-18 | 18.08.2019 | 2019-08-19 01:13 | 2019-08-19 01:22 | 2019-08-19 02:40 | 81 | 168.156 | Арм500 ГОСТ 34028-2016 | 166.3 | 1585 | 165 | 10 | 3.1 | 1850 | 8.5 | 280 | 350 | 150 | 1554 | 1550 | 1549 | 13.5 | 28.026
30012266 | 150 | 2019-08-30 | 2019-08-30 | 30.08.2019 | 2019-08-30 09:32 | 2019-08-30 09:42 | 2019-08-30 10:33 | 72 | 149.472 | 20 ГОСТ 1050-2013 | 178.9 | 1590 | 175 | 6 | 3 | 1850 | 8 | 175 | 210 | 90 | 1548 | 1551 | 1554 | 12 | 24.912
30012266 | 150 | 2019-08-30 | 2019-08-30 | 30.08.2019 | 2019-08-30 10:25 | 2019-08-30 10:35 | 2019-08-30 11:35 | 77 | 159.74 | 20 ГОСТ 1050-2013 | 161.6 | 1577 | 175 | 6 | 3 | 1850 | 8 | 175 | 210 | 90 | 1544 | 1540 | 1536 | 12.83333 | 26.62333
30012266 | 150 | 2019-08-30 | 2019-08-30 | 30.08.2019 | 2019-08-30 12:25 | 2019-08-30 12:35 | 2019-08-30 13:35 | 75 | 155.372 | 45 ГОСТ 1050-2013 | 154.6 | 1577 | 145 | 6 | 2.5 | 1850 | 8 | 160 | 190 | 80 | 1533 | 1530 | 1529 | 12.5 | 25.89533
30012266 | 150 | 2019-08-30 | 2019-08-30 | 30.08.2019 | 2019-08-30 13:27 | 2019-08-30 13:37 | 2019-08-30 14:49 | 78 | 161.928 | 45 ГОСТ 1050-2013 | 164.3 | 1562 | 145 | 6 | 2.5 | 1850 | 8 | 160 | 190 | 80 | 1521 | 1520 | 1518 | 13 | 26.988
30012266 | 150 | 2019-09-03 | 2019-09-04 | 04.09.2019 | 2019-09-04 07:26 | 2019-09-04 07:40 | 2019-09-04 08:24 | 72 | 149.472 | 35 ГОСТ 1050-2013 | 148.3 | 1573 | 170 | 12 | 2.7 | 1860 | 8.3 | 160 | 190 | 85 | 1541 | 1540 | 1542 | 12 | 24.912
30012266 | 150 | 2019-09-03 | 2019-09-04 | 04.09.2019 | 2019-09-04 08:16 | 2019-09-04 08:26 | 2019-09-04 09:14 | 67 | 138.763 | 35 ГОСТ 1050-2013 | 143.4 | 1566 | 165 | 12 | 2.7 | 1860 | 8.3 | 160 | 190 | 85 | 1533 | 1532 | 1532 | 11.16667 | 23.12717
30012266 | 150 | 2019-09-03 | 2019-09-04 | 04.09.2019 | 2019-09-04 10:35 | 2019-09-04 10:40 | 2019-09-04 11:27 | 72 | 149.472 | 1006 ASTM A510/А510М-18 | 147.6 | 1598 | 175 | 6 | 3 | 1860 | 8.3 | 200 | 240 | 100 | 1566 | 1561 | 1562 | 12 | 24.912
30012266 | 150 | 2019-09-03 | 2019-09-04 | 04.09.2019 | 2019-09-04 11:20 | 2019-09-04 11:30 | 2019-09-04 12:18 | 78 | 161.928 | 1006 ASTM A510/А510М-18 | 160.1 | 1592 | 170 | 6 | 3 | 1860 | 8.3 | 200 | 230 | 100 | 1552 | 1552 | 1553 | 13 | 26.988
30012266 | 150 | 2019-09-03 | 2019-09-04 | 04.09.2019 | 2019-09-04 12:10 | 2019-09-04 12:20 | 2019-09-04 13:10 | 72 | 149.472 | 1006 ASTM A510/А510М-18 | 147.6 | 1591 | 170 | 6 | 3 | 1860 | 8.3 | 200 | 230 | 100 | 1558 | 1561 | 1562 | 12 | 24.912
30012266 | 150 | 2019-09-03 | 2019-09-04 | 04.09.2019 | 2019-09-04 13:00 | 2019-09-04 13:11 | 2019-09-04 14:03 | 83 | 172.308 | 1006 ASTM A510/А510М-18 | 170.5 | 1588 | 170 | 6 | 3 | 1860 | 8.3 | 200 | 230 | 100 | 1552 | 1550 | 1549 | 13.83333 | 28.718
30012266 | 150 | 2019-09-03 | 2019-09-04 | 04.09.2019 | 2019-09-04 13:55 | 2019-09-04 14:05 | 2019-09-04 14:53 | 72 | 149.472 | 1006 ASTM A510/А510М-18 | 147.7 | 1589 | 170 | 6 | 3 | 1860 | 8.3 | 200 | 230 | 100 | 1552 | 1553 | 1552 | 12 | 24.912
30012266 | 150 | 2019-09-03 | 2019-09-04 | 04.09.2019 | 2019-09-04 14:45 | 2019-09-04 14:55 | 2019-09-04 15:43 | 72 | 149.049 | 1006 ASTM A510/А510М-18 | 154.9 | 1592 | 170 | 12 | 3 | 1860 | 8.3 | 200 | 230 | 100 | 1559 | 1559 | 1560 | 12 | 24.8415
30012266 | 150 | 2019-09-03 | 2019-09-04 | 04.09.2019 | 2019-09-04 17:35 | 2019-09-04 17:44 | 2019-09-04 18:40 | 78 | 161.928 | 70 ТУ 24.10.61-021-24688283-2019 | 160.1 | 1545 | 170 | 6 | 2.5 | 1860 | 8.3 | 160 | 180 | 70 | 1508 | 1512 | 1513 | 13 | 26.988
30012266 | 150 | 2019-09-03 | 2019-09-04 | 04.09.2019 | 2019-09-04 18:30 | 2019-09-04 18:42 | 2019-09-04 19:40 | 87 | 146.488 | 70 ТУ 24.10.61-021-24688283-2019 | 153.7 | 1532 | 165 | 12 | 2.5 | 1860 | 8.3 | 160 | 180 | 70 | 1503 | 1502 | 1500 | 14.5 | 24.41467
30012266 | 150 | 2019-09-15 | 2019-09-18 | 17.09.2019 | 2019-09-17 09:09 | 2019-09-17 09:19 | 2019-09-17 10:06 | 73 | 151.548 | Св-08Г2СА ТУ 24.10.65-020-24688283-2019 | 150.3 | 1589 | 174 | 6 | 2.9 | 1850 | 7 | 195 | 235 | 100 | 1560 | 1558 | 1557 | 12.16667 | 25.258
30012266 | 150 | 2019-09-15 | 2019-09-18 | 17.09.2019 | 2019-09-17 10:00 | 2019-09-17 10:09 | 2019-09-17 10:56 | 74 | 153.077 | Св-08Г2СА ТУ 24.10.65-020-24688283-2019 | 157.9 | 1570 | 174 | 6 | 2.9 | 1850 | 7 | 195 | 235 | 100 | 1539 | 1536 | 1534 | 12.33333 | 25.51283
30012266 | 150 | 2019-09-15 | 2019-09-18 | 17.09.2019 | 2019-09-17 13:06 | 2019-09-17 13:16 | 2019-09-17 14:05 | 86 | 155.392 | 15об ТС-002-24688283-2019 | 161.7 | 1589 | 168 | 7 | 2.8 | 1850 | 6.5 | 180 | 220 | 95 | 1558 | 1553 | 1556 | 14.33333 | 25.89867
30012266 | 150 | 2019-09-15 | 2019-09-18 | 18.09.2019 | 2019-09-18 09:47 | 2019-09-18 09:57 | 2019-09-18 10:42 | 78 | 161.928 | Св-08А ТУ 24.10.65-020-24688283-2019 | 160.7 | 1583 | 162 | 7 | 2.8 | 1850 | 6 | 240 | 290 | 125 | 1560 | 1552 | 1554 | 13 | 26.988
30012266 | 150 | 2019-09-15 | 2019-09-18 | 18.09.2019 | 2019-09-18 10:40 | 2019-09-18 10:45 | 2019-09-18 11:37 | 70 | 145.32 | Св-08А ТУ 24.10.65-020-24688283-2019 | 149.4 | 1591 | 162 | 7 | 2.8 | 1850 | 6 | 240 | 290 | 125 | 1556 | 1551 | 1555 | 11.66667 | 24.22
30012266 | 150 | 2019-09-15 | 2019-09-18 | 18.09.2019 | 2019-09-18 13:08 | 2019-09-18 13:18 | 2019-09-18 14:08 | 78 | 161.928 | 10 ГОСТ 1050-2013 | 160.7 | 1589 | 168 | 7 | 2.9 | 1860 | 6.5 | 210 | 255 | 110 | 1553 | 1556 | 1555 | 13 | 26.988
30012266 | 150 | 2019-09-15 | 2019-09-18 | 18.09.2019 | 2019-09-18 14:00 | 2019-09-18 14:10 | 2019-09-18 15:02 | 75 | 155.7 | 10 ГОСТ 1050-2013 | 159.5 | 1582 | 168 | 7 | 2.9 | 18860 | 6.5 | 210 | 255 | 110 | 1552 | 1548 | 1547 | 12.5 | 25.95
30000768 | 150 | 2019-06-11 | 2019-06-22 | 11.06.2019 | 2019-06-11 08:20 | 2019-06-11 08:27 | 2019-06-11 09:16 | 74 | 153.624 | Арм500 ГОСТ 34028-2016 | 161.5 | 1584 | 105 | 13 | 2.7 | 1850 | 9 | 240 | 275 | 130 | 1556 | 1552 | 1545 | 12.33333 | 25.604
30000768 | 150 | 2019-06-11 | 2019-06-22 | 11.06.2019 | 2019-06-11 08:55 | 2019-06-11 09:18 | 2019-06-11 10:15 | 79 | 164.004 | Арм500 ГОСТ 34028-2016 | 162.5 | 1582 | 110 | 13 | 2.7 | 1850 | 8.9 | 255 | 280 | 136 | 1538 | 1537 | 1536 | 13.16667 | 27.334
30000768 | 150 | 2019-06-11 | 2019-06-22 | 11.06.2019 | 2019-06-11 10:06 | 2019-06-11 10:18 | 2019-06-11 11:12 | 77 | 159.852 | Арм500 ГОСТ 34028-2016 | 161.5 | 1586 | 110 | 13 | 2.7 | 1850 | 8.9 | 280 | 270 | 135 | 1547 | 1545 |  | 12.83333 | 26.642
30000768 | 150 | 2019-06-11 | 2019-06-22 | 11.06.2019 | 2019-06-11 10:59 | 2019-06-11 11:14 | 2019-06-11 12:09 | 76 | 157.776 | Арм500 ГОСТ 34028-2016 | 152.5 | 1585 | 110 | 13 | 2.7 | 1850 | 8.8 | 255 | 315 | 135 | 1546 | 1543 | 1547 | 12.66667 | 26.296
30000768 | 150 | 2019-06-11 | 2019-06-22 | 11.06.2019 | 2019-06-11 12:00 | 2019-06-11 12:12 | 2019-06-11 13:08 | 79 | 164.004 | Арм500 ГОСТ 34028-2016 | 163.5 | 1584 | 110 | 13 | 2.7 | 1850 | 8.7 | 250 | 290 | 130 | 1546 | 1548 |  | 13.16667 | 27.334
30000768 | 150 | 2019-06-11 | 2019-06-22 | 11.06.2019 | 2019-06-11 12:55 | 2019-06-11 13:11 | 2019-06-11 14:06 | 76 | 157.776 | Арм500 ГОСТ 34028-2016 | 156.5 | 1586 | 110 | 13 | 2.7 | 1850 | 8.5 | 245 | 300 | 125 | 1551 | 1548 |  | 12.66667 | 26.296
30000768 | 150 | 2019-06-11 | 2019-06-22 | 11.06.2019 | 2019-06-11 14:00 | 2019-06-11 14:07 | 2019-06-11 15:07 | 74 | 153.624 | Арм500 ГОСТ 34028-2016 | 159.5 | 1585 | 107 | 13 | 2.7 | 1850 | 8.4 | 245 | 300 | 130 | 1550 | 1551 | 1550 | 12.33333 | 25.604
30000768 | 150 | 2019-06-11 | 2019-06-22 | 11.06.2019 | 2019-06-11 14:46 | 2019-06-11 15:09 | 2019-06-11 16:05 | 77 | 159.852 | Арм500 ГОСТ 34028-2016 | 159.5 | 1586 | 106 | 13 | 2.6 | 1850 | 8.5 | 235 | 290 | 125 | 1547 | 1550 | 1548 | 12.83333 | 26.642
30000768 | 150 | 2019-06-11 | 2019-06-22 | 11.06.2019 | 2019-06-11 15:52 | 2019-06-11 16:07 | 2019-06-11 17:03 | 76 | 157.776 | Арм500 ГОСТ 34028-2016 | 158.1 | 1583 | 106 | 13 | 2.6 | 1850 | 8.5 | 240 | 270 | 130 | 1551 | 1549 | 1552 | 12.66667 | 26.296
30000768 | 150 | 2019-06-11 | 2019-06-22 | 11.06.2019 | 2019-06-11 16:51 | 2019-06-11 17:05 | 2019-06-11 18:03 | 81 | 168.156 | Арм500 ГОСТ 34028-2016 | 177.5 | 1592 | 185 | 9 | 2.7 | 1850 | 8.7 | 240 | 310 | 130 | 1553 | 1552 | 1553 | 13.5 | 28.026
30000768 | 150 | 2019-06-11 | 2019-06-22 | 11.06.2019 | 2019-06-11 17:51 | 2019-06-11 18:04 | 2019-06-11 18:58 | 75 | 155.7 | Арм500 ГОСТ 34028-2016 | 161.5 | 1582 | 185 | 9 | 2.8 | 1850 | 8.7 | 250 | 310 | 130 | 1546 | 1545 | 1547 | 12.5 | 25.95
30000768 | 150 | 2019-06-11 | 2019-06-22 | 11.06.2019 | 2019-06-11 18:56 | 2019-06-11 18:59 | 2019-06-11 19:47 | 75 | 155.7 | Арм500 ГОСТ 34028-2016 | 162.4 | 1576 | 130 | 13 | 3 | 1860 | 8.7 | 265 | 320 | 140 | 1548 | 1544 | 1546 | 12.5 | 25.95
30000768 | 150 | 2019-06-11 | 2019-06-22 | 12.06.2019 | 2019-06-12 08:06 | 2019-06-12 08:11 | 2019-06-12 08:56 | 72 | 149.472 | Арм500 ГОСТ 34028-2016 | 153.5 | 1585 | 185 | 9 | 2.6 | 1850 | 9.2 | 245 | 345 | 130 | 1558 | 1555 | 1550 | 12 | 24.912
30000768 | 150 | 2019-06-11 | 2019-06-22 | 12.06.2019 | 2019-06-12 08:43 | 2019-06-12 08:59 | 2019-06-12 09:54 | 79 | 164.004 | Арм500 ГОСТ 34028-2016 | 166.5 | 1580 | 185 | 9 | 2.9 | 1850 | 9.1 | 245 | 306 | 135 | 1544 | 1541 | 1539 | 13.16667 | 27.334
30000768 | 150 | 2019-06-11 | 2019-06-22 | 12.06.2019 | 2019-06-12 09:46 | 2019-06-12 09:56 | 2019-06-12 10:51 | 75 | 155.7 | Арм500 ГОСТ 34028-2016 | 158.5 | 1585 | 185 | 9 | 2.8 | 1850 | 9 | 250 | 315 | 135 | 1544 | 1545 | 1546 | 12.5 | 25.95
30000768 | 150 | 2019-06-11 | 2019-06-22 | 12.06.2019 | 2019-06-12 10:40 | 2019-06-12 10:55 | 2019-06-12 11:46 | 76 | 157.776 | Арм500 ГОСТ 34028-2016 | 148.8 | 1585 | 185 | 9 | 2.6 | 1850 | 8.5 | 240 | 320 | 130 | 1549 | 1545 |  | 12.66667 | 26.296
30000768 | 150 | 2019-06-11 | 2019-06-22 | 12.06.2019 | 2019-06-12 11:37 | 2019-06-12 11:48 | 2019-06-12 12:46 | 77 | 159.852 | Арм500 ГОСТ 34028-2016 | 166.5 | 1582 | 185 | 9 | 2.3 | 1850 | 8.6 | 220 | 250 | 115 | 1540 | 1535 | 1534 | 12.83333 | 26.642
30000768 | 150 | 2019-06-11 | 2019-06-22 | 12.06.2019 | 2019-06-12 12:44 | 2019-06-12 12:49 | 2019-06-12 13:48 | 77 | 159.852 | Арм500 ГОСТ 34028-2016 | 161.5 | 1587 | 185 | 9 | 2.3 | 1850 | 8.2 | 210 | 230 | 110 | 1544 | 1542 | 1545 | 12.83333 | 26.642
30000768 | 150 | 2019-06-11 | 2019-06-22 | 12.06.2019 | 2019-06-12 13:44 | 2019-06-12 13:50 | 2019-06-12 14:41 | 74 | 153.624 | Арм500 ГОСТ 34028-2016 | 157.5 | 1585 | 185 | 9 | 2.8 | 1850 | 9.1 | 250 | 305 | 140 | 1549 | 1551 | 1553 | 12.33333 | 25.604
30000768 | 150 | 2019-06-11 | 2019-06-22 | 12.06.2019 | 2019-06-12 14:30 | 2019-06-12 14:46 | 2019-06-12 15:36 | 76 | 157.776 | Арм500 ГОСТ 34028-2016 | 163.5 | 1580 | 185 | 9 | 2.8 | 1850 | 9.3 | 240 | 325 | 133 | 1544 | 1546 | 1546 | 12.66667 | 26.296
30000768 | 150 | 2019-06-11 | 2019-06-22 | 15.06.2019 | 2019-06-15 09:06 | 2019-06-15 09:12 | 2019-06-15 09:59 | 76 | 157.776 | Арм500 ГОСТ 34028-2016 | 160.5 | 1587 | 165 | 9 | 2.7 | 1850 | 9.8 | 245 | 295 | 125 | 1560 | 1558 | 1561 | 12.66667 | 26.296
30000768 | 150 | 2019-06-11 | 2019-06-22 | 15.06.2019 | 2019-06-15 09:53 | 2019-06-15 10:00 | 2019-06-15 10:58 | 74 | 153.624 | Арм500 ГОСТ 34028-2016 | 169.5 | 1585 | 165 | 9 | 2.7 | 1850 | 9.7 | 241 | 290 | 126 | 1557 | 1556 | 1553 | 12.33333 | 25.604
30000768 | 150 | 2019-06-11 | 2019-06-22 | 15.06.2019 | 2019-06-15 10:49 | 2019-06-15 11:00 | 2019-06-15 12:10 | 74 | 152.137 | Арм500 ГОСТ 34028-2016 | 161.5 | 1584 | 165 | 9 | 2.7 | 1850 | 9.5 | 236 | 291 | 127 | 1543 | 1545 | 1544 | 12.33333 | 25.35617
30000768 | 150 | 2019-06-11 | 2019-06-22 | 15.06.2019 | 2019-06-15 14:05 | 2019-06-15 14:12 | 2019-06-15 14:56 | 70 | 145.32 | Арм500 ГОСТ 34028-2016 | 158.5 | 1589 | 165 | 9 | 2.7 | 1850 | 10 | 245 | 295 | 125 | 1559 | 1558 | 1555 | 11.66667 | 24.22
30000768 | 150 | 2019-06-11 | 2019-06-22 | 15.06.2019 | 2019-06-15 14:46 | 2019-06-15 15:00 | 2019-06-15 15:53 | 78 | 161.928 | Арм500 ГОСТ 34028-2016 | 175.5 | 1582 | 165 | 13 | 2.8 | 1850 | 9.5 | 255 | 315 | 135 | 1548 | 1547 | 1544 | 13 | 26.988
30000768 | 150 | 2019-06-11 | 2019-06-22 | 15.06.2019 | 2019-06-15 15:42 | 2019-06-15 15:56 | 2019-06-15 16:51 | 78 | 161.928 | Арм500 ГОСТ 34028-2016 | 172.5 | 1580 | 113 | 13 | 2.9 | 1850 | 9.4 | 250 | 305 | 135 | 1549 | 1550 | 1549 | 13 | 26.988
30000768 | 150 | 2019-06-11 | 2019-06-22 | 15.06.2019 | 2019-06-15 16:35 | 2019-06-15 16:54 | 2019-06-15 17:48 | 77 | 159.852 | Арм500 ГОСТ 34028-2016 | 164.2 | 1582 | 110 | 13 | 2.8 | 1855 | 8.8 | 233 | 292 | 128 | 1551 | 1552 | 1551 | 12.83333 | 26.642
30000768 | 150 | 2019-06-11 | 2019-06-22 | 15.06.2019 | 2019-06-15 17:33 | 2019-06-15 17:50 | 2019-06-15 18:43 | 78 | 161.928 | Арм500 ГОСТ 34028-2016 | 158.5 | 1578 | 115 | 13 | 2.8 | 1860 | 9.2 | 255 | 300 | 135 | 1547 | 1548 | 1549 | 13 | 26.988
30000768 | 150 | 2019-06-11 | 2019-06-22 | 15.06.2019 | 2019-06-15 18:35 | 2019-06-15 18:44 | 2019-06-15 19:42 | 77 | 159.852 | Арм500 ГОСТ 34028-2016 | 176.3 | 1578 | 118 | 13 | 2.6 | 1865 | 9.4 | 235 | 300 | 130 | 1550 | 1546 | 1548 | 12.83333 | 26.642
30000768 | 150 | 2019-06-11 | 2019-06-22 | 15.06.2019 | 2019-06-15 19:30 | 2019-06-15 19:44 | 2019-06-15 20:35 | 77 | 159.852 | Арм500 ГОСТ 34028-2016 | 158.5 | 1580 | 119 | 13 | 3 | 1860 | 9.1 | 270 | 325 | 145 | 1554 | 1557 | 1554 | 12.83333 | 26.642
30000768 | 150 | 2019-06-11 | 2019-06-22 | 15.06.2019 | 2019-06-15 20:30 | 2019-06-15 20:37 | 2019-06-15 21:26 | 71 | 147.396 | Арм500 ГОСТ 34028-2016 | 150 | 1580 | 117 | 13 | 2.9 | 1860 | 9.3 | 260 | 320 | 140 | 1556 | 1554 | 1552 | 11.83333 | 24.566
30000768 | 150 | 2019-06-11 | 2019-06-22 | 15.06.2019 | 2019-06-15 21:20 | 2019-06-15 21:26 | 2019-06-15 22:20 | 78 | 161.928 | Арм500 ГОСТ 34028-2016 | 168.1 | 1577 | 118 | 13 | 3 | 1860 | 9 | 245 | 320 | 135 | 1556 | 1554 |  | 13 | 26.988
30000768 | 150 | 2019-06-11 | 2019-06-22 | 15.06.2019 | 2019-06-15 22:04 | 2019-06-15 22:22 | 2019-06-15 23:11 | 74 | 153.624 | Арм500 ГОСТ 34028-2016 | 163 | 1575 | 119 | 13 | 3 | 1850 | 8.9 | 255 | 320 | 140 | 1548 | 1546 | 1547 | 12.33333 | 25.604
30000768 | 150 | 2019-06-11 | 2019-06-22 | 15.06.2019 | 2019-06-15 23:03 | 2019-06-15 23:12 | 2019-06-16 00:04 | 75 | 155.7 | Арм500 ГОСТ 34028-2016 | 158.3 | 1577 | 120 | 13 | 3 | 1860 | 8.8 | 245 | 300 | 130 | 1553 | 1554 | 1555 | 12.5 | 25.95
30000768 | 150 | 2019-06-11 | 2019-06-22 | 15.06.2019 | 2019-06-15 23:56 | 2019-06-16 00:06 | 2019-06-16 00:56 | 76 | 157.776 | Арм500 ГОСТ 34028-2016 | 193 | 1576 | 114 | 13 | 3 | 1860 | 8.7 | 250 | 320 | 135 | 1545 | 1543 | 1544 | 12.66667 | 26.296
30000768 | 150 | 2019-06-11 | 2019-06-22 | 15.06.2019 | 2019-06-16 00:48 | 2019-06-16 00:58 | 2019-06-16 01:55 | 80 | 166.08 | Арм500 ГОСТ 34028-2016 | 166.7 | 1578 | 114 | 13 | 2.9 | 1860 | 9 | 260 | 315 | 140 | 1543 | 1546 | 1543 | 13.33333 | 27.68
30000768 | 150 | 2019-06-11 | 2019-06-22 | 16.06.2019 | 2019-06-16 01:45 | 2019-06-16 01:56 | 2019-06-16 02:50 | 78 | 161.928 | Арм500 ГОСТ 34028-2016 | 173 | 1577 | 110 | 13 | 2.8 | 1860 | 8.6 | 250 | 310 | 135 | 1540 | 1539 | 1536 | 13 | 26.988
30000768 | 150 | 2019-06-11 | 2019-06-22 | 16.06.2019 | 2019-06-16 02:42 | 2019-06-16 02:52 | 2019-06-16 03:45 | 79 | 164.004 | Арм500 ГОСТ 34028-2016 | 162.7 | 1581 | 110 | 13 | 2.9 | 1860 | 8.8 | 260 | 320 | 140 | 1540 | 1539 | 1537 | 13.16667 | 27.334
30000768 | 150 | 2019-06-11 | 2019-06-22 | 16.06.2019 | 2019-06-16 05:54 | 2019-06-16 06:08 | 2019-06-16 07:06 | 75 | 155.7 | Арм500 ГОСТ 34028-2016 | 165.2 | 1586 | 110 | 13 | 2.5 | 1850 | 8.8 | 220 | 280 | 120 | 1550 | 1555 | 1560 | 12.5 | 25.95
30000768 | 150 | 2019-06-11 | 2019-06-22 | 16.06.2019 | 2019-06-16 06:53 | 2019-06-16 07:09 | 2019-06-16 08:17 | 80 | 166.08 | Арм500 ГОСТ 34028-2016 | 159.5 | 1579 | 105 | 13 | 2.6 | 1850 | 8.8 | 240 | 290 | 130 | 1553 | 1551 | 1546 | 13.33333 | 27.68
30000768 | 150 | 2019-06-11 | 2019-06-22 | 16.06.2019 | 2019-06-16 08:09 | 2019-06-16 08:19 | 2019-06-16 09:18 | 76 | 157.776 | Арм500 ГОСТ 34028-2016 | 164.5 | 1585 | 117 | 13 | 3 | 1850 | 9.3 | 275 | 330 | 140 | 1550 | 1549 | 1547 | 12.66667 | 26.296
30000768 | 150 | 2019-06-11 | 2019-06-22 | 16.06.2019 | 2019-06-16 09:05 | 2019-06-16 09:20 | 2019-06-16 10:20 | 77 | 159.852 | Арм500 ГОСТ 34028-2016 | 164.5 | 1580 | 114 | 13 | 2.8 | 1850 | 9.1 | 265 | 320 | 140 | 1548 | 1545 | 1546 | 12.83333 | 26.642
30000768 | 150 | 2019-06-11 | 2019-06-22 | 16.06.2019 | 2019-06-16 10:07 | 2019-06-16 10:23 | 2019-06-16 11:24 | 77 | 159.852 | Арм500 ГОСТ 34028-2016 | 167.5 | 1579 | 115 | 13 | 2.9 | 1850 | 9.2 | 250 | 315 | 135 | 1540 | 1541 | 1542 | 12.83333 | 26.642
30000768 | 150 | 2019-06-11 | 2019-06-22 | 16.06.2019 | 2019-06-16 11:09 | 2019-06-16 11:26 | 2019-06-16 12:26 | 78 | 161.928 | Арм500 ГОСТ 34028-2016 | 182.5 | 1579 | 116 | 13 | 2.9 | 1850 | 9.2 | 265 | 335 | 145 | 1545 | 1550 | 1551 | 13 | 26.988
30000768 | 150 | 2019-06-11 | 2019-06-22 | 16.06.2019 | 2019-06-16 12:13 | 2019-06-16 12:28 | 2019-06-16 13:29 | 81 | 168.156 | Арм500 ГОСТ 34028-2016 | 174.5 | 1578 | 118 | 13 | 2.9 | 1850 | 9.2 | 249 | 327 | 137 | 1549 | 1548 | 1546 | 13.5 | 28.026
30000768 | 150 | 2019-06-11 | 2019-06-22 | 16.06.2019 | 2019-06-16 13:17 | 2019-06-16 13:31 | 2019-06-16 14:30 | 79 | 164.004 | Арм500 ГОСТ 34028-2016 | 185.5 | 1577 | 120 | 13 | 3 | 1850 | 9.2 | 260 | 320 | 140 | 1546 | 1545 | 1546 | 13.16667 | 27.334
30000768 | 150 | 2019-06-11 | 2019-06-22 | 16.06.2019 | 2019-06-16 14:21 | 2019-06-16 14:33 | 2019-06-16 15:33 | 76 | 157.776 | Арм500 ГОСТ 34028-2016 | 164.5 | 1576 | 120 | 13 | 2.9 | 1850 | 8.9 | 265 | 306 | 145 | 1548 | 1546 | 1550 | 12.66667 | 26.296
30000768 | 150 | 2019-06-11 | 2019-06-22 | 16.06.2019 | 2019-06-16 15:18 | 2019-06-16 15:37 | 2019-06-16 16:36 | 78 | 161.928 | Арм500 ГОСТ 34028-2016 | 164.5 | 1576 | 120 | 13 | 3 | 1850 | 9.1 | 256 | 320 | 145 | 1545 | 1546 | 1545 | 13 | 26.988
30000768 | 150 | 2019-06-11 | 2019-06-22 | 17.06.2019 | 2019-06-17 08:49 | 2019-06-17 08:57 | 2019-06-17 09:40 | 69 | 143.244 | Арм500 ГОСТ 34028-2016 | 159.5 | 1584 | 107 | 13 | 2.7 | 1850 | 9.9 | 245 | 280 | 130 | 1564 | 1558 | 1556 | 11.5 | 23.874
30000768 | 150 | 2019-06-11 | 2019-06-22 | 17.06.2019 | 2019-06-17 09:37 | 2019-06-17 09:43 | 2019-06-17 10:36 | 79 | 164.004 | Арм500 ГОСТ 34028-2016 | 164.5 | 1583 | 107 | 13 | 2.8 | 1850 | 9.7 | 245 | 270 | 130 | 1555 | 1551 | 1549 | 13.16667 | 27.334
30000768 | 150 | 2019-06-11 | 2019-06-22 | 17.06.2019 | 2019-06-17 10:19 | 2019-06-17 10:39 | 2019-06-17 11:31 | 77 | 159.852 | Арм500 ГОСТ 34028-2016 | 166.5 | 1580 | 106 | 13 | 2.8 | 1850 | 8.6 | 240 | 301 | 130 | 1542 | 1541 |  | 12.83333 | 26.642
30000768 | 150 | 2019-06-11 | 2019-06-22 | 17.06.2019 | 2019-06-17 11:15 | 2019-06-17 11:32 | 2019-06-17 12:24 | 78 | 161.928 | Арм500 ГОСТ 34028-2016 | 149.5 | 1573 | 122 | 13 | 3.1 | 1850 | 8.6 | 285 | 348 | 148 | 1542 | 1540 |  | 13 | 26.988
30000768 | 150 | 2019-06-11 | 2019-06-22 | 17.06.2019 | 2019-06-17 12:11 | 2019-06-17 12:26 | 2019-06-17 13:16 | 76 | 157.776 | Арм500 ГОСТ 34028-2016 | 163.5 | 1578 | 125 | 13 | 3.2 | 1850 | 8.8 | 280 | 315 | 151 | 1539 | 1540 | 1539 | 12.66667 | 26.296
30000768 | 150 | 2019-06-11 | 2019-06-22 | 17.06.2019 | 2019-06-17 13:00 | 2019-06-17 13:18 | 2019-06-17 14:09 | 81 | 168.156 | Арм500 ГОСТ 34028-2016 | 170 | 1582 | 122 | 13 | 3.2 | 1850 | 8.8 | 278 | 335 | 152 | 1548 | 1550 |  | 13.5 | 28.026
30000768 | 150 | 2019-06-11 | 2019-06-22 | 17.06.2019 | 2019-06-17 14:01 | 2019-06-17 14:11 | 2019-06-17 15:01 | 78 | 161.928 | Арм500 ГОСТ 34028-2016 | 164.4 | 1581 | 127 | 13 | 3.2 | 1850 | 9 | 288 | 376 | 153 | 1551 | 1555 |  | 13 | 26.988
30000768 | 150 | 2019-06-11 | 2019-06-22 | 17.06.2019 | 2019-06-17 14:54 | 2019-06-17 15:03 | 2019-06-17 15:52 | 80 | 166.08 | Арм500 ГОСТ 34028-2016 | 183.5 | 1577 | 127 | 13 | 3.1 | 1850 | 8.6 | 287 | 350 | 150 | 1550 | 1549 |  | 13.33333 | 27.68
30000768 | 150 | 2019-06-11 | 2019-06-22 | 17.06.2019 | 2019-06-17 15:50 | 2019-06-17 15:54 | 2019-06-17 16:38 | 69 | 143.244 | Арм500 ГОСТ 34028-2016 | 137 | 1574 | 126 | 13 | 3 | 1858 | 8.7 | 283 | 342 | 151 | 1548 | 1544 |  | 11.5 | 23.874
30000768 | 150 | 2019-06-11 | 2019-06-22 | 17.06.2019 | 2019-06-17 16:37 | 2019-06-17 16:41 | 2019-06-17 17:28 | 77 | 159.852 | Арм500 ГОСТ 34028-2016 | 186.5 | 1574 | 122 | 13 | 3.1 | 1850 | 9 | 280 | 340 | 150 | 1551 | 1555 | 1551 | 12.83333 | 26.642
30000768 | 150 | 2019-06-11 | 2019-06-22 | 17.06.2019 | 2019-06-17 17:19 | 2019-06-17 17:31 | 2019-06-17 18:20 | 79 | 164.004 | Арм500 ГОСТ 34028-2016 | 167.9 | 1571 | 123 | 13 | 3.1 | 1857 | 9 | 270 | 347 | 149 | 1541 | 1535 | 1533 | 13.16667 | 27.334
30000768 | 150 | 2019-06-11 | 2019-06-22 | 17.06.2019 | 2019-06-17 18:18 | 2019-06-17 18:22 | 2019-06-17 19:12 | 78 | 161.928 | Арм500 ГОСТ 34028-2016 | 178 | 1577 | 122 | 13 | 3.1 | 1857 | 9 | 276 | 335 | 143 | 1536 | 1539 | 1541 | 13 | 26.988
30000768 | 150 | 2019-06-11 | 2019-06-22 | 17.06.2019 | 2019-06-17 19:03 | 2019-06-17 19:13 | 2019-06-17 20:03 | 78 | 161.928 | Арм500 ГОСТ 34028-2016 | 162.5 | 1574 | 123 | 13 | 3.1 | 1860 | 9 | 276 | 341 | 148 | 1542 | 1541 |  | 13 | 26.988
30000768 | 150 | 2019-06-11 | 2019-06-22 | 17.06.2019 | 2019-06-17 19:53 | 2019-06-17 20:05 | 2019-06-17 20:55 | 78 | 161.928 | Арм500 ГОСТ 34028-2016 | 171 | 1575 | 125 | 13 | 3.1 | 1860 | 9 | 280 | 330 | 140 | 1543 | 1542 |  | 13 | 26.988
30000768 | 150 | 2019-06-11 | 2019-06-22 | 17.06.2019 | 2019-06-17 20:45 | 2019-06-17 20:57 | 2019-06-17 21:47 | 78 | 161.928 | Арм500 ГОСТ 34028-2016 | 165.1 | 1575 | 125 | 13 | 3.1 | 1860 | 9 | 280 | 340 | 150 | 1546 | 1547 | 1549 | 13 | 26.988
30000768 | 150 | 2019-06-11 | 2019-06-22 | 17.06.2019 | 2019-06-17 21:37 | 2019-06-17 21:49 | 2019-06-17 22:39 | 78 | 161.928 | Арм500 ГОСТ 34028-2016 | 196.7 | 1577 | 126 | 13 | 3.1 | 1860 | 9 | 292 | 321 | 150 | 1547 | 1544 | 1543 | 13 | 26.988
30000768 | 150 | 2019-06-11 | 2019-06-22 | 18.06.2019 | 2019-06-18 07:52 | 2019-06-18 07:58 | 2019-06-18 08:46 | 75 | 155.7 | Арм500 ГОСТ 34028-2016 | 164.5 | 1589 | 165 | 9 | 2.7 | 1850 | 8.3 | 230 | 300 | 130 | 1565 | 1564 | 1562 | 12.5 | 25.95
30000768 | 150 | 2019-06-11 | 2019-06-22 | 18.06.2019 | 2019-06-18 08:35 | 2019-06-18 08:47 | 2019-06-18 09:42 | 76 | 157.776 | Арм500 ГОСТ 34028-2016 | 173 | 1576 | 165 | 9 | 2.8 | 1850 | 8 | 235 | 300 | 145 | 1551 | 1549 | 1538 | 12.66667 | 26.296
30000768 | 150 | 2019-06-11 | 2019-06-22 | 18.06.2019 | 2019-06-18 09:32 | 2019-06-18 09:44 | 2019-06-18 10:50 | 77 | 158.814 | Арм500 ГОСТ 34028-2016 | 165.9 | 1579 | 103 | 13 | 2.5 | 1850 | 7.8 | 226 | 300 | 120 | 1537 | 1535 | 1537 | 12.83333 | 26.469
30000768 | 150 | 2019-06-11 | 2019-06-22 | 18.06.2019 | 2019-06-18 10:40 | 2019-06-18 10:52 | 2019-06-18 11:44 | 78 | 161.928 | Арм500 ГОСТ 34028-2016 | 162.3 | 1580 | 116 | 13 | 3 | 1850 | 9.2 | 260 | 340 | 140 | 1542 | 1543 | 1545 | 13 | 26.988
30000768 | 150 | 2019-06-11 | 2019-06-22 | 18.06.2019 | 2019-06-18 11:35 | 2019-06-18 11:46 | 2019-06-18 12:35 | 77 | 159.852 | Арм500 ГОСТ 34028-2016 | 155.6 | 1591 | 118 | 13 | 3.1 | 1860 | 8.8 | 265 | 340 | 145 | 1548 | 1549 | 1547 | 12.83333 | 26.642
30000768 | 150 | 2019-06-11 | 2019-06-22 | 18.06.2019 | 2019-06-18 12:25 | 2019-06-18 12:37 | 2019-06-18 13:25 | 76 | 157.776 | Арм500 ГОСТ 34028-2016 | 162.5 | 1577 | 118 | 13 | 3.1 | 1850 | 8.8 | 266 | 350 | 150 | 1546 | 1542 | 1540 | 12.66667 | 26.296
30000768 | 150 | 2019-06-11 | 2019-06-22 | 18.06.2019 | 2019-06-18 13:09 | 2019-06-18 13:27 | 2019-06-18 14:16 | 79 | 164.004 | Арм500 ГОСТ 34028-2016 | 163.8 | 1576 | 115 | 13 | 3 | 1850 | 8.9 | 280 | 340 | 150 | 1539 | 1541 |  | 13.16667 | 27.334
30000768 | 150 | 2019-06-11 | 2019-06-22 | 18.06.2019 | 2019-06-18 14:01 | 2019-06-18 14:18 | 2019-06-18 15:08 | 76 | 157.776 | Арм500 ГОСТ 34028-2016 | 161.2 | 1580 | 105 | 13 | 3 | 1850 | 8.7 | 280 | 330 | 140 | 1542 | 1544 | 1545 | 12.66667 | 26.296
30000768 | 150 | 2019-06-11 | 2019-06-22 | 18.06.2019 | 2019-06-18 14:58 | 2019-06-18 15:11 | 2019-06-18 15:53 | 69 | 143.244 | Арм500 ГОСТ 34028-2016 | 138.5 | 1580 | 130 | 13 | 3.2 | 1850 | 9 | 295 | 350 | 155 | 1547 | 1545 | 1550 | 11.5 | 23.874
30000768 | 150 | 2019-06-11 | 2019-06-22 | 18.06.2019 | 2019-06-18 15:56 | 2019-06-18 15:59 | 2019-06-18 16:46 | 76 | 157.776 | Арм500 ГОСТ 34028-2016 | 168.8 | 1579 | 119 | 13 | 3.1 | 1860 | 8.5 | 245 | 300 | 135 | 1551 | 1549 | 1547 | 12.66667 | 26.296
30000768 | 150 | 2019-06-11 | 2019-06-22 | 18.06.2019 | 2019-06-18 16:31 | 2019-06-18 16:48 | 2019-06-18 17:37 | 76 | 157.776 | Арм500 ГОСТ 34028-2016 | 161 | 1577 | 126 | 13 | 3.1 | 1860 | 9 | 275 | 340 | 145 | 1544 | 1548 | 1546 | 12.66667 | 26.296
30000768 | 150 | 2019-06-11 | 2019-06-22 | 18.06.2019 | 2019-06-18 17:24 | 2019-06-18 17:38 | 2019-06-18 18:28 | 79 | 164.004 | Арм500 ГОСТ 34028-2016 | 157 | 1578 | 126 | 13 | 3.1 | 1850 | 8.7 | 285 | 350 | 150 | 1545 |  |  | 13.16667 | 27.334
30000768 | 150 | 2019-06-11 | 2019-06-22 | 18.06.2019 | 2019-06-18 18:17 | 2019-06-18 18:30 | 2019-06-18 19:18 | 78 | 161.928 | Арм500 ГОСТ 34028-2016 | 159.2 | 1588 | 125 | 13 | 3.2 | 1854 | 9 | 287 | 345 | 150 | 1547 | 1550 |  | 13 | 26.988
30000768 | 150 | 2019-06-11 | 2019-06-22 | 18.06.2019 | 2019-06-18 19:12 | 2019-06-18 19:20 | 2019-06-18 20:07 | 74 | 153.624 | Арм500 ГОСТ 34028-2016 | 187 | 1579 | 125 | 13 | 3.2 | 1850 | 9 | 275 | 350 | 150 | 1546 | 1543 |  | 12.33333 | 25.604
30000768 | 150 | 2019-06-11 | 2019-06-22 | 18.06.2019 | 2019-06-18 20:03 | 2019-06-18 20:09 | 2019-06-18 20:59 | 78 | 161.928 | Арм500 ГОСТ 34028-2016 | 167 | 1577 | 125 | 13 | 3.2 | 1850 | 9 | 290 | 350 | 150 | 1550 | 1552 | 1553 | 13 | 26.988
30000768 | 150 | 2019-06-11 | 2019-06-22 | 18.06.2019 | 2019-06-18 20:53 | 2019-06-18 21:01 | 2019-06-18 21:49 | 80 | 166.08 | Арм500 ГОСТ 34028-2016 | 167 | 1575 | 125 | 13 | 3.1 | 1850 | 9 | 280 | 340 | 150 | 1548 | 1546 | 1542 | 13.33333 | 27.68
30000768 | 150 | 2019-06-11 | 2019-06-22 | 19.06.2019 | 2019-06-19 06:47 | 2019-06-19 06:53 | 2019-06-19 07:38 | 77 | 159.852 | Арм500 ГОСТ 34028-2016 | 164.5 | 1587 | 165 | 9 | 2.8 | 1850 | 9.3 | 235 | 240 | 130 | 1563 | 1558 | 1559 | 12.83333 | 26.642
30000768 | 150 | 2019-06-11 | 2019-06-22 | 19.06.2019 | 2019-06-19 07:30 | 2019-06-19 07:41 | 2019-06-19 08:37 | 82 | 170.232 | Арм500 ГОСТ 34028-2016 | 192.8 | 1582 | 165 | 9 | 2.8 | 1850 | 9.2 | 238 | 300 | 135 | 1556 | 1553 | 1551 | 13.66667 | 28.372
30000768 | 150 | 2019-06-11 | 2019-06-22 | 19.06.2019 | 2019-06-19 08:26 | 2019-06-19 08:40 | 2019-06-19 09:29 | 80 | 172.308 | Арм500 ГОСТ 34028-2016 | 168 | 1578 | 165 | 10 | 3.1 | 1850 | 9.3 | 280 | 340 | 153 | 1549 | 1548 | 1547 | 13.33333 | 28.718
30000768 | 150 | 2019-06-11 | 2019-06-22 | 19.06.2019 | 2019-06-19 09:22 | 2019-06-19 09:31 | 2019-06-19 10:21 | 80 | 166.08 | Арм500 ГОСТ 34028-2016 | 186.1 | 1575 | 165 | 10 | 3.1 | 1850 | 9 | 276 | 343 | 150 | 1546 | 1544 | 1545 | 13.33333 | 27.68
30000768 | 150 | 2019-06-11 | 2019-06-22 | 19.06.2019 | 2019-06-19 10:15 | 2019-06-19 10:23 | 2019-06-19 11:12 | 76 | 157.776 | Арм500 ГОСТ 34028-2016 | 171.8 | 1575 | 165 | 10 | 3.1 | 1850 | 9 | 282 | 350 | 150 | 1542 | 1539 | 1540 | 12.66667 | 26.296
30000768 | 150 | 2019-06-11 | 2019-06-22 | 19.06.2019 | 2019-06-19 11:05 | 2019-06-19 11:13 | 2019-06-19 12:05 | 79 | 164.004 | Арм500 ГОСТ 34028-2016 | 202.2 | 1577 | 165 | 10 | 3 | 1850 | 8.9 | 280 | 335 | 150 | 1542 | 1546 |  | 13.16667 | 27.334
30000768 | 150 | 2019-06-11 | 2019-06-22 | 19.06.2019 | 2019-06-19 11:56 | 2019-06-19 12:06 | 2019-06-19 12:58 | 79 | 164.004 | Арм500 ГОСТ 34028-2016 | 164 | 1585 | 165 | 10 | 3 | 1850 | 8.9 | 270 | 330 | 145 | 1549 | 1550 | 1547 | 13.16667 | 27.334
30000768 | 150 | 2019-06-11 | 2019-06-22 | 19.06.2019 | 2019-06-19 12:48 | 2019-06-19 13:00 | 2019-06-19 13:51 | 78 | 161.928 | Арм500 ГОСТ 34028-2016 | 176.2 | 1577 | 165 | 10 | 3 | 1850 | 8.7 | 270 | 335 | 145 | 1548 | 1549 |  | 13 | 26.988
30000768 | 150 | 2019-06-11 | 2019-06-22 | 19.06.2019 | 2019-06-19 13:43 | 2019-06-19 13:54 | 2019-06-19 14:44 | 79 | 164.004 | Арм500 ГОСТ 34028-2016 | 161.5 | 1575 | 165 | 10 | 3 | 1850 | 8.8 | 275 | 330 | 150 | 1541 | 1546 | 1547 | 13.16667 | 27.334
30000768 | 150 | 2019-06-11 | 2019-06-22 | 19.06.2019 | 2019-06-19 14:38 | 2019-06-19 14:46 | 2019-06-19 15:37 | 78 | 161.928 | Арм500 ГОСТ 34028-2016 | 200 | 1575 | 125 | 13 | 3.1 | 1850 | 9 | 275 | 345 | 150 | 1548 | 1547 | 1549 | 13 | 26.988
30000768 | 150 | 2019-06-11 | 2019-06-22 | 19.06.2019 | 2019-06-19 15:28 | 2019-06-19 15:40 | 2019-06-19 16:28 | 78 | 161.928 | Арм500 ГОСТ 34028-2016 | 163.1 | 1574 | 125 | 13 | 3.1 | 1850 | 9 | 250 | 330 | 150 | 1546 | 1549 | 1548 | 13 | 26.988
30000768 | 150 | 2019-06-11 | 2019-06-22 | 19.06.2019 | 2019-06-19 16:24 | 2019-06-19 16:31 | 2019-06-19 17:22 | 82 | 170.232 | Арм500 ГОСТ 34028-2016 | 201 | 1575 | 125 | 13 | 3.1 | 1850 | 9 | 260 | 320 | 150 | 1546 | 1548 | 1545 | 13.66667 | 28.372
30000768 | 150 | 2019-06-11 | 2019-06-22 | 19.06.2019 | 2019-06-19 17:08 | 2019-06-19 17:24 | 2019-06-19 18:13 | 76 | 157.776 | Арм500 ГОСТ 34028-2016 | 161.1 | 1574 | 125 | 13 | 3.1 | 1850 | 9 | 240 | 305 | 130 | 1546 | 1547 | 1545 | 12.66667 | 26.296
30000768 | 150 | 2019-06-11 | 2019-06-22 | 19.06.2019 | 2019-06-19 18:07 | 2019-06-19 18:14 | 2019-06-19 19:04 | 77 | 159.852 | Арм500 ГОСТ 34028-2016 | 189.4 | 1574 | 123 | 13 | 3.1 | 1860 | 8.6 | 285 | 306 | 155 | 1547 | 1548 | 1547 | 12.83333 | 26.642
30000768 | 150 | 2019-06-11 | 2019-06-22 | 19.06.2019 | 2019-06-19 18:57 | 2019-06-19 19:06 | 2019-06-19 19:57 | 78 | 161.928 | Арм500 ГОСТ 34028-2016 | 159.4 | 1576 | 126 | 13 | 3.1 | 1860 | 8.6 | 265 | 330 | 140 | 1550 | 1549 | 1548 | 13 | 26.988
30000768 | 150 | 2019-06-11 | 2019-06-22 | 19.06.2019 | 2019-06-19 19:48 | 2019-06-19 19:59 | 2019-06-19 20:52 | 83 | 172.308 | Арм500 ГОСТ 34028-2016 | 195.2 | 1574 | 118 | 13 | 3 | 1850 | 8.3 | 270 | 350 | 140 | 1546 | 1547 | 1544 | 13.83333 | 28.718
30000768 | 150 | 2019-06-11 | 2019-06-22 | 19.06.2019 | 2019-06-19 20:43 | 2019-06-19 20:54 | 2019-06-19 21:42 | 73 | 151.548 | Арм500 ГОСТ 34028-2016 | 157.3 | 1581 | 123 | 13 | 3.1 | 1850 | 8.4 | 265 | 340 | 145 | 1540 | 1546 |  | 12.16667 | 25.258
30000768 | 150 | 2019-06-11 | 2019-06-22 | 20.06.2019 | 2019-06-20 07:54 | 2019-06-20 07:58 | 2019-06-20 08:46 | 77 | 159.852 | Арм500 ГОСТ 34028-2016 | 161.7 | 1586 | 165 | 10 | 2.8 | 1850 | 8.9 | 265 | 325 | 140 | 1566 | 1563 | 1561 | 12.83333 | 26.642
30000768 | 150 | 2019-06-11 | 2019-06-22 | 20.06.2019 | 2019-06-20 08:38 | 2019-06-20 08:48 | 2019-06-20 09:39 | 79 | 164.004 | Арм500 ГОСТ 34028-2016 | 178.6 | 1581 | 165 | 10 | 2.8 | 1850 | 8.9 | 260 | 310 | 135 | 1556 | 1552 | 1555 | 13.16667 | 27.334
30000768 | 150 | 2019-06-11 | 2019-06-22 | 20.06.2019 | 2019-06-20 09:30 | 2019-06-20 09:41 | 2019-06-20 10:30 | 78 | 161.928 | Арм500 ГОСТ 34028-2016 | 163.1 | 1578 | 165 | 10 | 3.2 | 1850 | 8.8 | 280 | 350 | 150 | 1552 | 1549 | 1550 | 13 | 26.988
30000768 | 150 | 2019-06-11 | 2019-06-22 | 20.06.2019 | 2019-06-20 10:22 | 2019-06-20 10:32 | 2019-06-20 11:24 | 80 | 166.08 | Арм500 ГОСТ 34028-2016 | 196.6 | 1576 | 165 | 10 | 3.2 | 1850 | 8.8 | 280 | 350 | 150 | 1552 | 1549 | 1550 | 13.33333 | 27.68
30000768 | 150 | 2019-06-11 | 2019-06-22 | 20.06.2019 | 2019-06-20 11:13 | 2019-06-20 11:27 | 2019-06-20 12:13 | 75 | 155.7 | Арм500 ГОСТ 34028-2016 | 154.9 | 1575 | 165 | 10 | 3.2 | 1850 | 8.9 | 285 | 335 | 150 | 1547 | 1546 | 1548 | 12.5 | 25.95
30000768 | 150 | 2019-06-11 | 2019-06-22 | 20.06.2019 | 2019-06-20 12:14 | 2019-06-20 12:17 | 2019-06-20 13:04 | 80 | 166.08 | Арм500 ГОСТ 34028-2016 | 164.8 | 1589 | 165 | 10 | 3.1 | 1850 | 8.6 | 280 | 340 | 150 | 1562 | 1561 | 1562 | 13.33333 | 27.68
30000768 | 150 | 2019-06-11 | 2019-06-22 | 20.06.2019 | 2019-06-20 12:52 | 2019-06-20 13:06 | 2019-06-20 13:55 | 77 | 159.852 | Арм500 ГОСТ 34028-2016 | 163.6 | 1575 | 165 | 10 | 3.1 | 1850 | 8.8 | 280 | 360 | 150 | 1551 | 1546 | 1549 | 12.83333 | 26.642
30000768 | 150 | 2019-06-11 | 2019-06-22 | 20.06.2019 | 2019-06-20 13:42 | 2019-06-20 13:57 | 2019-06-20 14:47 | 80 | 166.08 | Арм500 ГОСТ 34028-2016 | 169.7 | 1576 | 165 | 10 | 3.1 | 1850 | 9 | 270 | 330 | 150 | 1546 | 1549 | 1548 | 13.33333 | 27.68
30000768 | 150 | 2019-06-11 | 2019-06-22 | 20.06.2019 | 2019-06-20 14:36 | 2019-06-20 14:49 | 2019-06-20 15:42 | 80 | 166.08 | Арм500 ГОСТ 34028-2016 | 165.6 | 1578 | 165 | 10 | 3 | 1850 | 8.7 | 285 | 340 | 140 | 1552 | 1550 | 1552 | 13.33333 | 27.68
30000768 | 150 | 2019-06-11 | 2019-06-22 | 20.06.2019 | 2019-06-20 15:27 | 2019-06-20 15:44 | 2019-06-20 16:37 | 79 | 164.004 | Арм500 ГОСТ 34028-2016 | 186.7 | 1577 | 165 | 10 | 3 | 1850 | 8.8 | 265 | 340 | 140 | 1550 | 1551 | 1552 | 13.16667 | 27.334
30000768 | 150 | 2019-06-11 | 2019-06-22 | 20.06.2019 | 2019-06-20 16:35 | 2019-06-20 16:39 | 2019-06-20 17:31 | 74 | 153.451 | Арм500 ГОСТ 34028-2016 | 155.5 | 1578 | 105 | 13 | 2.7 | 1850 | 9 | 250 | 290 | 130 | 1549 | 1551 | 1549 | 12.33333 | 25.57517
30000768 | 150 | 2019-06-11 | 2019-06-22 | 20.06.2019 | 2019-06-20 17:26 | 2019-06-20 17:33 | 2019-06-20 18:30 | 80 | 166.08 | Арм500 ГОСТ 34028-2016 | 186 | 1577 | 105 | 13 | 2.7 | 1850 | 8 | 240 | 270 | 120 | 1546 | 1544 | 1541 | 13.33333 | 27.68
30000768 | 150 | 2019-06-11 | 2019-06-22 | 20.06.2019 | 2019-06-20 18:11 | 2019-06-20 18:32 | 2019-06-20 19:26 | 77 | 159.852 | Арм500 ГОСТ 34028-2016 | 158.6 | 1578 | 114 | 13 | 2.8 | 1860 | 8.3 | 242 | 290 | 130 | 1542 | 1543 |  | 12.83333 | 26.642
30000768 | 150 | 2019-06-11 | 2019-06-22 | 20.06.2019 | 2019-06-20 19:08 | 2019-06-20 19:28 | 2019-06-20 20:26 | 79 | 164.004 | Арм500 ГОСТ 34028-2016 | 158.2 | 1579 | 112 | 13 | 2.7 | 1860 | 8.5 | 239 | 288 | 127 | 1543 | 1538 | 1545 | 13.16667 | 27.334
30000768 | 150 | 2019-06-11 | 2019-06-22 | 20.06.2019 | 2019-06-20 20:08 | 2019-06-20 20:27 | 2019-06-20 21:26 | 80 | 166.08 | Арм500 ГОСТ 34028-2016 | 166.3 | 1584 | 103 | 13 | 2.5 | 1860 | 7.5 | 230 | 300 | 120 | 1541 | 1543 | 1542 | 13.33333 | 27.68
30000768 | 150 | 2019-06-11 | 2019-06-22 | 20.06.2019 | 2019-06-20 21:15 | 2019-06-20 21:28 | 2019-06-20 22:19 | 75 | 155.7 | Арм500 ГОСТ 34028-2016 | 175.6 | 1583 | 13 | 105 | 3.1 | 1860 | 8.8 | 232 | 290 | 117 | 1549 | 1550 | 1542 | 12.5 | 25.95
30000768 | 150 | 2019-06-11 | 2019-06-22 | 21.06.2019 | 2019-06-21 07:32 | 2019-06-21 07:37 | 2019-06-21 08:35 | 77 | 157.914 | Арм500 ГОСТ 34028-2016 | 172.5 | 1585 | 165 | 10 | 2.8 | 1850 | 8.8 | 260 | 310 | 140 | 1565 | 1559 |  | 12.83333 | 26.319
30000768 | 150 | 2019-06-11 | 2019-06-22 | 21.06.2019 | 2019-06-21 08:20 | 2019-06-21 08:37 | 2019-06-21 09:55 | 79 | 163.324 | Арм500 ГОСТ 34028-2016 | 180.5 | 1577 | 165 | 10 | 2.9 | 1850 | 8.8 | 240 | 320 | 150 | 1544 | 1539 | 1535 | 13.16667 | 27.22067
30000768 | 150 | 2019-06-11 | 2019-06-22 | 21.06.2019 | 2019-06-21 09:40 | 2019-06-21 09:57 | 2019-06-21 11:10 | 80 | 165.907 | Арм500 ГОСТ 34028-2016 | 166.6 | 1582 | 165 | 10 | 2.9 | 1850 | 8.5 | 260 | 320 | 140 | 1539 | 1540 |  | 13.33333 | 27.65117
30000768 | 150 | 2019-06-11 | 2019-06-22 | 21.06.2019 | 2019-06-21 10:55 | 2019-06-21 11:15 | 2019-06-21 12:15 | 76 | 157.776 | Арм500 ГОСТ 34028-2016 | 167.6 | 1579 | 165 | 10 | 3.2 | 1850 | 8.2 | 285 | 345 | 155 | 1531 | 1534 | 1536 | 12.66667 | 26.296
30000768 | 150 | 2019-06-11 | 2019-06-22 | 21.06.2019 | 2019-06-21 12:00 | 2019-06-21 12:17 | 2019-06-21 13:18 | 79 | 164.004 | Арм500 ГОСТ 34028-2016 | 175.5 | 1581 | 165 | 10 | 3.1 | 1850 | 8.3 | 285 | 355 | 150 | 1543 | 1545 | 1548 | 13.16667 | 27.334
30000768 | 150 | 2019-06-11 | 2019-06-22 | 21.06.2019 | 2019-06-21 13:05 | 2019-06-21 13:20 | 2019-06-21 14:22 | 79 | 164.004 | Арм500 ГОСТ 34028-2016 | 171 | 1583 | 165 | 10 | 3.2 | 1850 | 9 | 250 | 340 | 150 | 1547 | 1548 | 1547 | 13.16667 | 27.334
30000768 | 150 | 2019-06-11 | 2019-06-22 | 21.06.2019 | 2019-06-21 14:10 | 2019-06-21 14:25 | 2019-06-21 15:18 | 76 | 157.776 | Арм500 ГОСТ 34028-2016 | 163 | 1579 | 165 | 10 | 3.2 | 1850 | 9.1 | 250 | 340 | 150 | 1550 | 1551 | 1549 | 12.66667 | 26.296
30000768 | 150 | 2019-06-11 | 2019-06-22 | 21.06.2019 | 2019-06-21 15:12 | 2019-06-21 15:20 | 2019-06-21 16:15 | 77 | 159.852 | Арм500 ГОСТ 34028-2016 | 188 | 1580 | 165 | 10 | 3.3 | 1850 | 8.7 | 250 | 350 | 150 | 1547 | 1550 | 1548 | 12.83333 | 26.642
30000768 | 150 | 2019-06-11 | 2019-06-22 | 21.06.2019 | 2019-06-21 16:00 | 2019-06-21 16:17 | 2019-06-21 17:15 | 80 | 166.08 | Арм500 ГОСТ 34028-2016 | 168.5 | 1578 | 165 | 10 | 3.3 | 1850 | 8.9 | 250 | 350 | 150 | 1543 | 1543 | 1541 | 13.33333 | 27.68
30000768 | 150 | 2019-06-11 | 2019-06-22 | 21.06.2019 | 2019-06-21 17:04 | 2019-06-21 17:17 | 2019-06-21 18:13 | 70 | 145.32 | Арм500 ГОСТ 34028-2016 | 186.2 | 1579 | 165 | 10 | 3.3 | 1850 | 8.9 | 240 | 350 | 150 | 1545 | 1551 | 1547 | 11.66667 | 24.22
30000768 | 150 | 2019-06-11 | 2019-06-22 | 21.06.2019 | 2019-06-21 19:54 | 2019-06-21 20:02 | 2019-06-21 20:49 | 72 | 149.472 | Арм500 ГОСТ 34028-2016 | 149.5 | 1586 | 110 | 13 | 2.8 | 1850 | 8.3 | 240 | 340 | 130 | 1556 | 1560 | 1556 | 12 | 24.912
30000768 | 150 | 2019-06-11 | 2019-06-22 | 21.06.2019 | 2019-06-21 20:15 | 2019-06-21 20:51 | 2019-06-21 21:41 | 77 | 159.852 | Арм500 ГОСТ 34028-2016 | 169.5 | 1590 | 110 | 13 | 2.8 | 1860 | 8.3 | 250 | 270 | 150 | 1549 | 1552 | 1554 | 12.83333 | 26.642
30000768 | 150 | 2019-06-11 | 2019-06-22 | 21.06.2019 | 2019-06-21 21:25 | 2019-06-21 21:46 | 2019-06-21 22:30 | 77 | 159.852 | Арм500 ГОСТ 34028-2016 | 159.6 | 1579 | 125 | 13 | 3.2 | 1860 | 9 | 300 | 350 | 150 | 1549 | 1550 | 1548 | 12.83333 | 26.642
30000768 | 150 | 2019-06-11 | 2019-06-22 | 21.06.2019 | 2019-06-21 22:23 | 2019-06-21 22:32 | 2019-06-21 23:21 | 78 | 161.928 | Арм500 ГОСТ 34028-2016 | 181.1 | 1579 | 125 | 13 | 3.1 | 1860 | 9 | 270 | 320 | 150 | 1547 | 1545 | 1544 | 13 | 26.988
30000768 | 150 | 2019-06-11 | 2019-06-22 | 21.06.2019 | 2019-06-21 23:13 | 2019-06-21 23:23 | 2019-06-22 00:13 | 77 | 159.852 | Арм500 ГОСТ 34028-2016 | 164 | 1577 | 125 | 13 | 3.1 | 1860 | 9 | 280 | 330 | 150 | 1545 | 1546 | 1545 | 12.83333 | 26.642
30000768 | 150 | 2019-06-11 | 2019-06-22 | 21.06.2019 | 2019-06-22 00:07 | 2019-06-22 00:14 | 2019-06-22 01:04 | 78 | 161.928 | Арм500 ГОСТ 34028-2016 | 188.3 | 1580 | 125 | 13 | 3.1 | 1850 | 9.5 | 280 | 340 | 150 | 1550 | 1552 | 1555 | 13 | 26.988
30000768 | 150 | 2019-06-11 | 2019-06-22 | 21.06.2019 | 2019-06-22 00:55 | 2019-06-22 01:06 | 2019-06-22 01:56 | 75 | 155.7 | Арм500 ГОСТ 34028-2016 | 158 | 1579 | 125 | 13 | 3 | 1860 | 9 | 280 | 340 | 150 | 1551 | 1545 | 1548 | 12.5 | 25.95
30000768 | 150 | 2019-06-11 | 2019-06-22 | 21.06.2019 | 2019-06-22 01:44 | 2019-06-22 01:58 | 2019-06-22 02:51 | 79 | 164.004 | Арм500 ГОСТ 34028-2016 | 172 | 1579 | 110 | 13 | 2.8 | 1850 | 8 | 270 | 330 | 140 | 1542 | 1540 | 1538 | 13.16667 | 27.334
30000768 | 150 | 2019-06-11 | 2019-06-22 | 22.06.2019 | 2019-06-22 02:42 | 2019-06-22 02:53 | 2019-06-22 03:48 | 80 | 166.08 | Арм500 ГОСТ 34028-2016 | 169.2 | 1578 | 113 | 13 | 3 | 1850 | 9 | 260 | 330 | 140 | 1545 | 1547 | 1544 | 13.33333 | 27.68
30000768 | 150 | 2019-06-11 | 2019-06-22 | 22.06.2019 | 2019-06-22 03:37 | 2019-06-22 03:50 | 2019-06-22 04:41 | 77 | 159.852 | Арм500 ГОСТ 34028-2016 | 170.1 | 1581 | 115 | 13 | 3 | 1850 | 9 | 260 | 320 | 150 | 1540 | 1542 | 1539 | 12.83333 | 26.642
30000768 | 150 | 2019-06-11 | 2019-06-22 | 22.06.2019 | 2019-06-22 04:27 | 2019-06-22 04:42 | 2019-06-22 05:32 | 77 | 159.852 | Арм500 ГОСТ 34028-2016 | 155 | 1584 | 125 | 13 | 3 | 1850 | 8.6 | 270 | 320 | 150 | 1546 | 1550 | 1546 | 12.83333 | 26.642
30000768 | 150 | 2019-06-11 | 2019-06-22 | 22.06.2019 | 2019-06-22 05:11 | 2019-06-22 05:21 | 2019-06-22 06:21 | 79 | 164.004 | Арм500 ГОСТ 34028-2016 | 170.5 | 1580 | 125 | 135 | 3.2 | 1850 | 9.2 | 290 | 350 | 150 | 1547 | 1543 | 1544 | 13.16667 | 27.334
30000768 | 150 | 2019-07-26 | 2019-07-28 | 26.07.2019 | 2019-07-26 19:35 | 2019-07-26 19:45 | 2019-07-26 20:36 | 75 | 155.022 | Арм240 ГОСТ 34028-2016 | 152 | 1584 | 165 | 10 | 2.8 | 1860 | 8.3 | 280 | 330 | 150 | 1557 | 1564 | 1558 | 12.5 | 25.837
30000768 | 150 | 2019-07-26 | 2019-07-28 | 26.07.2019 | 2019-07-26 20:30 | 2019-07-26 20:38 | 2019-07-26 21:37 | 74 | 153.624 | Арм240 ГОСТ 34028-2016 | 183 | 1581 | 165 | 10 | 2.9 | 1860 | 8.3 | 242 | 330 | 150 | 1558 | 1553 | 1553 | 12.33333 | 25.604
30000768 | 150 | 2019-07-26 | 2019-07-28 | 26.07.2019 | 2019-07-26 21:30 | 2019-07-26 21:40 | 2019-07-26 22:39 | 80 | 166.08 | Арм240 ГОСТ 34028-2016 | 158 | 1576 | 165 | 10 | 3.1 | 1860 | 8.3 | 242 | 350 | 150 | 1547 | 1544 | 1541 | 13.33333 | 27.68
30000768 | 150 | 2019-07-26 | 2019-07-28 | 26.07.2019 | 2019-07-26 22:30 | 2019-07-26 22:40 | 2019-07-26 23:41 | 85 | 176.46 | Арм240 ГОСТ 34028-2016 | 183 | 1584 | 165 | 10 | 3 | 1860 | 8.3 | 242 | 350 | 150 | 1555 | 1551 | 1556 | 14.16667 | 29.41
30000768 | 150 | 2019-07-26 | 2019-07-28 | 26.07.2019 | 2019-07-26 23:35 | 2019-07-26 23:44 | 2019-07-27 00:36 | 78 | 161.928 | Арм240 ГОСТ 34028-2016 | 161.5 | 1578 | 165 | 9 | 3 | 1860 | 8.3 | 260 | 350 | 150 | 1553 | 1551 | 1552 | 13 | 26.988
30000768 | 150 | 2019-07-26 | 2019-07-28 | 26.07.2019 | 2019-07-27 00:20 | 2019-07-27 00:38 | 2019-07-27 01:33 | 80 | 166.08 | Арм240 ГОСТ 34028-2016 | 185 | 1578 | 165 | 10 | 3 | 1860 | 8.3 | 242 | 350 | 150 | 1555 | 1554 | 1552 | 13.33333 | 27.68
30000768 | 150 | 2019-07-26 | 2019-07-28 | 26.07.2019 | 2019-07-27 01:25 | 2019-07-27 01:35 | 2019-07-27 02:23 | 72 | 149.472 | Арм240 ГОСТ 34028-2016 | 150 | 1576 | 165 | 10 | 3.1 | 1860 | 8.3 | 242 | 350 | 150 | 1553 | 1550 | 1551 | 12 | 24.912
30000768 | 150 | 2019-07-26 | 2019-07-28 | 26.07.2019 | 2019-07-27 02:16 | 2019-07-27 02:25 | 2019-07-27 03:13 | 77 | 159.852 | Арм240 ГОСТ 34028-2016 | 141 | 1576 | 165 | 9 | 3.1 | 1860 | 8.3 | 260 | 290 | 130 | 1552 | 1553 | 1551 | 12.83333 | 26.642
30000768 | 150 | 2019-07-26 | 2019-07-28 | 27.07.2019 | 2019-07-27 03:05 | 2019-07-27 03:15 | 2019-07-27 04:04 | 79 | 164.004 | Арм240 ГОСТ 34028-2016 | 163 | 1573 | 165 | 9 | 3.2 | 1860 | 8.3 | 260 | 350 | 150 | 1550 | 1551 | 1552 | 13.16667 | 27.334
30000768 | 150 | 2019-07-26 | 2019-07-28 | 27.07.2019 | 2019-07-27 04:00 | 2019-07-27 04:07 | 2019-07-27 04:53 | 75 | 155.7 | Арм240 ГОСТ 34028-2016 | 162 | 1572 | 165 | 9 | 3.2 | 1860 | 8.3 | 260 | 350 | 150 | 1549 | 1548 | 1551 | 12.5 | 25.95
30000768 | 150 | 2019-07-26 | 2019-07-28 | 27.07.2019 | 2019-07-27 04:45 | 2019-07-27 04:55 | 2019-07-27 05:42 | 72 | 149.472 | Арм240 ГОСТ 34028-2016 | 151.2 | 1573 | 165 | 10 | 3 | 1860 | 8.3 | 242 | 350 | 150 | 1546 | 1550 | 1547 | 12 | 24.912
30000768 | 150 | 2019-07-26 | 2019-07-28 | 27.07.2019 | 2019-07-27 05:35 | 2019-07-27 05:45 | 2019-07-27 06:38 | 84 | 174.384 | Арм240 ГОСТ 34028-2016 | 174 | 1574 | 165 | 10 | 3 | 1860 | 8.3 | 242 | 350 | 150 | 1551 | 1549 | 1551 | 14 | 29.064
30000768 | 150 | 2019-07-26 | 2019-07-28 | 27.07.2019 | 2019-07-27 06:30 | 2019-07-27 06:40 | 2019-07-27 07:29 | 76 | 157.776 | Арм240 ГОСТ 34028-2016 | 156.3 | 1577 | 165 | 10 | 2.8 | 1860 | 8.3 | 240 | 350 | 150 | 1550 | 1547 | 1550 | 12.66667 | 26.296
30000768 | 150 | 2019-07-26 | 2019-07-28 | 27.07.2019 | 2019-07-27 07:20 | 2019-07-27 07:32 | 2019-07-27 08:22 | 79 | 164.004 | Арм240 ГОСТ 34028-2016 | 166 | 1577 | 165 | 10 | 2.8 | 1860 | 8.3 | 240 | 350 | 150 | 1553 | 1550 | 1551 | 13.16667 | 27.334
30000768 | 150 | 2019-07-26 | 2019-07-28 | 27.07.2019 | 2019-07-27 08:15 | 2019-07-27 08:25 | 2019-07-27 09:14 | 74 | 153.624 | Арм240 ГОСТ 34028-2016 | 154.2 | 1579 | 165 | 10 | 2.8 | 1860 | 8.3 | 240 | 350 | 150 | 1552 | 1551 | 1552 | 12.33333 | 25.604
30000768 | 150 | 2019-07-26 | 2019-07-28 | 27.07.2019 | 2019-07-27 09:05 | 2019-07-27 09:16 | 2019-07-27 10:04 | 76 | 157.776 | Арм240 ГОСТ 34028-2016 | 148.8 | 1580 | 165 | 10 | 2.8 | 1860 | 8.3 | 240 | 350 | 150 | 1555 | 1552 | 1554 | 12.66667 | 26.296
30000768 | 150 | 2019-07-26 | 2019-07-28 | 27.07.2019 | 2019-07-27 09:55 | 2019-07-27 10:07 | 2019-07-27 10:57 | 77 | 159.852 | Арм240 ГОСТ 34028-2016 | 160.4 | 1579 | 165 | 10 | 2.8 | 1860 | 8.3 | 240 | 350 | 150 | 1551 | 1550 | 1551 | 12.83333 | 26.642
30000768 | 150 | 2019-07-26 | 2019-07-28 | 27.07.2019 | 2019-07-27 10:45 | 2019-07-27 10:57 | 2019-07-27 11:50 | 77 | 159.852 | Арм240 ГОСТ 34028-2016 | 167 | 1575 | 165 | 10 | 2.8 | 1860 | 8.3 | 240 | 350 | 150 | 1549 | 1550 | 1548 | 12.83333 | 26.642
30000768 | 150 | 2019-07-26 | 2019-07-28 | 27.07.2019 | 2019-07-27 11:50 | 2019-07-27 11:52 | 2019-07-27 12:46 | 79 | 164.004 | Арм240 ГОСТ 34028-2016 | 165.5 | 1580 | 165 | 10 | 2.8 | 1860 | 8.3 | 240 | 350 | 150 | 1552 | 1551 | 1549 | 13.16667 | 27.334
30000768 | 150 | 2019-07-26 | 2019-07-28 | 27.07.2019 | 2019-07-27 12:40 | 2019-07-27 12:48 | 2019-07-27 13:46 | 78 | 161.928 | Арм240 ГОСТ 34028-2016 | 164.7 | 1578 | 165 | 10 | 2.8 | 1860 | 8.3 | 240 | 350 | 150 | 1543 | 1541 | 1540 | 13 | 26.988
30000768 | 150 | 2019-07-26 | 2019-07-28 | 27.07.2019 | 2019-07-27 16:31 | 2019-07-27 16:31 | 2019-07-27 17:14 | 72 | 149.299 | Арм500 ГОСТ 34028-2016 | 154 | 1586 | 165 | 10 | 2.9 | 1860 | 8.3 | 240 | 350 | 150 | 1555 | 1556 | 1557 | 12 | 24.88317
30000768 | 150 | 2019-07-26 | 2019-07-28 | 27.07.2019 | 2019-07-27 17:05 | 2019-07-27 17:16 | 2019-07-27 18:09 | 75 | 155.7 | Арм500 ГОСТ 34028-2016 | 168.2 | 1579 | 165 | 10 | 2.8 | 1860 | 8.3 | 240 | 350 | 150 | 1550 | 1547 | 1540 | 12.5 | 25.95
30000768 | 150 | 2019-07-26 | 2019-07-28 | 27.07.2019 | 2019-07-27 18:00 | 2019-07-27 18:11 | 2019-07-27 19:06 | 77 | 159.852 | Арм500 ГОСТ 34028-2016 | 163 | 1579 | 165 | 10 | 2.8 | 1860 | 8.3 | 240 | 350 | 150 | 1549 | 1548 | 1545 | 12.83333 | 26.642
30000768 | 150 | 2019-07-26 | 2019-07-28 | 27.07.2019 | 2019-07-27 19:00 | 2019-07-27 19:08 | 2019-07-27 20:00 | 76 | 157.776 | Арм500 ГОСТ 34028-2016 | 159 | 1578 | 165 | 9 | 2.9 | 1900 | 9.5 | 280 | 340 | 150 | 1544 | 1545 | 1542 | 12.66667 | 26.296
30000768 | 150 | 2019-07-26 | 2019-07-28 | 27.07.2019 | 2019-07-27 19:50 | 2019-07-27 20:02 | 2019-07-27 20:50 | 74 | 153.624 | Арм500 ГОСТ 34028-2016 | 152.8 | 1580 | 165 | 10 | 3 | 1850 | 9.8 | 285 | 350 | 150 | 1548 | 1552 | 1550 | 12.33333 | 25.604
30000768 | 150 | 2019-07-26 | 2019-07-28 | 27.07.2019 | 2019-07-27 20:40 | 2019-07-27 20:52 | 2019-07-27 21:43 | 78 | 161.928 | Арм500 ГОСТ 34028-2016 | 153 | 1579 | 165 | 10 | 3 | 1850 | 9.8 | 285 | 350 | 150 | 1556 | 1557 | 1555 | 13 | 26.988
30000768 | 150 | 2019-07-26 | 2019-07-28 | 27.07.2019 | 2019-07-27 21:36 | 2019-07-27 21:46 | 2019-07-27 22:35 | 76 | 157.776 | Арм500 ГОСТ 34028-2016 | 154 | 1575 | 165 | 10 | 2.9 | 1850 | 9.8 | 285 | 350 | 150 | 1552 | 1551 | 1549 | 12.66667 | 26.296
30000768 | 150 | 2019-07-26 | 2019-07-28 | 27.07.2019 | 2019-07-27 22:27 | 2019-07-27 22:37 | 2019-07-27 23:27 | 75 | 155.7 | Арм500 ГОСТ 34028-2016 | 155 | 1577 | 165 | 10 | 2.9 | 1850 | 9.8 | 285 | 350 | 150 | 1551 | 1552 | 1551 | 12.5 | 25.95
30000768 | 150 | 2019-07-26 | 2019-07-28 | 27.07.2019 | 2019-07-27 23:20 | 2019-07-27 23:30 | 2019-07-28 00:22 | 80 | 166.08 | Арм500 ГОСТ 34028-2016 | 163.6 | 1573 | 165 | 10 | 2.9 | 1850 | 9.8 | 285 | 350 | 150 | 1546 | 1545 | 1545 | 13.33333 | 27.68
30000768 | 150 | 2019-07-26 | 2019-07-28 | 27.07.2019 | 2019-07-28 00:14 | 2019-07-28 00:24 | 2019-07-28 01:16 | 77 | 159.852 | Арм500 ГОСТ 34028-2016 | 163 | 1573 | 165 | 10 | 3 | 1850 | 9.8 | 285 | 350 | 150 | 1540 | 1542 | 1542 | 12.83333 | 26.642
30000768 | 150 | 2019-07-26 | 2019-07-28 | 27.07.2019 | 2019-07-28 01:07 | 2019-07-28 01:18 | 2019-07-28 02:10 | 78 | 161.928 | Арм500 ГОСТ 34028-2016 | 154 | 1575 | 165 | 10 | 3 | 1850 | 9.8 | 285 | 350 | 150 | 1550 | 1552 | 1552 | 13 | 26.988
30000768 | 150 | 2019-07-26 | 2019-07-28 | 27.07.2019 | 2019-07-28 02:00 | 2019-07-28 02:12 | 2019-07-28 03:09 | 83 | 172.308 | Арм500 ГОСТ 34028-2016 | 166 | 1579 | 165 | 10 | 3 | 1850 | 9.8 | 285 | 350 | 150 | 1551 | 1552 | 1554 | 13.83333 | 28.718
30000768 | 150 | 2019-07-26 | 2019-07-28 | 28.07.2019 | 2019-07-28 03:01 | 2019-07-28 03:12 | 2019-07-28 04:04 | 80 | 166.08 | Арм500 ГОСТ 34028-2016 | 161 | 1575 | 165 | 10 | 3 | 1850 | 9.8 | 285 | 350 | 150 | 1541 | 1541 | 1543 | 13.33333 | 27.68
30000768 | 150 | 2019-07-26 | 2019-07-28 | 28.07.2019 | 2019-07-28 04:00 | 2019-07-28 04:07 | 2019-07-28 05:02 | 83 | 172.308 | Арм500 ГОСТ 34028-2016 | 177 | 1572 | 165 | 10 | 3 | 1850 | 9.8 | 285 | 350 | 150 | 1545 | 1546 | 1542 | 13.83333 | 28.718
30000768 | 150 | 2019-07-26 | 2019-07-28 | 28.07.2019 | 2019-07-28 04:55 | 2019-07-28 05:05 | 2019-07-28 05:55 | 78 | 161.928 | Арм500 ГОСТ 34028-2016 | 157.3 | 1575 | 165 | 10 | 3 | 1850 | 9.8 | 285 | 350 | 150 | 1544 | 1543 | 1549 | 13 | 26.988
30000768 | 150 | 2019-07-26 | 2019-07-28 | 28.07.2019 | 2019-07-28 05:50 | 2019-07-21 05:58 | 2019-07-28 06:55 | 86 | 178.536 | Арм500 ГОСТ 34028-2016 | 163 | 1575 | 165 | 10 | 2.8 | 1860 | 8.3 | 240 | 350 | 150 | 1544 | 1543 | 1542 | 14.33333 | 29.756
30000768 | 150 | 2019-07-26 | 2019-07-28 | 28.07.2019 | 2019-07-28 06:50 | 2019-07-28 07:00 | 2019-07-28 07:53 | 81 | 168.156 | Арм500 ГОСТ 34028-2016 | 174 | 1575 | 165 | 10 | 2.8 | 1860 | 8.3 | 240 | 350 | 150 | 1545 | 1547 | 1546 | 13.5 | 28.026
30000768 | 150 | 2019-07-26 | 2019-07-28 | 28.07.2019 | 2019-07-28 07:45 | 2019-07-28 07:56 | 2019-07-28 08:50 | 82 | 170.232 | Арм500 ГОСТ 34028-2016 | 164 | 1573 | 165 | 10 | 2.9 | 1860 | 8.3 | 240 | 350 | 150 | 1545 | 1546 | 1548 | 13.66667 | 28.372
30000768 | 150 | 2019-07-26 | 2019-07-28 | 28.07.2019 | 2019-07-28 08:47 | 2019-07-28 08:53 | 2019-07-28 09:43 | 75 | 155.7 | Арм500 ГОСТ 34028-2016 | 155.5 | 1577 | 165 | 10 | 2.8 | 1860 | 8.3 | 240 | 350 | 150 | 1549 | 1550 | 1552 | 12.5 | 25.95
30000768 | 150 | 2019-07-26 | 2019-07-28 | 28.07.2019 | 2019-07-28 09:35 | 2019-07-28 09:46 | 2019-07-28 10:36 | 75 | 155.7 | Арм500 ГОСТ 34028-2016 | 154 | 1578 | 165 | 10 | 2.8 | 1860 | 8.3 | 240 | 350 | 150 | 1555 | 1554 | 1555 | 12.5 | 25.95
30000768 | 150 | 2019-07-26 | 2019-07-28 | 28.07.2019 | 2019-07-28 10:30 | 2019-07-28 10:40 | 2019-07-28 11:31 | 74 | 153.624 | Арм500 ГОСТ 34028-2016 | 156.2 | 1573 | 165 | 10 | 2.8 | 1860 | 8.3 | 240 | 350 | 150 | 1550 | 1552 | 1551 | 12.33333 | 25.604
30000768 | 150 | 2019-07-26 | 2019-07-28 | 28.07.2019 | 2019-07-28 11:25 | 2019-07-28 11:34 | 2019-07-28 12:35 | 80 | 166.08 | Арм500 ГОСТ 34028-2016 | 174 | 1577 | 165 | 10 | 2.8 | 1860 | 8.3 | 240 | 350 | 150 | 1548 | 1551 | 1552 | 13.33333 | 27.68
30000768 | 150 | 2019-07-26 | 2019-07-28 | 28.07.2019 | 2019-07-28 12:30 | 2019-07-28 12:38 | 2019-07-28 13:33 | 79 | 164.004 | Арм500 ГОСТ 34028-2016 | 166 | 1578 | 165 | 10 | 2.8 | 1860 | 8.3 | 240 | 350 | 150 | 1547 | 1545 | 1546 | 13.16667 | 27.334
30000768 | 150 | 2019-07-26 | 2019-07-28 | 28.07.2019 | 2019-07-28 13:25 | 2019-07-28 13:36 | 2019-07-28 14:33 | 81 | 168.156 | Арм500 ГОСТ 34028-2016 | 151 | 1577 | 165 | 10 | 2.8 | 1860 | 8.3 | 240 | 350 | 150 | 1550 | 1552 | 1551 | 13.5 | 28.026
30000768 | 150 | 2019-07-26 | 2019-07-28 | 28.07.2019 | 2019-07-28 14:20 | 2019-07-28 14:36 | 2019-07-28 15:30 | 77 | 159.852 | Арм500 ГОСТ 34028-2016 | 154.8 | 1576 | 165 | 10 | 2.8 | 1860 | 8.3 | 240 | 350 | 150 | 1547 | 1546 | 1547 | 12.83333 | 26.642
30000768 | 150 | 2019-07-26 | 2019-07-28 | 28.07.2019 | 2019-07-28 15:25 | 2019-07-28 15:33 | 2019-07-28 16:27 | 76 | 157.776 | Арм500 ГОСТ 34028-2016 | 183.8 | 1576 | 165 | 10 | 2.8 | 1860 | 8.3 | 240 | 350 | 150 | 1553 | 1556 | 1555 | 12.66667 | 26.296
30000768 | 150 | 2019-07-26 | 2019-07-28 | 28.07.2019 | 2019-07-28 16:20 | 2019-07-28 16:31 | 2019-07-28 17:21 | 78 | 161.928 | Арм500 ГОСТ 34028-2016 | 161.1 | 1577 | 165 | 10 | 2.95 | 1860 | 8.3 | 240 | 350 | 150 | 1553 | 1552 | 1554 | 13 | 26.988
30000768 | 150 | 2019-07-26 | 2019-07-28 | 28.07.2019 | 2019-07-28 17:15 | 2019-07-28 17:23 | 2019-07-28 18:17 | 78 | 161.928 | Арм500 ГОСТ 34028-2016 | 160 | 1575 | 165 | 10 | 2.6 | 1860 | 8.3 | 240 | 350 | 150 | 1552 | 1553 | 1551 | 13 | 26.988
30000768 | 150 | 2019-07-26 | 2019-07-28 | 28.07.2019 | 2019-07-28 18:10 | 2019-07-28 18:21 | 2019-07-28 19:20 | 79 | 164.004 | Арм500 ГОСТ 34028-2016 | 157 | 1575 | 165 | 10 | 2.9 | 1850 | 9.8 | 285 | 350 | 150 | 1552 | 1550 | 1547 | 13.16667 | 27.334
30000768 | 150 | 2019-07-26 | 2019-07-28 | 28.07.2019 | 2019-07-28 19:13 | 2019-07-28 19:23 | 2019-07-28 20:15 | 79 | 164.004 | Арм500 ГОСТ 34028-2016 | 157 | 1577 | 165 | 10 | 2.9 | 1850 | 9.8 | 285 | 350 | 150 | 1544 | 1545 | 1543 | 13.16667 | 27.334
30000768 | 150 | 2019-07-26 | 2019-07-28 | 28.07.2019 | 2019-07-28 20:07 | 2019-07-28 20:18 | 2019-07-28 21:11 | 77 | 159.852 | Арм500 ГОСТ 34028-2016 | 152 | 1574 | 165 | 10 | 3 | 1850 | 9.8 | 285 | 350 | 150 | 1544 | 1547 | 1545 | 12.83333 | 26.642
30000768 | 150 | 2019-07-26 | 2019-07-28 | 28.07.2019 | 2019-07-28 21:04 | 2019-07-28 21:14 | 2019-07-28 22:05 | 76 | 157.776 | Арм500 ГОСТ 34028-2016 | 169 | 1578 | 165 | 10 | 3 | 1850 | 9.8 | 285 | 350 | 150 | 1553 | 1559 | 1561 | 12.66667 | 26.296
30000768 | 150 | 2019-07-26 | 2019-07-28 | 28.07.2019 | 2019-07-28 22:00 | 2019-07-28 22:07 | 2019-07-28 22:57 | 76 | 157.43 | Арм500 ГОСТ 34028-2016 | 156.3 | 1576 | 165 | 10 | 3 | 1850 | 9.8 | 285 | 350 | 150 | 1557 | 1556 | 1557 | 12.66667 | 26.23833
30000768 | 150 | 2019-08-05 | 2019-08-13 | 05.08.2019 | 2019-08-06 00:15 | 2019-08-06 00:25 | 2019-08-06 01:16 | 70 | 145.32 | Ст3сп ГОСТ 380-2005 | 153.5 | 1589 | 165 | 10 | 2.8 | 1860 | 9 | 260 | 320 | 140 | 1544 | 1552 | 1553 | 11.66667 | 24.22
30000768 | 150 | 2019-08-05 | 2019-08-13 | 05.08.2019 | 2019-08-06 01:10 | 2019-08-06 01:20 | 2019-08-06 02:24 | 76 | 157.776 | Ст3сп ГОСТ 380-2005 | 153.2 | 1579 | 165 | 10 | 2.8 | 1860 | 9 | 260 | 320 | 140 | 1550 | 1545 | 1543 | 12.66667 | 26.296
30000768 | 150 | 2019-08-05 | 2019-08-13 | 05.08.2019 | 2019-08-06 02:15 | 2019-08-06 02:27 | 2019-08-06 03:22 | 78 | 161.928 | Ст3сп ГОСТ 380-2005 | 164.3 | 1582 | 165 | 10 | 2.8 | 1860 | 9 | 260 | 320 | 140 | 1545 | 1541 | 1545 | 13 | 26.988
30000768 | 150 | 2019-08-05 | 2019-08-13 | 06.08.2019 | 2019-08-06 03:15 | 2019-08-06 03:24 | 2019-08-06 04:18 | 78 | 161.928 | Ст3сп ГОСТ 380-2005 | 169 | 1583 | 165 | 10 | 2.8 | 1860 | 9 | 260 | 320 | 140 | 1552 | 1549 | 1551 | 13 | 26.988
30000768 | 150 | 2019-08-05 | 2019-08-13 | 06.08.2019 | 2019-08-06 04:10 | 2019-08-06 04:20 | 2019-08-06 05:10 | 76 | 157.776 | Ст3сп ГОСТ 380-2005 | 157.4 | 1582 | 165 | 10 | 2.9 | 1860 | 9 | 260 | 320 | 140 | 1553 | 1556 | 1554 | 12.66667 | 26.296
30000768 | 150 | 2019-08-05 | 2019-08-13 | 06.08.2019 | 2019-08-06 05:00 | 2019-08-06 05:13 | 2019-08-06 06:02 | 73 | 151.548 | Ст3сп ГОСТ 380-2005 | 153 | 1582 | 165 | 10 | 2.9 | 1860 | 9 | 260 | 320 | 140 | 1555 | 1558 | 1558 | 12.16667 | 25.258
30000768 | 150 | 2019-08-05 | 2019-08-13 | 06.08.2019 | 2019-08-06 05:55 | 2019-08-06 06:04 | 2019-08-06 06:59 | 81 | 168.156 | Ст3сп ГОСТ 380-2005 | 167.7 | 1579 | 165 | 10 | 2.9 | 1860 | 9 | 260 | 320 | 140 | 1555 |  | 1554 | 13.5 | 28.026
30000768 | 150 | 2019-08-05 | 2019-08-13 | 06.08.2019 | 2019-08-06 06:50 | 2019-08-06 07:01 | 2019-08-06 07:54 | 76 | 157.776 | Ст3сп ГОСТ 380-2005 | 173.3 | 1575 | 165 | 10 | 2.8 | 1860 | 9 | 260 | 320 | 130 | 1550 | 1549 |  | 12.66667 | 26.296
30000768 | 150 | 2019-08-05 | 2019-08-13 | 06.08.2019 | 2019-08-06 07:47 | 2019-08-06 07:57 | 2019-08-06 08:49 | 77 | 159.852 | Ст3сп ГОСТ 380-2005 | 166 | 1578 | 165 | 10 | 2.8 | 1860 | 9 | 260 | 320 | 130 | 1550 | 1550 | 1549 | 12.83333 | 26.642
30000768 | 150 | 2019-08-05 | 2019-08-13 | 06.08.2019 | 2019-08-06 08:43 | 2019-08-06 08:53 | 2019-08-06 09:43 | 74 | 153.624 | Ст3сп ГОСТ 380-2005 | 162 | 1581 | 165 | 10 | 2.8 | 1860 | 9 | 260 | 350 | 130 | 1548 | 1552 | 1558 | 12.33333 | 25.604
30000768 | 150 | 2019-08-05 | 2019-08-13 | 09.08.2019 | 2019-08-09 21:09 | 2019-08-09 21:19 | 2019-08-09 22:04 | 66 | 137.016 | Арм500 ГОСТ 34028-2016 | 163.8 | 1588 | 165 | 9 | 2.8 | 1860 | 9 | 260 | 320 | 140 | 1573 | 1567 | 1563 | 11 | 22.836
30000768 | 150 | 2019-08-05 | 2019-08-13 | 09.08.2019 | 2019-08-09 21:55 | 2019-08-09 22:06 | 2019-08-09 22:56 | 70 | 145.32 | Арм500 ГОСТ 34028-2016 | 171.5 | 1580 | 165 | 9 | 2.8 | 1860 | 9 | 260 | 320 | 140 | 1553 | 1546 | 1545 | 11.66667 | 24.22
30000768 | 150 | 2019-08-05 | 2019-08-13 | 09.08.2019 | 2019-08-09 22:48 | 2019-08-09 22:58 | 2019-08-09 23:56 | 79 | 164.004 | Арм500 ГОСТ 34028-2016 | 188.2 | 1583 | 165 | 9 | 2.8 | 1860 | 9 | 260 | 320 | 140 | 1541 | 1546 | 1540 | 13.16667 | 27.334
30000768 | 150 | 2019-08-05 | 2019-08-13 | 09.08.2019 | 2019-08-09 23:47 | 2019-08-09 23:59 | 2019-08-10 00:52 | 77 | 159.852 | Арм500 ГОСТ 34028-2016 | 184 | 1579 | 165 | 9 | 2.8 | 1860 | 9 | 260 | 320 | 140 | 1538 | 1537 | 1535 | 12.83333 | 26.642
30000768 | 150 | 2019-08-05 | 2019-08-13 | 09.08.2019 | 2019-08-10 00:45 | 2019-08-10 00:55 | 2019-08-10 01:45 | 70 | 145.32 | Арм500 ГОСТ 34028-2016 | 169.5 | 1582 | 165 | 9 | 2.9 | 1860 | 9 | 260 | 320 | 140 | 1541 | 1544 | 1543 | 11.66667 | 24.22
30000768 | 150 | 2019-08-05 | 2019-08-13 | 09.08.2019 | 2019-08-10 01:38 | 2019-08-10 01:48 | 2019-08-10 02:34 | 66 | 137.016 | Арм500 ГОСТ 34028-2016 | 161.2 | 1578 | 165 | 9 | 2.9 | 1860 | 9 | 260 | 320 | 140 | 1549 | 1554 | 1553 | 11 | 22.836
30000768 | 150 | 2019-08-05 | 2019-08-13 | 09.08.2019 | 2019-08-10 02:27 | 2019-08-10 02:37 | 2019-08-10 03:25 | 74 | 153.624 | Арм500 ГОСТ 34028-2016 | 177.8 | 1580 | 165 | 9 | 2.9 | 1860 | 9 | 260 | 320 | 140 | 1551 | 1552 |  | 12.33333 | 25.604
30000768 | 150 | 2019-08-05 | 2019-08-13 | 10.08.2019 | 2019-08-10 03:17 | 2019-08-10 03:27 | 2019-08-10 04:14 | 73 | 151.548 | Арм500 ГОСТ 34028-2016 | 175.7 | 1578 | 165 | 9 | 2.9 | 1860 | 9 | 260 | 320 | 140 | 1545 | 1541 | 1540 | 12.16667 | 25.258
30000768 | 150 | 2019-08-05 | 2019-08-13 | 10.08.2019 | 2019-08-10 04:07 | 2019-08-10 04:17 | 2019-08-10 05:07 | 75 | 155.7 | Арм500 ГОСТ 34028-2016 | 179.9 | 1581 | 165 | 9 | 2.9 | 1860 | 9 | 260 | 320 | 140 | 1548 | 1543 | 1542 | 12.5 | 25.95
30000768 | 150 | 2019-08-05 | 2019-08-13 | 10.08.2019 | 2019-08-10 05:00 | 2019-08-10 05:09 | 2019-08-10 05:58 | 72 | 149.472 | Арм500 ГОСТ 34028-2016 | 173.7 | 1578 | 165 | 9 | 2.9 | 1860 | 9 | 260 | 320 | 140 | 1543 | 1544 | 1543 | 12 | 24.912
30000768 | 150 | 2019-08-05 | 2019-08-13 | 10.08.2019 | 2019-08-10 05:50 | 2019-08-10 06:00 | 2019-08-10 06:49 | 77 | 159.852 | Арм500 ГОСТ 34028-2016 | 184 | 1578 | 165 | 9 | 2.9 | 1860 | 9 | 260 | 320 | 140 | 1552 | 1549 | 1550 | 12.83333 | 26.642
30000768 | 150 | 2019-08-05 | 2019-08-13 | 10.08.2019 | 2019-08-10 06:40 | 2019-08-10 06:52 | 2019-08-10 07:42 | 74 | 153.624 | Арм500 ГОСТ 34028-2016 | 177.8 | 1579 | 165 | 10 | 3 | 1850 | 8.5 | 280 | 350 | 150 | 1548 | 1546 | 1544 | 12.33333 | 25.604
30000768 | 150 | 2019-08-05 | 2019-08-13 | 10.08.2019 | 2019-08-10 07:35 | 2019-08-10 07:44 | 2019-08-10 08:34 | 76 | 157.776 | Арм500 ГОСТ 34028-2016 | 181.8 | 1581 | 165 | 10 | 3 | 1850 | 8.5 | 280 | 350 | 150 | 1553 | 1547 | 1551 | 12.66667 | 26.296
30000768 | 150 | 2019-08-05 | 2019-08-13 | 10.08.2019 | 2019-08-10 08:30 | 2019-08-10 08:37 | 2019-08-10 09:26 | 75 | 155.7 | Арм500 ГОСТ 34028-2016 | 179.9 | 1579 | 165 | 10 | 3 | 1850 | 8.5 | 280 | 350 | 150 | 1554 | 1553 | 1554 | 12.5 | 25.95
30000768 | 150 | 2019-08-05 | 2019-08-13 | 10.08.2019 | 2019-08-10 09:20 | 2019-08-10 09:28 | 2019-08-10 10:15 | 75 | 155.7 | Арм500 ГОСТ 34028-2016 | 179.9 | 1576 | 165 | 10 | 3 | 1850 | 8.5 | 280 | 350 | 150 | 1555 | 1551 | 1555 | 12.5 | 25.95
30000768 | 150 | 2019-08-05 | 2019-08-13 | 10.08.2019 | 2019-08-10 10:10 | 2019-08-10 10:18 | 2019-08-10 11:06 | 74 | 153.624 | Арм500 ГОСТ 34028-2016 | 177.8 | 1571 | 165 | 10 | 3 | 1850 | 8.5 | 280 | 350 | 150 | 1547 | 1543 | 1541 | 12.33333 | 25.604
30000768 | 150 | 2019-08-05 | 2019-08-13 | 10.08.2019 | 2019-08-10 11:03 | 2019-08-10 11:14 | 2019-08-10 12:07 | 79 | 164.004 | Арм500 ГОСТ 34028-2016 | 188.2 | 1576 | 165 | 10 | 3 | 1850 | 8.5 | 280 | 350 | 150 | 1548 | 1543 | 1544 | 13.16667 | 27.334
30000768 | 150 | 2019-08-05 | 2019-08-13 | 10.08.2019 | 2019-08-10 12:00 | 2019-08-10 12:11 | 2019-08-10 13:00 | 78 | 161.928 | Арм500 ГОСТ 34028-2016 | 186.1 | 1576 | 165 | 10 | 3 | 1850 | 8.5 | 280 | 350 | 150 | 1551 | 1552 | 1553 | 13 | 26.988
30000768 | 150 | 2019-08-05 | 2019-08-13 | 10.08.2019 | 2019-08-10 12:55 | 2019-08-10 13:03 | 2019-08-10 13:55 | 79 | 164.004 | Арм500 ГОСТ 34028-2016 | 162.2 | 1573 | 165 | 10 | 3 | 1850 | 8.5 | 280 | 350 | 150 | 1550 | 1548 | 1549 | 13.16667 | 27.334
30000768 | 150 | 2019-08-05 | 2019-08-13 | 10.08.2019 | 2019-08-10 13:40 | 2019-08-10 13:58 | 2019-08-10 14:48 | 76 | 157.776 | Арм500 ГОСТ 34028-2016 | 156 | 1568 | 165 | 10 | 3 | 1850 | 8.5 | 280 | 350 | 150 | 1543 | 1537 | 1534 | 12.66667 | 26.296
30000768 | 150 | 2019-08-05 | 2019-08-13 | 10.08.2019 | 2019-08-10 14:40 | 2019-08-10 14:51 | 2019-08-10 15:41 | 77 | 159.852 | Арм500 ГОСТ 34028-2016 | 158 | 1572 | 165 | 10 | 3 | 1850 | 8.5 | 280 | 350 | 150 | 1542 | 1544 | 1545 | 12.83333 | 26.642
30000768 | 150 | 2019-08-05 | 2019-08-13 | 10.08.2019 | 2019-08-10 15:32 | 2019-08-10 15:42 | 2019-08-10 16:32 | 81 | 168.156 | Арм500 ГОСТ 34028-2016 | 166.4 | 1573 | 165 | 10 | 3 | 1850 | 8.5 | 280 | 350 | 150 | 1547 | 1548 | 1549 | 13.5 | 28.026
30000768 | 150 | 2019-08-05 | 2019-08-13 | 10.08.2019 | 2019-08-10 16:25 | 2019-08-10 16:35 | 2019-08-10 17:25 | 79 | 164.004 | Арм500 ГОСТ 34028-2016 | 162.204 | 1580 | 165 | 10 | 3 | 1850 | 8.5 | 280 | 350 | 150 | 1552 | 1553 | 1552 | 13.16667 | 27.334
30000768 | 150 | 2019-08-05 | 2019-08-13 | 10.08.2019 | 2019-08-10 17:30 | 2019-08-10 17:30 | 2019-08-10 18:18 | 76 | 157.672 | Арм500 ГОСТ 34028-2016 | 162.3 | 1569 | 165 | 10 | 3.2 | 1850 | 8.8 | 260 | 300 | 150 | 1551 | 1549 | 1548 | 12.66667 | 26.27867
30000768 | 150 | 2019-08-05 | 2019-08-13 | 10.08.2019 | 2019-08-10 20:05 | 2019-08-10 20:14 | 2019-08-10 20:52 | 66 | 135.805 | Арм500 ГОСТ 34028-2016 | 136.8 | 1582 | 165 | 10 | 2.95 | 1850 | 9.7 | 270 | 330 | 140 | 1544 | 1556 | 1559 | 11 | 22.63417
30000768 | 150 | 2019-08-05 | 2019-08-13 | 10.08.2019 | 2019-08-10 20:45 | 2019-08-10 20:56 | 2019-08-10 21:49 | 79 | 163.969 | Арм500 ГОСТ 34028-2016 | 161.8 | 1575 | 165 | 10 | 2.95 | 1850 | 9.8 | 270 | 330 | 140 | 1557 | 1552 | 1552 | 13.16667 | 27.32817
30000768 | 150 | 2019-08-05 | 2019-08-13 | 10.08.2019 | 2019-08-10 21:40 | 2019-08-10 21:51 | 2019-08-10 22:40 | 76 | 157.759 | Арм500 ГОСТ 34028-2016 | 155.995 | 1572 | 165 | 10 | 2.95 | 1860 | 9.8 | 270 | 330 | 140 | 1544 | 1542 | 1545 | 12.66667 | 26.29317
30000768 | 150 | 2019-08-05 | 2019-08-13 | 10.08.2019 | 2019-08-10 22:35 | 2019-08-10 22:43 | 2019-08-10 23:33 | 73 | 151.522 | Арм500 ГОСТ 34028-2016 | 149.8 | 1573 | 165 | 10 | 2.95 | 1860 | 9.8 | 270 | 330 | 140 | 1547 | 1552 | 1553 | 12.16667 | 25.25367
30000768 | 150 | 2019-08-05 | 2019-08-13 | 10.08.2019 | 2019-08-10 23:25 | 2019-08-10 23:35 | 2019-08-11 00:24 | 78 | 161.928 | Арм500 ГОСТ 34028-2016 | 160.128 | 1573 | 165 | 10 | 2.95 | 1860 | 9.8 | 270 | 330 | 140 | 1545 | 1542 | 1543 | 13 | 26.988
30000768 | 150 | 2019-08-05 | 2019-08-13 | 10.08.2019 | 2019-08-11 00:15 | 2019-08-11 00:26 | 2019-08-11 01:17 | 74 | 153.624 | Арм500 ГОСТ 34028-2016 | 161.824 | 1578 | 165 | 10 | 2.8 | 1860 | 9.2 | 270 | 330 | 140 | 1545 | 1543 | 1544 | 12.33333 | 25.604
30000768 | 150 | 2019-08-05 | 2019-08-13 | 10.08.2019 | 2019-08-11 01:10 | 2019-08-11 01:21 | 2019-08-11 02:12 | 80 | 166.08 | Арм500 ГОСТ 34028-2016 | 164.28 | 1576 | 165 | 10 | 2.8 | 1860 | 9 | 260 | 310 | 140 | 1547 | 1548 | 1546 | 13.33333 | 27.68
30000768 | 150 | 2019-08-05 | 2019-08-13 | 10.08.2019 | 2019-08-11 02:00 | 2019-08-11 02:14 | 2019-08-11 03:10 | 81 | 168.156 | Арм500 ГОСТ 34028-2016 | 166.356 | 1572 | 165 | 10 | 2.8 | 1860 | 9 | 260 | 310 | 140 | 1545 | 1544 | 1547 | 13.5 | 28.026
30000768 | 150 | 2019-08-05 | 2019-08-13 | 11.08.2019 | 2019-08-11 03:00 | 2019-08-11 03:13 | 2019-08-11 03:59 | 70 | 145.32 | Арм500 ГОСТ 34028-2016 | 143.52 | 1573 | 165 | 10 | 2.95 | 1860 | 9 | 260 | 310 | 140 | 1541 | 1542 | 1540 | 11.66667 | 24.22
30000768 | 150 | 2019-08-05 | 2019-08-13 | 11.08.2019 | 2019-08-11 03:50 | 2019-08-11 04:02 | 2019-08-11 04:56 | 83 | 172.308 | Арм500 ГОСТ 34028-2016 | 170.508 | 1577 | 165 | 10 | 2.9 | 1860 | 9 | 260 | 310 | 140 | 1549 | 1547 | 1544 | 13.83333 | 28.718
30000768 | 150 | 2019-08-05 | 2019-08-13 | 11.08.2019 | 2019-08-11 04:45 | 2019-08-11 04:59 | 2019-08-11 05:51 | 79 | 164.004 | Арм500 ГОСТ 34028-2016 | 162.204 | 1578 | 165 | 10 | 2.95 | 1860 | 9 | 260 | 310 | 140 | 1540 | 1538 | 1540 | 13.16667 | 27.334
30000768 | 150 | 2019-08-05 | 2019-08-13 | 11.08.2019 | 2019-08-11 05:40 | 2019-08-11 05:52 | 2019-08-11 06:42 | 74 | 153.624 | Арм500 ГОСТ 34028-2016 | 151.824 | 1583 | 165 | 10 | 2.95 | 1860 | 9 | 260 | 310 | 140 | 1555 | 1556 | 1560 | 12.33333 | 25.604
30000768 | 150 | 2019-08-05 | 2019-08-13 | 11.08.2019 | 2019-08-11 06:35 | 2019-08-11 06:45 | 2019-08-11 07:37 | 81 | 168.156 | Арм500 ГОСТ 34028-2016 | 166.3 | 1581 | 165 | 10 | 2.95 | 1860 | 9 | 260 | 310 | 140 | 1555 | 1553 | 1545 | 13.5 | 28.026
30000768 | 150 | 2019-08-05 | 2019-08-13 | 11.08.2019 | 2019-08-11 07:30 | 2019-08-11 07:40 | 2019-08-11 08:32 | 79 | 164.004 | Арм500 ГОСТ 34028-2016 | 162.2 | 1582 | 165 | 10 | 3 | 1850 | 8.5 | 280 | 350 | 150 | 1553 | 1549 | 1547 | 13.16667 | 27.334
30000768 | 150 | 2019-08-05 | 2019-08-13 | 11.08.2019 | 2019-08-11 08:24 | 2019-08-11 08:35 | 2019-08-11 09:27 | 80 | 166.08 | Арм500 ГОСТ 34028-2016 | 164.3 | 1580 | 165 | 10 | 3 | 1850 | 8.5 | 280 | 350 | 150 | 1545 | 1548 | 1545 | 13.33333 | 27.68
30000768 | 150 | 2019-08-05 | 2019-08-13 | 11.08.2019 | 2019-08-11 09:22 | 2019-08-11 09:30 | 2019-08-11 10:18 | 78 | 161.928 | Арм500 ГОСТ 34028-2016 | 160.1 | 1582 | 165 | 10 | 3 | 1850 | 8.5 | 280 | 350 | 150 | 1554 | 1552 | 1555 | 13 | 26.988
30000768 | 150 | 2019-08-05 | 2019-08-13 | 11.08.2019 | 2019-08-11 10:10 | 2019-08-11 10:20 | 2019-08-11 11:10 | 75 | 155.7 | Арм500 ГОСТ 34028-2016 | 153.9 | 1582 | 165 | 10 | 3 | 1850 | 8.5 | 280 | 350 | 150 | 1551 | 1553 | 1555 | 12.5 | 25.95
30000768 | 150 | 2019-08-05 | 2019-08-13 | 11.08.2019 | 2019-08-11 11:00 | 2019-08-11 11:12 | 2019-08-11 12:02 | 77 | 159.852 | Арм500 ГОСТ 34028-2016 | 158 | 1582 | 165 | 10 | 3 | 1850 | 8.5 | 280 | 350 | 150 | 1550 | 1551 | 1549 | 12.83333 | 26.642
30000768 | 150 | 2019-08-05 | 2019-08-13 | 11.08.2019 | 2019-08-11 11:55 | 2019-08-11 12:05 | 2019-08-11 12:58 | 77 | 159.852 | Арм500 ГОСТ 34028-2016 | 158 | 1582 | 165 | 10 | 3 | 1850 | 8.5 | 280 | 350 | 150 | 1546 | 1546 | 1544 | 12.83333 | 26.642
30000768 | 150 | 2019-08-05 | 2019-08-13 | 11.08.2019 | 2019-08-11 12:50 | 2019-08-11 13:01 | 2019-08-11 14:06 | 83 | 172.308 | Арм500 ГОСТ 34028-2016 | 170.8 | 1587 | 165 | 10 | 3.15 | 1850 | 8.5 | 260 | 300 | 150 | 1549 | 1551 | 1553 | 13.83333 | 28.718
30000768 | 150 | 2019-08-05 | 2019-08-13 | 11.08.2019 | 2019-08-11 14:01 | 2019-08-11 14:09 | 2019-08-11 15:11 | 82 | 170.232 | Арм500 ГОСТ 34028-2016 | 168.4 | 1587 | 165 | 10 | 3.1 | 1850 | 8.5 | 260 | 300 | 150 | 1550 | 1547 | 1549 | 13.66667 | 28.372
30000768 | 150 | 2019-08-05 | 2019-08-13 | 11.08.2019 | 2019-08-11 15:02 | 2019-08-11 15:13 | 2019-08-11 16:15 | 79 | 164.004 | Арм500 ГОСТ 34028-2016 | 162.2 | 1588 | 165 | 10 | 3.1 | 1850 | 8.5 | 260 | 300 | 150 | 1552 | 1552 | 1549 | 13.16667 | 27.334
30000768 | 150 | 2019-08-05 | 2019-08-13 | 11.08.2019 | 2019-08-11 16:05 | 2019-08-11 16:18 | 2019-08-11 17:29 | 81 | 167.914 | Арм500 ГОСТ 34028-2016 | 166.1 | 1586 | 165 | 10 | 3.1 | 1850 | 8.5 | 260 | 330 | 150 | 1550 | 1555 | 1550 | 13.5 | 27.98567
30000768 | 150 | 2019-08-05 | 2019-08-13 | 11.08.2019 | 2019-08-11 17:20 | 2019-08-11 17:32 | 2019-08-11 18:42 | 76 | 157.776 | Арм500 ГОСТ 34028-2016 | 157.014 | 1590 | 165 | 10 | 2.8 | 1860 | 9 | 260 | 360 | 140 | 1547 | 1552 | 1550 | 12.66667 | 26.296
30000768 | 150 | 2019-08-05 | 2019-08-13 | 11.08.2019 | 2019-08-11 20:45 | 2019-08-11 20:52 | 2019-08-11 22:02 | 76 | 157.776 | Арм500 ГОСТ 34028-2016 | 157.3 | 1590 | 165 | 10 | 3 | 1860 | 9 | 260 | 350 | 140 | 1562 | 1561 | 1557 | 12.66667 | 26.296
30000768 | 150 | 2019-08-05 | 2019-08-13 | 11.08.2019 | 2019-08-11 21:50 | 2019-08-11 22:04 | 2019-08-11 23:23 | 81 | 168.156 | Арм500 ГОСТ 34028-2016 | 166.356 | 1578 | 165 | 10 | 3 | 1860 | 9 | 260 | 350 | 140 | 1550 | 1549 | 1546 | 13.5 | 28.026
30000768 | 150 | 2019-08-05 | 2019-08-13 | 11.08.2019 | 2019-08-11 23:15 | 2019-08-11 23:25 | 2019-08-12 00:39 | 75 | 155.7 | Арм500 ГОСТ 34028-2016 | 153.8 | 1583 | 165 | 10 | 3 | 1860 | 9.6 | 270 | 340 | 150 | 1550 | 1549 | 1544 | 12.5 | 25.95
30000768 | 150 | 2019-08-05 | 2019-08-13 | 11.08.2019 | 2019-08-12 00:30 | 2019-08-12 00:41 | 2019-08-12 02:02 | 80 | 166.08 | Арм240 ГОСТ 34028-2016 | 164.3 | 1569 | 165 | 10 | 3 | 1860 | 9.6 | 270 | 340 | 150 | 1551 | 1552 | 1554 | 13.33333 | 27.68
30000768 | 150 | 2019-08-05 | 2019-08-13 | 11.08.2019 | 2019-08-12 01:50 | 2019-08-12 02:05 | 2019-08-12 03:19 | 74 | 153.624 | Арм500 ГОСТ 34028-2016 | 151.8 | 1546 | 165 | 10 | 3 | 1860 | 9.6 | 270 | 340 | 150 | 1550 | 1552 | 1550 | 12.33333 | 25.604
30000768 | 150 | 2019-08-05 | 2019-08-13 | 12.08.2019 | 2019-08-12 03:10 | 2019-08-12 03:22 | 2019-08-12 04:43 | 85 | 176.46 | Арм240 ГОСТ 34028-2016 | 174.7 | 1584 | 165 | 10 | 3 | 1860 | 9.6 | 260 | 340 | 150 | 1551 | 1552 | 1548 | 14.16667 | 29.41
30000768 | 150 | 2019-08-05 | 2019-08-13 | 12.08.2019 | 2019-08-12 04:35 | 2019-08-12 04:46 | 2019-08-12 05:52 | 74 | 153.624 | Арм240 ГОСТ 34028-2016 | 151.8 | 1585 | 165 | 10 | 3 | 1860 | 9.6 | 270 | 340 | 150 | 1549 | 1546 | 1549 | 12.33333 | 25.604
30000768 | 150 | 2019-08-05 | 2019-08-13 | 12.08.2019 | 2019-08-12 05:45 | 2019-08-12 05:55 | 2019-08-12 06:57 | 80 | 166.08 | Арм240 ГОСТ 34028-2016 | 164.2 | 1584 | 165 | 10 | 3 | 1860 | 9.6 | 270 | 340 | 150 | 1556 | 1560 | 1559 | 13.33333 | 27.68
30000768 | 150 | 2019-08-05 | 2019-08-13 | 12.08.2019 | 2019-08-12 06:49 | 2019-08-12 06:59 | 2019-08-12 08:01 | 78 | 161.928 | Арм500 ГОСТ 34028-2016 | 160.1 | 1578 | 165 | 9 | 3 | 1860 | 9.3 | 260 | 320 | 140 | 1555 | 1558 | 1556 | 13 | 26.988
30000768 | 150 | 2019-08-05 | 2019-08-13 | 12.08.2019 | 2019-08-12 07:55 | 2019-08-12 08:05 | 2019-08-12 09:04 | 77 | 159.852 | Арм240 ГОСТ 34028-2016 | 158 | 1576 | 165 | 9 | 3 | 1860 | 9.3 | 260 | 320 | 140 | 1554 | 1555 | 1556 | 12.83333 | 26.642
30000768 | 150 | 2019-08-05 | 2019-08-13 | 12.08.2019 | 2019-08-12 09:00 | 2019-08-12 09:07 | 2019-08-12 10:11 | 82 | 170.232 | Арм500 ГОСТ 34028-2016 | 168.4 | 1578 | 165 | 9 | 3 | 1860 | 9.3 | 260 | 320 | 140 | 1550 | 1552 | 1548 | 13.66667 | 28.372
30000768 | 150 | 2019-08-05 | 2019-08-13 | 12.08.2019 | 2019-08-12 10:04 | 2019-08-12 10:14 | 2019-08-12 11:16 | 80 | 166.08 | Арм240 ГОСТ 34028-2016 | 164.2 | 1578 | 165 | 9 | 3 | 1860 | 9.3 | 260 | 320 | 140 | 1549 | 1550 | 1551 | 13.33333 | 27.68
30000768 | 150 | 2019-08-05 | 2019-08-13 | 12.08.2019 | 2019-08-12 11:08 | 2019-08-12 11:19 | 2019-08-12 12:20 | 79 | 164.004 | Арм500 ГОСТ 34028-2016 | 162.2 | 1577 | 165 | 9 | 3 | 1860 | 9.3 | 260 | 320 | 140 | 1550 | 1549 | 1548 | 13.16667 | 27.334
30000768 | 150 | 2019-08-05 | 2019-08-13 | 12.08.2019 | 2019-08-12 12:10 | 2019-08-12 12:22 | 2019-08-12 13:23 | 79 | 164.004 | Арм500 ГОСТ 34028-2016 | 162.2 | 1579 | 165 | 9 | 3 | 1860 | 9.3 | 260 | 320 | 140 | 1550 | 1552 | 1548 | 13.16667 | 27.334
30000768 | 150 | 2019-08-05 | 2019-08-13 | 12.08.2019 | 2019-08-12 13:15 | 2019-08-12 13:25 | 2019-08-12 14:24 | 79 | 164.004 | Арм500 ГОСТ 34028-2016 | 162.2 | 1578 | 165 | 9 | 3 | 1860 | 9.3 | 260 | 320 | 140 | 1551 | 1555 | 1549 | 13.16667 | 27.334
30000768 | 150 | 2019-08-05 | 2019-08-13 | 12.08.2019 | 2019-08-12 14:16 | 2019-08-12 14:26 | 2019-08-12 15:24 | 77 | 159.852 | Арм500 ГОСТ 34028-2016 | 158 | 1578 | 165 | 9 | 2.9 | 1860 | 9.3 | 260 | 320 | 140 | 1547 | 1546 | 1548 | 12.83333 | 26.642
30000768 | 150 | 2019-08-05 | 2019-08-13 | 12.08.2019 | 2019-08-12 15:17 | 2019-08-12 15:27 | 2019-08-12 16:21 | 72 | 149.472 | Арм500 ГОСТ 34028-2016 | 147.7 | 1577 | 165 | 9 | 3 | 1860 | 9.3 | 260 | 320 | 140 | 1547 | 1546 | 1546 | 12 | 24.912
30000768 | 150 | 2019-08-05 | 2019-08-13 | 12.08.2019 | 2019-08-12 16:14 | 2019-08-12 16:24 | 2019-08-12 17:26 | 80 | 166.08 | Арм500 ГОСТ 34028-2016 | 164.2 | 1578 | 165 | 9 | 3 | 1860 | 9.3 | 260 | 320 | 140 | 1541 | 1540 | 1542 | 13.33333 | 27.68
30000768 | 150 | 2019-08-05 | 2019-08-13 | 12.08.2019 | 2019-08-12 17:17 | 2019-08-12 17:28 | 2019-08-12 18:27 | 79 | 164.004 | Арм500 ГОСТ 34028-2016 | 162.2 | 1581 | 165 | 9 | 3 | 1860 | 9.3 | 260 | 320 | 140 | 1554 | 1555 |  | 13.16667 | 27.334
30000768 | 150 | 2019-08-05 | 2019-08-13 | 12.08.2019 | 2019-08-12 18:20 | 2019-08-12 18:30 | 2019-08-12 19:30 | 78 | 161.928 | Арм500 ГОСТ 34028-2016 | 160.1 | 1581 | 165 | 10 | 3 | 1850 | 8.5 | 280 | 350 | 150 | 1558 | 1555 | 1556 | 13 | 26.988
30000768 | 150 | 2019-08-05 | 2019-08-13 | 12.08.2019 | 2019-08-12 19:23 | 2019-08-12 19:33 | 2019-08-12 20:33 | 80 | 166.08 | Арм500 ГОСТ 34028-2016 | 164.3 | 1576 | 165 | 10 | 3 | 1850 | 8.5 | 280 | 350 | 150 | 1552 | 1552 | 1549 | 13.33333 | 27.68
30000768 | 150 | 2019-08-05 | 2019-08-13 | 12.08.2019 | 2019-08-12 20:30 | 2019-08-12 20:37 | 2019-08-12 21:36 | 78 | 161.928 | Арм500 ГОСТ 34028-2016 | 160.1 | 1580 | 165 | 10 | 3 | 1850 | 8.5 | 280 | 350 | 150 | 1546 | 1553 | 1552 | 13 | 26.988
30000768 | 150 | 2019-08-05 | 2019-08-13 | 12.08.2019 | 2019-08-12 21:25 | 2019-08-12 21:37 | 2019-08-12 22:40 | 78 | 161.928 | Арм500 ГОСТ 34028-2016 | 160.1 | 1582 | 165 | 10 | 3.1 | 1850 | 8.5 | 280 | 350 | 150 | 1555 | 1554 | 1555 | 13 | 26.988
30000775 | 150 | 2019-05-30 | 2019-06-08 | 03.06.2019 | 2019-06-03 16:44 | 2019-06-03 17:10 | 2019-06-03 18:08 | 73 | 155.1 | Арм500 ГОСТ 34028-2016 | 162.5 | 1590 | 155 | 7 | 1.8 | 2150 | 8.1 | 240 | 255 | 85 | 1558 | 1550 | 1549 | 12.16667 | 25.85
30000775 | 150 | 2019-05-30 | 2019-06-08 | 04.06.2019 | 2019-06-04 11:45 | 2019-06-04 11:52 | 2019-06-04 12:41 | 73 | 155.1 | Арм500 ГОСТ 34028-2016 | 160 | 1590 | 103 | 13 | 2.6 | 1853 | 13 | 235 | 285 | 127 | 1559 | 1555 | 1559 | 12.16667 | 25.85
30000775 | 150 | 2019-05-30 | 2019-06-08 | 04.06.2019 | 2019-06-04 12:30 | 2019-06-04 12:43 | 2019-06-04 13:39 | 77 | 163.5 | Арм500 ГОСТ 34028-2016 | 160.5 | 1579 | 108 | 13 | 2.8 | 1851 | 9 | 246 | 320 | 130 | 1558 | 1549 | 1544 | 12.83333 | 27.25
30000775 | 150 | 2019-05-30 | 2019-06-08 | 04.06.2019 | 2019-06-04 13:30 | 2019-06-04 13:41 | 2019-06-04 14:42 | 79 | 167.4 | Арм500 ГОСТ 34028-2016 | 159 | 1582 | 107 | 13 | 2.7 | 1860 | 9 | 240 | 290 | 130 | 1547 | 1549 | 1547 | 13.16667 | 27.9
30000775 | 150 | 2019-05-30 | 2019-06-08 | 04.06.2019 | 2019-06-04 14:25 | 2019-06-04 14:44 | 2019-06-04 15:44 | 75 | 156.1 | Арм500 ГОСТ 34028-2016 | 158.5 | 1581 | 105 | 13 | 2.5 | 1865 | 8 | 215 | 269 | 115 | 1538 | 1536 | 1535 | 12.5 | 26.01667
30000775 | 150 | 2019-05-30 | 2019-06-08 | 05.06.2019 | 2019-06-05 10:41 | 2019-06-05 10:51 | 2019-06-05 11:41 | 73 | 155.1 | Арм500 ГОСТ 34028-2016 | 161.5 | 1591 | 150 | 10 | 2.6 | 1852 | 8.2 | 160 | 190 | 81 | 1557 | 1554 | 1555 | 12.16667 | 25.85
30000775 | 150 | 2019-05-30 | 2019-06-08 | 05.06.2019 | 2019-06-05 11:30 | 2019-06-05 11:46 | 2019-06-05 12:41 | 77 | 163.2 | Арм500 ГОСТ 34028-2016 | 160.5 | 1585 | 150 | 10 | 2.6 | 1855 | 7.6 | 160 | 190 | 81 | 1552 | 1552 | 1550 | 12.83333 | 27.2
30000775 | 150 | 2019-05-30 | 2019-06-08 | 05.06.2019 | 2019-06-05 12:27 | 2019-06-05 12:44 | 2019-06-05 13:52 | 77 | 163.6 | Арм500 ГОСТ 34028-2016 | 159.3 | 1583 | 127 | 10 | 2.2 | 1855 | 7 | 160 | 190 | 70 | 1544 | 1546 | 1543 | 12.83333 | 27.26667
30000775 | 150 | 2019-05-30 | 2019-06-08 | 05.06.2019 | 2019-06-05 16:05 | 2019-06-05 16:09 | 2019-06-05 17:01 | 65 | 137.3 | Арм500 ГОСТ 34028-2016 | 143.5 | 1586 | 108 | 13 | 2.6 | 1850 | 9.8 | 235 | 285 | 125 | 1562 | 1557 | 1555 | 10.83333 | 22.88333
30000775 | 150 | 2019-05-30 | 2019-06-08 | 05.06.2019 | 2019-06-05 16:41 | 2019-06-05 17:02 | 2019-06-05 18:12 | 81 | 172 | Арм500 ГОСТ 34028-2016 | 173.5 | 1578 | 105 | 14 | 2.6 | 1855 | 9 | 234 | 280 | 150 | 1549 | 1545 | 1539 | 13.5 | 28.66667
30000775 | 150 | 2019-05-30 | 2019-06-08 | 05.06.2019 | 2019-06-05 17:55 | 2019-06-05 18:14 | 2019-06-05 19:22 | 80 | 169.9 | Арм500 ГОСТ 34028-2016 | 157.5 | 1575 | 110 | 13 | 2.8 | 1850 | 9.4 | 250 | 290 | 210 | 1533 | 1534 | 1530 | 13.33333 | 28.31667
30000775 | 150 | 2019-05-30 | 2019-06-08 | 05.06.2019 | 2019-06-05 19:03 | 2019-06-05 19:24 | 2019-06-05 20:38 | 74 | 157.2 | Арм500 ГОСТ 34028-2016 | 160.5 | 1582 | 110 | 13 | 2.7 | 1850 | 9.3 | 250 | 300 | 210 | 1540 | 1547 | 1548 | 12.33333 | 26.2
30000775 | 150 | 2019-05-30 | 2019-06-08 | 05.06.2019 | 2019-06-05 20:30 | 2019-06-05 20:39 | 2019-06-05 21:51 | 77 | 163.5 | Арм500 ГОСТ 34028-2016 | 156.7 | 1585 | 101 | 13 | 2.5 | 1850 | 8.5 | 220 | 265 | 220 | 1556 | 1559 |  | 12.83333 | 27.25
30000775 | 150 | 2019-05-30 | 2019-06-08 | 05.06.2019 | 2019-06-05 21:25 | 2019-06-05 21:53 | 2019-06-05 22:57 | 73 | 155.1 | Арм500 ГОСТ 34028-2016 | 168.5 | 1580 | 101 | 13 | 2.5 | 1850 | 8.5 | 220 | 265 | 220 | 1554 | 1555 |  | 12.16667 | 25.85
30000775 | 150 | 2019-05-30 | 2019-06-08 | 07.06.2019 | 2019-06-07 10:18 | 2019-06-07 10:24 | 2019-06-07 11:14 | 74 | 157.176 | Арм500 ГОСТ 34028-2016 | 162.5 | 1585 | 105 | 13 | 2.7 | 1850 | 9.5 | 245 | 305 | 130 | 1553 | 1557 | 1559 | 12.33333 | 26.196
30000775 | 150 | 2019-05-30 | 2019-06-08 | 07.06.2019 | 2019-06-07 11:00 | 2019-06-07 11:17 | 2019-06-07 12:12 | 78 | 165.672 | Арм500 ГОСТ 34028-2016 | 153.5 | 1580 | 110 | 13 | 2.7 | 1850 | 9.4 | 240 | 300 | 160 | 1551 | 1547 | 1544 | 13 | 27.612
30000775 | 150 | 2019-05-30 | 2019-06-08 | 07.06.2019 | 2019-06-07 11:55 | 2019-06-07 12:13 | 2019-06-07 13:12 | 78 | 165.672 | Арм500 ГОСТ 34028-2016 | 158.5 | 1580 | 105 | 13 | 2.5 | 1850 | 8.6 | 237 | 295 | 175 | 1538 | 1540 | 1537 | 13 | 27.612
30000775 | 150 | 2019-05-30 | 2019-06-08 | 07.06.2019 | 2019-06-07 12:59 | 2019-06-07 13:14 | 2019-06-07 14:13 | 74 | 157.176 | Арм500 ГОСТ 34028-2016 | 156.4 | 1584 | 97 | 13 | 2.6 | 1850 | 8.4 | 220 | 270 | 120 | 1540 | 1541 | 1539 | 12.33333 | 26.196
30000775 | 150 | 2019-05-30 | 2019-06-08 | 07.06.2019 | 2019-06-07 14:06 | 2019-06-07 14:16 | 2019-06-07 15:16 | 78 | 165.672 | Арм500 ГОСТ 34028-2016 | 160.4 | 1583 | 106 | 13 | 2.6 | 1850 | 8 | 230 | 290 | 130 | 1543 | 1545 | 1542 | 13 | 27.612
30000775 | 150 | 2019-05-30 | 2019-06-08 | 07.06.2019 | 2019-06-07 15:14 | 2019-06-07 15:18 | 2019-06-07 16:13 | 72 | 152.928 | Арм500 ГОСТ 34028-2016 | 154.4 | 1584 | 106 | 13 | 2.6 | 1860 | 8 | 240 | 285 | 125 | 1554 | 1551 |  | 12 | 25.488
30000775 | 150 | 2019-05-30 | 2019-06-08 | 07.06.2019 | 2019-06-07 16:10 | 2019-06-07 16:15 | 2019-06-07 17:29 | 79 | 167.796 | Арм500 ГОСТ 34028-2016 | 153.4 | 1584 | 98 | 13 | 2.4 | 1860 | 8 | 220 | 260 | 116 | 1544 | 1542 | 1540 | 13.16667 | 27.966
30000775 | 150 | 2019-05-30 | 2019-06-08 | 07.06.2019 | 2019-06-07 17:27 | 2019-06-07 17:31 | 2019-06-07 18:40 | 78 | 165.672 | Арм500 ГОСТ 34028-2016 | 167.5 | 1584 | 105 | 13 | 2.6 | 1850 | 8.2 | 230 | 280 | 120 | 1547 | 1545 | 1543 | 13 | 27.612
30000775 | 150 | 2019-05-30 | 2019-06-08 | 07.06.2019 | 2019-06-07 18:35 | 2019-06-07 18:42 | 2019-06-07 19:35 | 72 | 152.928 | Арм500 ГОСТ 34028-2016 | 160 | 1582 | 115 | 13 | 2.8 | 1857 | 8.7 | 240 | 295 | 135 | 1559 | 1554 |  | 12 | 25.488
30000775 | 150 | 2019-05-30 | 2019-06-08 | 07.06.2019 | 2019-06-07 19:24 | 2019-06-07 19:37 | 2019-06-07 20:26 | 78 | 165.672 | Арм500 ГОСТ 34028-2016 | 168.2 | 1574 | 115 | 13 | 2.8 | 1860 | 8.8 | 255 | 315 | 190 | 1543 | 1541 | 1538 | 13 | 27.612
30000775 | 150 | 2019-05-30 | 2019-06-08 | 08.06.2019 | 2019-06-08 09:34 | 2019-06-08 09:39 | 2019-06-08 10:27 | 74 | 157.176 | Арм500 ГОСТ 34028-2016 | 158.1 | 1587 | 105 | 13 | 2.6 | 1850 | 8.8 | 220 | 300 | 130 | 1562 | 1557 | 1555 | 12.33333 | 26.196
30000775 | 150 | 2019-05-30 | 2019-06-08 | 08.06.2019 | 2019-06-08 10:14 | 2019-06-08 10:29 | 2019-06-08 11:23 | 75 | 159.3 | Арм500 ГОСТ 34028-2016 | 157 | 1578 | 103 | 13 | 2.7 | 1850 | 8.4 | 245 | 300 | 125 | 1548 | 1546 | 1541 | 12.5 | 26.55
30000775 | 150 | 2019-05-30 | 2019-06-08 | 08.06.2019 | 2019-06-08 11:12 | 2019-06-08 11:24 | 2019-06-08 12:25 | 82 | 174.168 | Арм500 ГОСТ 34028-2016 | 169.5 | 1577 | 107 | 13 | 2.7 | 1850 | 8.5 | 250 | 315 | 125 | 1541 | 1536 | 1538 | 13.66667 | 29.028
30000775 | 150 | 2019-05-30 | 2019-06-08 | 08.06.2019 | 2019-06-08 12:12 | 2019-06-08 12:26 | 2019-06-08 13:18 | 78 | 165.672 | Арм500 ГОСТ 34028-2016 | 152.5 | 1585 | 108 | 13 | 2.7 | 1850 | 8.5 | 250 | 315 | 137 | 1548 | 1552 | 1553 | 13 | 27.612
30000775 | 150 | 2019-05-30 | 2019-06-08 | 08.06.2019 | 2019-06-08 13:08 | 2019-06-08 13:21 | 2019-06-08 14:10 | 72 | 151.888 | Арм500 ГОСТ 34028-2016 | 158.5 | 1580 | 128 | 13 | 3.1 | 1850 | 8.9 | 300 | 366 | 158 | 1552 | 1551 |  | 12 | 25.31467
30000775 | 150 | 2019-06-16 | 2019-06-22 | 16.06.2019 | 2019-06-16 01:45 | 2019-06-16 01:56 | 2019-06-16 02:50 | 78 | 161.928 | Арм500 ГОСТ 34028-2016 | 173 | 1577 | 110 | 13 | 2.8 | 1860 | 8.6 | 250 | 310 | 135 | 1540 | 1539 | 1536 | 13 | 26.988
30000775 | 150 | 2019-06-16 | 2019-06-22 | 16.06.2019 | 2019-06-16 02:42 | 2019-06-16 02:52 | 2019-06-16 03:45 | 79 | 164.004 | Арм500 ГОСТ 34028-2016 | 162.7 | 1581 | 110 | 13 | 2.9 | 1860 | 8.8 | 260 | 320 | 140 | 1540 | 1539 | 1537 | 13.16667 | 27.334
30000775 | 150 | 2019-06-16 | 2019-06-22 | 16.06.2019 | 2019-06-16 05:54 | 2019-06-16 06:08 | 2019-06-16 07:06 | 75 | 155.7 | Арм500 ГОСТ 34028-2016 | 165.2 | 1586 | 110 | 13 | 2.5 | 1850 | 8.8 | 220 | 280 | 120 | 1550 | 1555 | 1560 | 12.5 | 25.95
30000775 | 150 | 2019-06-16 | 2019-06-22 | 16.06.2019 | 2019-06-16 06:53 | 2019-06-16 07:09 | 2019-06-16 08:17 | 80 | 166.08 | Арм500 ГОСТ 34028-2016 | 159.5 | 1579 | 105 | 13 | 2.6 | 1850 | 8.8 | 240 | 290 | 130 | 1553 | 1551 | 1546 | 13.33333 | 27.68
30000775 | 150 | 2019-06-16 | 2019-06-22 | 16.06.2019 | 2019-06-16 08:09 | 2019-06-16 08:19 | 2019-06-16 09:18 | 76 | 157.776 | Арм500 ГОСТ 34028-2016 | 164.5 | 1585 | 117 | 13 | 3 | 1850 | 9.3 | 275 | 330 | 140 | 1550 | 1549 | 1547 | 12.66667 | 26.296
30000775 | 150 | 2019-06-16 | 2019-06-22 | 16.06.2019 | 2019-06-16 09:05 | 2019-06-16 09:20 | 2019-06-16 10:20 | 77 | 159.852 | Арм500 ГОСТ 34028-2016 | 164.5 | 1580 | 114 | 13 | 2.8 | 1850 | 9.1 | 265 | 320 | 140 | 1548 | 1545 | 1546 | 12.83333 | 26.642
30000775 | 150 | 2019-06-16 | 2019-06-22 | 16.06.2019 | 2019-06-16 10:07 | 2019-06-16 10:23 | 2019-06-16 11:24 | 77 | 159.852 | Арм500 ГОСТ 34028-2016 | 167.5 | 1579 | 115 | 13 | 2.9 | 1850 | 9.2 | 250 | 315 | 135 | 1540 | 1541 | 1542 | 12.83333 | 26.642
30000775 | 150 | 2019-06-16 | 2019-06-22 | 16.06.2019 | 2019-06-16 11:09 | 2019-06-16 11:26 | 2019-06-16 12:26 | 78 | 161.928 | Арм500 ГОСТ 34028-2016 | 182.5 | 1579 | 116 | 13 | 2.9 | 1850 | 9.2 | 265 | 335 | 145 | 1545 | 1550 | 1551 | 13 | 26.988
30000775 | 150 | 2019-06-16 | 2019-06-22 | 16.06.2019 | 2019-06-16 12:13 | 2019-06-16 12:28 | 2019-06-16 13:29 | 81 | 168.156 | Арм500 ГОСТ 34028-2016 | 174.5 | 1578 | 118 | 13 | 2.9 | 1850 | 9.2 | 249 | 327 | 137 | 1549 | 1548 | 1546 | 13.5 | 28.026
30000775 | 150 | 2019-06-16 | 2019-06-22 | 16.06.2019 | 2019-06-16 13:17 | 2019-06-16 13:31 | 2019-06-16 14:30 | 79 | 164.004 | Арм500 ГОСТ 34028-2016 | 185.5 | 1577 | 120 | 13 | 3 | 1850 | 9.2 | 260 | 320 | 140 | 1546 | 1545 | 1546 | 13.16667 | 27.334
30000775 | 150 | 2019-06-16 | 2019-06-22 | 16.06.2019 | 2019-06-16 14:21 | 2019-06-16 14:33 | 2019-06-16 15:33 | 76 | 157.776 | Арм500 ГОСТ 34028-2016 | 164.5 | 1576 | 120 | 13 | 2.9 | 1850 | 8.9 | 265 | 306 | 145 | 1548 | 1546 | 1550 | 12.66667 | 26.296
30000775 | 150 | 2019-06-16 | 2019-06-22 | 16.06.2019 | 2019-06-16 15:18 | 2019-06-16 15:37 | 2019-06-16 16:36 | 78 | 161.928 | Арм500 ГОСТ 34028-2016 | 164.5 | 1576 | 120 | 13 | 3 | 1850 | 9.1 | 256 | 320 | 145 | 1545 | 1546 | 1545 | 13 | 26.988
30000775 | 150 | 2019-06-16 | 2019-06-22 | 17.06.2019 | 2019-06-17 08:49 | 2019-06-17 08:57 | 2019-06-17 09:40 | 69 | 143.244 | Арм500 ГОСТ 34028-2016 | 159.5 | 1584 | 107 | 13 | 2.7 | 1850 | 9.9 | 245 | 280 | 130 | 1564 | 1558 | 1556 | 11.5 | 23.874
30000775 | 150 | 2019-06-16 | 2019-06-22 | 17.06.2019 | 2019-06-17 09:37 | 2019-06-17 09:43 | 2019-06-17 10:36 | 79 | 164.004 | Арм500 ГОСТ 34028-2016 | 164.5 | 1583 | 107 | 13 | 2.8 | 1850 | 9.7 | 245 | 270 | 130 | 1555 | 1551 | 1549 | 13.16667 | 27.334
30000775 | 150 | 2019-06-16 | 2019-06-22 | 17.06.2019 | 2019-06-17 10:19 | 2019-06-17 10:39 | 2019-06-17 11:31 | 77 | 159.852 | Арм500 ГОСТ 34028-2016 | 166.5 | 1580 | 106 | 13 | 2.8 | 1850 | 8.6 | 240 | 301 | 130 | 1542 | 1541 |  | 12.83333 | 26.642
30000775 | 150 | 2019-06-16 | 2019-06-22 | 17.06.2019 | 2019-06-17 11:15 | 2019-06-17 11:32 | 2019-06-17 12:24 | 78 | 161.928 | Арм500 ГОСТ 34028-2016 | 149.5 | 1573 | 122 | 13 | 3.1 | 1850 | 8.6 | 285 | 348 | 148 | 1542 | 1540 |  | 13 | 26.988
30000775 | 150 | 2019-06-16 | 2019-06-22 | 17.06.2019 | 2019-06-17 12:11 | 2019-06-17 12:26 | 2019-06-17 13:16 | 76 | 157.776 | Арм500 ГОСТ 34028-2016 | 163.5 | 1578 | 125 | 13 | 3.2 | 1850 | 8.8 | 280 | 315 | 151 | 1539 | 1540 | 1539 | 12.66667 | 26.296
30000775 | 150 | 2019-06-16 | 2019-06-22 | 17.06.2019 | 2019-06-17 13:00 | 2019-06-17 13:18 | 2019-06-17 14:09 | 81 | 168.156 | Арм500 ГОСТ 34028-2016 | 170 | 1582 | 122 | 13 | 3.2 | 1850 | 8.8 | 278 | 335 | 152 | 1548 | 1550 |  | 13.5 | 28.026
30000775 | 150 | 2019-06-16 | 2019-06-22 | 17.06.2019 | 2019-06-17 14:01 | 2019-06-17 14:11 | 2019-06-17 15:01 | 78 | 161.928 | Арм500 ГОСТ 34028-2016 | 164.4 | 1581 | 127 | 13 | 3.2 | 1850 | 9 | 288 | 376 | 153 | 1551 | 1555 |  | 13 | 26.988
30000775 | 150 | 2019-06-16 | 2019-06-22 | 17.06.2019 | 2019-06-17 14:54 | 2019-06-17 15:03 | 2019-06-17 15:52 | 80 | 166.08 | Арм500 ГОСТ 34028-2016 | 183.5 | 1577 | 127 | 13 | 3.1 | 1850 | 8.6 | 287 | 350 | 150 | 1550 | 1549 |  | 13.33333 | 27.68
30000775 | 150 | 2019-06-16 | 2019-06-22 | 17.06.2019 | 2019-06-17 15:50 | 2019-06-17 15:54 | 2019-06-17 16:38 | 69 | 143.244 | Арм500 ГОСТ 34028-2016 | 137 | 1574 | 126 | 13 | 3 | 1858 | 8.7 | 283 | 342 | 151 | 1548 | 1544 |  | 11.5 | 23.874
30000775 | 150 | 2019-06-16 | 2019-06-22 | 17.06.2019 | 2019-06-17 16:37 | 2019-06-17 16:41 | 2019-06-17 17:28 | 77 | 159.852 | Арм500 ГОСТ 34028-2016 | 186.5 | 1574 | 122 | 13 | 3.1 | 1850 | 9 | 280 | 340 | 150 | 1551 | 1555 | 1551 | 12.83333 | 26.642
30000775 | 150 | 2019-06-16 | 2019-06-22 | 17.06.2019 | 2019-06-17 17:19 | 2019-06-17 17:31 | 2019-06-17 18:20 | 79 | 164.004 | Арм500 ГОСТ 34028-2016 | 167.9 | 1571 | 123 | 13 | 3.1 | 1857 | 9 | 270 | 347 | 149 | 1541 | 1535 | 1533 | 13.16667 | 27.334
30000775 | 150 | 2019-06-16 | 2019-06-22 | 17.06.2019 | 2019-06-17 18:18 | 2019-06-17 18:22 | 2019-06-17 19:12 | 78 | 161.928 | Арм500 ГОСТ 34028-2016 | 178 | 1577 | 122 | 13 | 3.1 | 1857 | 9 | 276 | 335 | 143 | 1536 | 1539 | 1541 | 13 | 26.988
30000775 | 150 | 2019-06-16 | 2019-06-22 | 17.06.2019 | 2019-06-17 19:03 | 2019-06-17 19:13 | 2019-06-17 20:03 | 78 | 161.928 | Арм500 ГОСТ 34028-2016 | 162.5 | 1574 | 123 | 13 | 3.1 | 1860 | 9 | 276 | 341 | 148 | 1542 | 1541 |  | 13 | 26.988
30000775 | 150 | 2019-06-16 | 2019-06-22 | 17.06.2019 | 2019-06-17 19:53 | 2019-06-17 20:05 | 2019-06-17 20:55 | 78 | 161.928 | Арм500 ГОСТ 34028-2016 | 171 | 1575 | 125 | 13 | 3.1 | 1860 | 9 | 280 | 330 | 140 | 1543 | 1542 |  | 13 | 26.988
30000775 | 150 | 2019-06-16 | 2019-06-22 | 17.06.2019 | 2019-06-17 20:45 | 2019-06-17 20:57 | 2019-06-17 21:47 | 78 | 161.928 | Арм500 ГОСТ 34028-2016 | 165.1 | 1575 | 125 | 13 | 3.1 | 1860 | 9 | 280 | 340 | 150 | 1546 | 1547 | 1549 | 13 | 26.988
30000775 | 150 | 2019-06-16 | 2019-06-22 | 17.06.2019 | 2019-06-17 21:37 | 2019-06-17 21:49 | 2019-06-17 22:39 | 78 | 161.928 | Арм500 ГОСТ 34028-2016 | 196.7 | 1577 | 126 | 13 | 3.1 | 1860 | 9 | 292 | 321 | 150 | 1547 | 1544 | 1543 | 13 | 26.988
30000775 | 150 | 2019-06-16 | 2019-06-22 | 18.06.2019 | 2019-06-18 07:52 | 2019-06-18 07:58 | 2019-06-18 08:46 | 75 | 155.7 | Арм500 ГОСТ 34028-2016 | 164.5 | 1589 | 165 | 9 | 2.7 | 1850 | 8.3 | 230 | 300 | 130 | 1565 | 1564 | 1562 | 12.5 | 25.95
30000775 | 150 | 2019-06-16 | 2019-06-22 | 18.06.2019 | 2019-06-18 08:35 | 2019-06-18 08:47 | 2019-06-18 09:42 | 76 | 157.776 | Арм500 ГОСТ 34028-2016 | 173 | 1576 | 165 | 9 | 2.8 | 1850 | 8 | 235 | 300 | 145 | 1551 | 1549 | 1538 | 12.66667 | 26.296
30000775 | 150 | 2019-06-16 | 2019-06-22 | 18.06.2019 | 2019-06-18 09:32 | 2019-06-18 09:44 | 2019-06-18 10:50 | 77 | 158.814 | Арм500 ГОСТ 34028-2016 | 165.9 | 1579 | 103 | 13 | 2.5 | 1850 | 7.8 | 226 | 300 | 120 | 1537 | 1535 | 1537 | 12.83333 | 26.469
30000775 | 150 | 2019-06-16 | 2019-06-22 | 18.06.2019 | 2019-06-18 10:40 | 2019-06-18 10:52 | 2019-06-18 11:44 | 78 | 161.928 | Арм500 ГОСТ 34028-2016 | 162.3 | 1580 | 116 | 13 | 3 | 1850 | 9.2 | 260 | 340 | 140 | 1542 | 1543 | 1545 | 13 | 26.988
30000775 | 150 | 2019-06-16 | 2019-06-22 | 18.06.2019 | 2019-06-18 11:35 | 2019-06-18 11:46 | 2019-06-18 12:35 | 77 | 159.852 | Арм500 ГОСТ 34028-2016 | 155.6 | 1591 | 118 | 13 | 3.1 | 1860 | 8.8 | 265 | 340 | 145 | 1548 | 1549 | 1547 | 12.83333 | 26.642
30000775 | 150 | 2019-06-16 | 2019-06-22 | 18.06.2019 | 2019-06-18 12:25 | 2019-06-18 12:37 | 2019-06-18 13:25 | 76 | 157.776 | Арм500 ГОСТ 34028-2016 | 162.5 | 1577 | 118 | 13 | 3.1 | 1850 | 8.8 | 266 | 350 | 150 | 1546 | 1542 | 1540 | 12.66667 | 26.296
30000775 | 150 | 2019-06-16 | 2019-06-22 | 18.06.2019 | 2019-06-18 13:09 | 2019-06-18 13:27 | 2019-06-18 14:16 | 79 | 164.004 | Арм500 ГОСТ 34028-2016 | 163.8 | 1576 | 115 | 13 | 3 | 1850 | 8.9 | 280 | 340 | 150 | 1539 | 1541 |  | 13.16667 | 27.334
30000775 | 150 | 2019-06-16 | 2019-06-22 | 18.06.2019 | 2019-06-18 14:01 | 2019-06-18 14:18 | 2019-06-18 15:08 | 76 | 157.776 | Арм500 ГОСТ 34028-2016 | 161.2 | 1580 | 105 | 13 | 3 | 1850 | 8.7 | 280 | 330 | 140 | 1542 | 1544 | 1545 | 12.66667 | 26.296
30000775 | 150 | 2019-06-16 | 2019-06-22 | 18.06.2019 | 2019-06-18 14:58 | 2019-06-18 15:11 | 2019-06-18 15:53 | 69 | 143.244 | Арм500 ГОСТ 34028-2016 | 138.5 | 1580 | 130 | 13 | 3.2 | 1850 | 9 | 295 | 350 | 155 | 1547 | 1545 | 1550 | 11.5 | 23.874
30000775 | 150 | 2019-06-16 | 2019-06-22 | 18.06.2019 | 2019-06-18 15:56 | 2019-06-18 15:59 | 2019-06-18 16:46 | 76 | 157.776 | Арм500 ГОСТ 34028-2016 | 168.8 | 1579 | 119 | 13 | 3.1 | 1860 | 8.5 | 245 | 300 | 135 | 1551 | 1549 | 1547 | 12.66667 | 26.296
30000775 | 150 | 2019-06-16 | 2019-06-22 | 18.06.2019 | 2019-06-18 16:31 | 2019-06-18 16:48 | 2019-06-18 17:37 | 76 | 157.776 | Арм500 ГОСТ 34028-2016 | 161 | 1577 | 126 | 13 | 3.1 | 1860 | 9 | 275 | 340 | 145 | 1544 | 1548 | 1546 | 12.66667 | 26.296
30000775 | 150 | 2019-06-16 | 2019-06-22 | 18.06.2019 | 2019-06-18 17:24 | 2019-06-18 17:38 | 2019-06-18 18:28 | 79 | 164.004 | Арм500 ГОСТ 34028-2016 | 157 | 1578 | 126 | 13 | 3.1 | 1850 | 8.7 | 285 | 350 | 150 | 1545 |  |  | 13.16667 | 27.334
30000775 | 150 | 2019-06-16 | 2019-06-22 | 18.06.2019 | 2019-06-18 18:17 | 2019-06-18 18:30 | 2019-06-18 19:18 | 78 | 161.928 | Арм500 ГОСТ 34028-2016 | 159.2 | 1588 | 125 | 13 | 3.2 | 1854 | 9 | 287 | 345 | 150 | 1547 | 1550 |  | 13 | 26.988
30000775 | 150 | 2019-06-16 | 2019-06-22 | 18.06.2019 | 2019-06-18 19:12 | 2019-06-18 19:20 | 2019-06-18 20:07 | 74 | 153.624 | Арм500 ГОСТ 34028-2016 | 187 | 1579 | 125 | 13 | 3.2 | 1850 | 9 | 275 | 350 | 150 | 1546 | 1543 |  | 12.33333 | 25.604
30000775 | 150 | 2019-06-16 | 2019-06-22 | 18.06.2019 | 2019-06-18 20:03 | 2019-06-18 20:09 | 2019-06-18 20:59 | 78 | 161.928 | Арм500 ГОСТ 34028-2016 | 167 | 1577 | 125 | 13 | 3.2 | 1850 | 9 | 290 | 350 | 150 | 1550 | 1552 | 1553 | 13 | 26.988
30000775 | 150 | 2019-06-16 | 2019-06-22 | 18.06.2019 | 2019-06-18 20:53 | 2019-06-18 21:01 | 2019-06-18 21:49 | 80 | 166.08 | Арм500 ГОСТ 34028-2016 | 167 | 1575 | 125 | 13 | 3.1 | 1850 | 9 | 280 | 340 | 150 | 1548 | 1546 | 1542 | 13.33333 | 27.68
30000775 | 150 | 2019-06-16 | 2019-06-22 | 19.06.2019 | 2019-06-19 06:47 | 2019-06-19 06:53 | 2019-06-19 07:38 | 77 | 159.852 | Арм500 ГОСТ 34028-2016 | 164.5 | 1587 | 165 | 9 | 2.8 | 1850 | 9.3 | 235 | 240 | 130 | 1563 | 1558 | 1559 | 12.83333 | 26.642
30000775 | 150 | 2019-06-16 | 2019-06-22 | 19.06.2019 | 2019-06-19 07:30 | 2019-06-19 07:41 | 2019-06-19 08:37 | 82 | 170.232 | Арм500 ГОСТ 34028-2016 | 192.8 | 1582 | 165 | 9 | 2.8 | 1850 | 9.2 | 238 | 300 | 135 | 1556 | 1553 | 1551 | 13.66667 | 28.372
30000775 | 150 | 2019-06-16 | 2019-06-22 | 19.06.2019 | 2019-06-19 08:26 | 2019-06-19 08:40 | 2019-06-19 09:29 | 80 | 172.308 | Арм500 ГОСТ 34028-2016 | 168 | 1578 | 165 | 10 | 3.1 | 1850 | 9.3 | 280 | 340 | 153 | 1549 | 1548 | 1547 | 13.33333 | 28.718
30000775 | 150 | 2019-06-16 | 2019-06-22 | 19.06.2019 | 2019-06-19 09:22 | 2019-06-19 09:31 | 2019-06-19 10:21 | 80 | 166.08 | Арм500 ГОСТ 34028-2016 | 186.1 | 1575 | 165 | 10 | 3.1 | 1850 | 9 | 276 | 343 | 150 | 1546 | 1544 | 1545 | 13.33333 | 27.68
30000775 | 150 | 2019-06-16 | 2019-06-22 | 19.06.2019 | 2019-06-19 10:15 | 2019-06-19 10:23 | 2019-06-19 11:12 | 76 | 157.776 | Арм500 ГОСТ 34028-2016 | 171.8 | 1575 | 165 | 10 | 3.1 | 1850 | 9 | 282 | 350 | 150 | 1542 | 1539 | 1540 | 12.66667 | 26.296
30000775 | 150 | 2019-06-16 | 2019-06-22 | 19.06.2019 | 2019-06-19 11:05 | 2019-06-19 11:13 | 2019-06-19 12:05 | 79 | 164.004 | Арм500 ГОСТ 34028-2016 | 202.2 | 1577 | 165 | 10 | 3 | 1850 | 8.9 | 280 | 335 | 150 | 1542 | 1546 |  | 13.16667 | 27.334
30000775 | 150 | 2019-06-16 | 2019-06-22 | 19.06.2019 | 2019-06-19 11:56 | 2019-06-19 12:06 | 2019-06-19 12:58 | 79 | 164.004 | Арм500 ГОСТ 34028-2016 | 164 | 1585 | 165 | 10 | 3 | 1850 | 8.9 | 270 | 330 | 145 | 1549 | 1550 | 1547 | 13.16667 | 27.334
30000775 | 150 | 2019-06-16 | 2019-06-22 | 19.06.2019 | 2019-06-19 12:48 | 2019-06-19 13:00 | 2019-06-19 13:51 | 78 | 161.928 | Арм500 ГОСТ 34028-2016 | 176.2 | 1577 | 165 | 10 | 3 | 1850 | 8.7 | 270 | 335 | 145 | 1548 | 1549 |  | 13 | 26.988
30000775 | 150 | 2019-06-16 | 2019-06-22 | 19.06.2019 | 2019-06-19 13:43 | 2019-06-19 13:54 | 2019-06-19 14:44 | 79 | 164.004 | Арм500 ГОСТ 34028-2016 | 161.5 | 1575 | 165 | 10 | 3 | 1850 | 8.8 | 275 | 330 | 150 | 1541 | 1546 | 1547 | 13.16667 | 27.334
30000775 | 150 | 2019-06-16 | 2019-06-22 | 19.06.2019 | 2019-06-19 14:38 | 2019-06-19 14:46 | 2019-06-19 15:37 | 78 | 161.928 | Арм500 ГОСТ 34028-2016 | 200 | 1575 | 125 | 13 | 3.1 | 1850 | 9 | 275 | 345 | 150 | 1548 | 1547 | 1549 | 13 | 26.988
30000775 | 150 | 2019-06-16 | 2019-06-22 | 19.06.2019 | 2019-06-19 15:28 | 2019-06-19 15:40 | 2019-06-19 16:28 | 78 | 161.928 | Арм500 ГОСТ 34028-2016 | 163.1 | 1574 | 125 | 13 | 3.1 | 1850 | 9 | 250 | 330 | 150 | 1546 | 1549 | 1548 | 13 | 26.988
30000775 | 150 | 2019-06-16 | 2019-06-22 | 19.06.2019 | 2019-06-19 16:24 | 2019-06-19 16:31 | 2019-06-19 17:22 | 82 | 170.232 | Арм500 ГОСТ 34028-2016 | 201 | 1575 | 125 | 13 | 3.1 | 1850 | 9 | 260 | 320 | 150 | 1546 | 1548 | 1545 | 13.66667 | 28.372
30000775 | 150 | 2019-06-16 | 2019-06-22 | 19.06.2019 | 2019-06-19 17:08 | 2019-06-19 17:24 | 2019-06-19 18:13 | 76 | 157.776 | Арм500 ГОСТ 34028-2016 | 161.1 | 1574 | 125 | 13 | 3.1 | 1850 | 9 | 240 | 305 | 130 | 1546 | 1547 | 1545 | 12.66667 | 26.296
30000775 | 150 | 2019-06-16 | 2019-06-22 | 19.06.2019 | 2019-06-19 18:07 | 2019-06-19 18:14 | 2019-06-19 19:04 | 77 | 159.852 | Арм500 ГОСТ 34028-2016 | 189.4 | 1574 | 123 | 13 | 3.1 | 1860 | 8.6 | 285 | 306 | 155 | 1547 | 1548 | 1547 | 12.83333 | 26.642
30000775 | 150 | 2019-06-16 | 2019-06-22 | 19.06.2019 | 2019-06-19 18:57 | 2019-06-19 19:06 | 2019-06-19 19:57 | 78 | 161.928 | Арм500 ГОСТ 34028-2016 | 159.4 | 1576 | 126 | 13 | 3.1 | 1860 | 8.6 | 265 | 330 | 140 | 1550 | 1549 | 1548 | 13 | 26.988
30000775 | 150 | 2019-06-16 | 2019-06-22 | 19.06.2019 | 2019-06-19 19:48 | 2019-06-19 19:59 | 2019-06-19 20:52 | 83 | 172.308 | Арм500 ГОСТ 34028-2016 | 195.2 | 1574 | 118 | 13 | 3 | 1850 | 8.3 | 270 | 350 | 140 | 1546 | 1547 | 1544 | 13.83333 | 28.718
30000775 | 150 | 2019-06-16 | 2019-06-22 | 19.06.2019 | 2019-06-19 20:43 | 2019-06-19 20:54 | 2019-06-19 21:42 | 73 | 151.548 | Арм500 ГОСТ 34028-2016 | 157.3 | 1581 | 123 | 13 | 3.1 | 1850 | 8.4 | 265 | 340 | 145 | 1540 | 1546 |  | 12.16667 | 25.258
30000775 | 150 | 2019-06-16 | 2019-06-22 | 20.06.2019 | 2019-06-20 07:54 | 2019-06-20 07:58 | 2019-06-20 08:46 | 77 | 159.852 | Арм500 ГОСТ 34028-2016 | 161.7 | 1586 | 165 | 10 | 2.8 | 1850 | 8.9 | 265 | 325 | 140 | 1566 | 1563 | 1561 | 12.83333 | 26.642
30000775 | 150 | 2019-06-16 | 2019-06-22 | 20.06.2019 | 2019-06-20 08:38 | 2019-06-20 08:48 | 2019-06-20 09:39 | 79 | 164.004 | Арм500 ГОСТ 34028-2016 | 178.6 | 1581 | 165 | 10 | 2.8 | 1850 | 8.9 | 260 | 310 | 135 | 1556 | 1552 | 1555 | 13.16667 | 27.334
30000775 | 150 | 2019-06-16 | 2019-06-22 | 20.06.2019 | 2019-06-20 09:30 | 2019-06-20 09:41 | 2019-06-20 10:30 | 78 | 161.928 | Арм500 ГОСТ 34028-2016 | 163.1 | 1578 | 165 | 10 | 3.2 | 1850 | 8.8 | 280 | 350 | 150 | 1552 | 1549 | 1550 | 13 | 26.988
30000775 | 150 | 2019-06-16 | 2019-06-22 | 20.06.2019 | 2019-06-20 10:22 | 2019-06-20 10:32 | 2019-06-20 11:24 | 80 | 166.08 | Арм500 ГОСТ 34028-2016 | 196.6 | 1576 | 165 | 10 | 3.2 | 1850 | 8.8 | 280 | 350 | 150 | 1552 | 1549 | 1550 | 13.33333 | 27.68
30000775 | 150 | 2019-06-16 | 2019-06-22 | 20.06.2019 | 2019-06-20 11:13 | 2019-06-20 11:27 | 2019-06-20 12:13 | 75 | 155.7 | Арм500 ГОСТ 34028-2016 | 154.9 | 1575 | 165 | 10 | 3.2 | 1850 | 8.9 | 285 | 335 | 150 | 1547 | 1546 | 1548 | 12.5 | 25.95
30000775 | 150 | 2019-06-16 | 2019-06-22 | 20.06.2019 | 2019-06-20 12:14 | 2019-06-20 12:17 | 2019-06-20 13:04 | 80 | 166.08 | Арм500 ГОСТ 34028-2016 | 164.8 | 1589 | 165 | 10 | 3.1 | 1850 | 8.6 | 280 | 340 | 150 | 1562 | 1561 | 1562 | 13.33333 | 27.68
30000775 | 150 | 2019-06-16 | 2019-06-22 | 20.06.2019 | 2019-06-20 12:52 | 2019-06-20 13:06 | 2019-06-20 13:55 | 77 | 159.852 | Арм500 ГОСТ 34028-2016 | 163.6 | 1575 | 165 | 10 | 3.1 | 1850 | 8.8 | 280 | 360 | 150 | 1551 | 1546 | 1549 | 12.83333 | 26.642
30000775 | 150 | 2019-06-16 | 2019-06-22 | 20.06.2019 | 2019-06-20 13:42 | 2019-06-20 13:57 | 2019-06-20 14:47 | 80 | 166.08 | Арм500 ГОСТ 34028-2016 | 169.7 | 1576 | 165 | 10 | 3.1 | 1850 | 9 | 270 | 330 | 150 | 1546 | 1549 | 1548 | 13.33333 | 27.68
30000775 | 150 | 2019-06-16 | 2019-06-22 | 20.06.2019 | 2019-06-20 14:36 | 2019-06-20 14:49 | 2019-06-20 15:42 | 80 | 166.08 | Арм500 ГОСТ 34028-2016 | 165.6 | 1578 | 165 | 10 | 3 | 1850 | 8.7 | 285 | 340 | 140 | 1552 | 1550 | 1552 | 13.33333 | 27.68
30000775 | 150 | 2019-06-16 | 2019-06-22 | 20.06.2019 | 2019-06-20 15:27 | 2019-06-20 15:44 | 2019-06-20 16:37 | 79 | 164.004 | Арм500 ГОСТ 34028-2016 | 186.7 | 1577 | 165 | 10 | 3 | 1850 | 8.8 | 265 | 340 | 140 | 1550 | 1551 | 1552 | 13.16667 | 27.334
30000775 | 150 | 2019-06-16 | 2019-06-22 | 20.06.2019 | 2019-06-20 16:35 | 2019-06-20 16:39 | 2019-06-20 17:31 | 74 | 153.451 | Арм500 ГОСТ 34028-2016 | 155.5 | 1578 | 105 | 13 | 2.7 | 1850 | 9 | 250 | 290 | 130 | 1549 | 1551 | 1549 | 12.33333 | 25.57517
30000775 | 150 | 2019-06-16 | 2019-06-22 | 20.06.2019 | 2019-06-20 17:26 | 2019-06-20 17:33 | 2019-06-20 18:30 | 80 | 166.08 | Арм500 ГОСТ 34028-2016 | 186 | 1577 | 105 | 13 | 2.7 | 1850 | 8 | 240 | 270 | 120 | 1546 | 1544 | 1541 | 13.33333 | 27.68
30000775 | 150 | 2019-06-16 | 2019-06-22 | 20.06.2019 | 2019-06-20 18:11 | 2019-06-20 18:32 | 2019-06-20 19:26 | 77 | 159.852 | Арм500 ГОСТ 34028-2016 | 158.6 | 1578 | 114 | 13 | 2.8 | 1860 | 8.3 | 242 | 290 | 130 | 1542 | 1543 |  | 12.83333 | 26.642
30000775 | 150 | 2019-06-16 | 2019-06-22 | 20.06.2019 | 2019-06-20 19:08 | 2019-06-20 19:28 | 2019-06-20 20:26 | 79 | 164.004 | Арм500 ГОСТ 34028-2016 | 158.2 | 1579 | 112 | 13 | 2.7 | 1860 | 8.5 | 239 | 288 | 127 | 1543 | 1538 | 1545 | 13.16667 | 27.334
30000775 | 150 | 2019-06-16 | 2019-06-22 | 20.06.2019 | 2019-06-20 20:08 | 2019-06-20 20:27 | 2019-06-20 21:26 | 80 | 166.08 | Арм500 ГОСТ 34028-2016 | 166.3 | 1584 | 103 | 13 | 2.5 | 1860 | 7.5 | 230 | 300 | 120 | 1541 | 1543 | 1542 | 13.33333 | 27.68
30000775 | 150 | 2019-06-16 | 2019-06-22 | 20.06.2019 | 2019-06-20 21:15 | 2019-06-20 21:28 | 2019-06-20 22:19 | 75 | 155.7 | Арм500 ГОСТ 34028-2016 | 175.6 | 1583 | 13 | 105 | 3.1 | 1860 | 8.8 | 232 | 290 | 117 | 1549 | 1550 | 1542 | 12.5 | 25.95
30000775 | 150 | 2019-06-16 | 2019-06-22 | 21.06.2019 | 2019-06-21 07:32 | 2019-06-21 07:37 | 2019-06-21 08:35 | 77 | 157.914 | Арм500 ГОСТ 34028-2016 | 172.5 | 1585 | 165 | 10 | 2.8 | 1850 | 8.8 | 260 | 310 | 140 | 1565 | 1559 |  | 12.83333 | 26.319
30000775 | 150 | 2019-06-16 | 2019-06-22 | 21.06.2019 | 2019-06-21 08:20 | 2019-06-21 08:37 | 2019-06-21 09:55 | 79 | 163.324 | Арм500 ГОСТ 34028-2016 | 180.5 | 1577 | 165 | 10 | 2.9 | 1850 | 8.8 | 240 | 320 | 150 | 1544 | 1539 | 1535 | 13.16667 | 27.22067
30000775 | 150 | 2019-06-16 | 2019-06-22 | 21.06.2019 | 2019-06-21 09:40 | 2019-06-21 09:57 | 2019-06-21 11:10 | 80 | 165.907 | Арм500 ГОСТ 34028-2016 | 166.6 | 1582 | 165 | 10 | 2.9 | 1850 | 8.5 | 260 | 320 | 140 | 1539 | 1540 |  | 13.33333 | 27.65117
30000775 | 150 | 2019-06-16 | 2019-06-22 | 21.06.2019 | 2019-06-21 10:55 | 2019-06-21 11:15 | 2019-06-21 12:15 | 76 | 157.776 | Арм500 ГОСТ 34028-2016 | 167.6 | 1579 | 165 | 10 | 3.2 | 1850 | 8.2 | 285 | 345 | 155 | 1531 | 1534 | 1536 | 12.66667 | 26.296
30000775 | 150 | 2019-06-16 | 2019-06-22 | 21.06.2019 | 2019-06-21 12:00 | 2019-06-21 12:17 | 2019-06-21 13:18 | 79 | 164.004 | Арм500 ГОСТ 34028-2016 | 175.5 | 1581 | 165 | 10 | 3.1 | 1850 | 8.3 | 285 | 355 | 150 | 1543 | 1545 | 1548 | 13.16667 | 27.334
30000775 | 150 | 2019-06-16 | 2019-06-22 | 21.06.2019 | 2019-06-21 13:05 | 2019-06-21 13:20 | 2019-06-21 14:22 | 79 | 164.004 | Арм500 ГОСТ 34028-2016 | 171 | 1583 | 165 | 10 | 3.2 | 1850 | 9 | 250 | 340 | 150 | 1547 | 1548 | 1547 | 13.16667 | 27.334
30000775 | 150 | 2019-06-16 | 2019-06-22 | 21.06.2019 | 2019-06-21 14:10 | 2019-06-21 14:25 | 2019-06-21 15:18 | 76 | 157.776 | Арм500 ГОСТ 34028-2016 | 163 | 1579 | 165 | 10 | 3.2 | 1850 | 9.1 | 250 | 340 | 150 | 1550 | 1551 | 1549 | 12.66667 | 26.296
30000775 | 150 | 2019-06-16 | 2019-06-22 | 21.06.2019 | 2019-06-21 15:12 | 2019-06-21 15:20 | 2019-06-21 16:15 | 77 | 159.852 | Арм500 ГОСТ 34028-2016 | 188 | 1580 | 165 | 10 | 3.3 | 1850 | 8.7 | 250 | 350 | 150 | 1547 | 1550 | 1548 | 12.83333 | 26.642
30000775 | 150 | 2019-06-16 | 2019-06-22 | 21.06.2019 | 2019-06-21 16:00 | 2019-06-21 16:17 | 2019-06-21 17:15 | 80 | 166.08 | Арм500 ГОСТ 34028-2016 | 168.5 | 1578 | 165 | 10 | 3.3 | 1850 | 8.9 | 250 | 350 | 150 | 1543 | 1543 | 1541 | 13.33333 | 27.68
30000775 | 150 | 2019-06-16 | 2019-06-22 | 21.06.2019 | 2019-06-21 17:04 | 2019-06-21 17:17 | 2019-06-21 18:13 | 70 | 145.32 | Арм500 ГОСТ 34028-2016 | 186.2 | 1579 | 165 | 10 | 3.3 | 1850 | 8.9 | 240 | 350 | 150 | 1545 | 1551 | 1547 | 11.66667 | 24.22
30000775 | 150 | 2019-06-16 | 2019-06-22 | 21.06.2019 | 2019-06-21 19:54 | 2019-06-21 20:02 | 2019-06-21 20:49 | 72 | 149.472 | Арм500 ГОСТ 34028-2016 | 149.5 | 1586 | 110 | 13 | 2.8 | 1850 | 8.3 | 240 | 340 | 130 | 1556 | 1560 | 1556 | 12 | 24.912
30000775 | 150 | 2019-06-16 | 2019-06-22 | 21.06.2019 | 2019-06-21 20:15 | 2019-06-21 20:51 | 2019-06-21 21:41 | 77 | 159.852 | Арм500 ГОСТ 34028-2016 | 169.5 | 1590 | 110 | 13 | 2.8 | 1860 | 8.3 | 250 | 270 | 150 | 1549 | 1552 | 1554 | 12.83333 | 26.642
30000775 | 150 | 2019-06-16 | 2019-06-22 | 21.06.2019 | 2019-06-21 21:25 | 2019-06-21 21:46 | 2019-06-21 22:30 | 77 | 159.852 | Арм500 ГОСТ 34028-2016 | 159.6 | 1579 | 125 | 13 | 3.2 | 1860 | 9 | 300 | 350 | 150 | 1549 | 1550 | 1548 | 12.83333 | 26.642
30000775 | 150 | 2019-06-16 | 2019-06-22 | 21.06.2019 | 2019-06-21 22:23 | 2019-06-21 22:32 | 2019-06-21 23:21 | 78 | 161.928 | Арм500 ГОСТ 34028-2016 | 181.1 | 1579 | 125 | 13 | 3.1 | 1860 | 9 | 270 | 320 | 150 | 1547 | 1545 | 1544 | 13 | 26.988
30000775 | 150 | 2019-06-16 | 2019-06-22 | 21.06.2019 | 2019-06-21 23:13 | 2019-06-21 23:23 | 2019-06-22 00:13 | 77 | 159.852 | Арм500 ГОСТ 34028-2016 | 164 | 1577 | 125 | 13 | 3.1 | 1860 | 9 | 280 | 330 | 150 | 1545 | 1546 | 1545 | 12.83333 | 26.642
30000775 | 150 | 2019-06-16 | 2019-06-22 | 21.06.2019 | 2019-06-22 00:07 | 2019-06-22 00:14 | 2019-06-22 01:04 | 78 | 161.928 | Арм500 ГОСТ 34028-2016 | 188.3 | 1580 | 125 | 13 | 3.1 | 1850 | 9.5 | 280 | 340 | 150 | 1550 | 1552 | 1555 | 13 | 26.988
30000775 | 150 | 2019-06-16 | 2019-06-22 | 21.06.2019 | 2019-06-22 00:55 | 2019-06-22 01:06 | 2019-06-22 01:56 | 75 | 155.7 | Арм500 ГОСТ 34028-2016 | 158 | 1579 | 125 | 13 | 3 | 1860 | 9 | 280 | 340 | 150 | 1551 | 1545 | 1548 | 12.5 | 25.95
30000775 | 150 | 2019-06-16 | 2019-06-22 | 21.06.2019 | 2019-06-22 01:44 | 2019-06-22 01:58 | 2019-06-22 02:51 | 79 | 164.004 | Арм500 ГОСТ 34028-2016 | 172 | 1579 | 110 | 13 | 2.8 | 1850 | 8 | 270 | 330 | 140 | 1542 | 1540 | 1538 | 13.16667 | 27.334
30000775 | 150 | 2019-06-16 | 2019-06-22 | 22.06.2019 | 2019-06-22 02:42 | 2019-06-22 02:53 | 2019-06-22 03:48 | 80 | 166.08 | Арм500 ГОСТ 34028-2016 | 169.2 | 1578 | 113 | 13 | 3 | 1850 | 9 | 260 | 330 | 140 | 1545 | 1547 | 1544 | 13.33333 | 27.68
30000775 | 150 | 2019-06-16 | 2019-06-22 | 22.06.2019 | 2019-06-22 03:37 | 2019-06-22 03:50 | 2019-06-22 04:41 | 77 | 159.852 | Арм500 ГОСТ 34028-2016 | 170.1 | 1581 | 115 | 13 | 3 | 1850 | 9 | 260 | 320 | 150 | 1540 | 1542 | 1539 | 12.83333 | 26.642
30000775 | 150 | 2019-06-16 | 2019-06-22 | 22.06.2019 | 2019-06-22 04:27 | 2019-06-22 04:42 | 2019-06-22 05:32 | 77 | 159.852 | Арм500 ГОСТ 34028-2016 | 155 | 1584 | 125 | 13 | 3 | 1850 | 8.6 | 270 | 320 | 150 | 1546 | 1550 | 1546 | 12.83333 | 26.642
30000775 | 150 | 2019-06-16 | 2019-06-22 | 22.06.2019 | 2019-06-22 05:11 | 2019-06-22 05:21 | 2019-06-22 06:21 | 79 | 164.004 | Арм500 ГОСТ 34028-2016 | 170.5 | 1580 | 125 | 135 | 3.2 | 1850 | 9.2 | 290 | 350 | 150 | 1547 | 1543 | 1544 | 13.16667 | 27.334
30000775 | 150 | 2019-07-26 | 2019-07-28 | 26.07.2019 | 2019-07-26 19:35 | 2019-07-26 19:45 | 2019-07-26 20:36 | 75 | 155.022 | Арм240 ГОСТ 34028-2016 | 152 | 1584 | 165 | 10 | 2.8 | 1860 | 8.3 | 280 | 330 | 150 | 1557 | 1564 | 1558 | 12.5 | 25.837
30000775 | 150 | 2019-07-26 | 2019-07-28 | 26.07.2019 | 2019-07-26 20:30 | 2019-07-26 20:38 | 2019-07-26 21:37 | 74 | 153.624 | Арм240 ГОСТ 34028-2016 | 183 | 1581 | 165 | 10 | 2.9 | 1860 | 8.3 | 242 | 330 | 150 | 1558 | 1553 | 1553 | 12.33333 | 25.604
30000775 | 150 | 2019-07-26 | 2019-07-28 | 26.07.2019 | 2019-07-26 21:30 | 2019-07-26 21:40 | 2019-07-26 22:39 | 80 | 166.08 | Арм240 ГОСТ 34028-2016 | 158 | 1576 | 165 | 10 | 3.1 | 1860 | 8.3 | 242 | 350 | 150 | 1547 | 1544 | 1541 | 13.33333 | 27.68
30000775 | 150 | 2019-07-26 | 2019-07-28 | 26.07.2019 | 2019-07-26 22:30 | 2019-07-26 22:40 | 2019-07-26 23:41 | 85 | 176.46 | Арм240 ГОСТ 34028-2016 | 183 | 1584 | 165 | 10 | 3 | 1860 | 8.3 | 242 | 350 | 150 | 1555 | 1551 | 1556 | 14.16667 | 29.41
30000775 | 150 | 2019-07-26 | 2019-07-28 | 26.07.2019 | 2019-07-26 23:35 | 2019-07-26 23:44 | 2019-07-27 00:36 | 78 | 161.928 | Арм240 ГОСТ 34028-2016 | 161.5 | 1578 | 165 | 9 | 3 | 1860 | 8.3 | 260 | 350 | 150 | 1553 | 1551 | 1552 | 13 | 26.988
30000775 | 150 | 2019-07-26 | 2019-07-28 | 26.07.2019 | 2019-07-27 00:20 | 2019-07-27 00:38 | 2019-07-27 01:33 | 80 | 166.08 | Арм240 ГОСТ 34028-2016 | 185 | 1578 | 165 | 10 | 3 | 1860 | 8.3 | 242 | 350 | 150 | 1555 | 1554 | 1552 | 13.33333 | 27.68
30000775 | 150 | 2019-07-26 | 2019-07-28 | 26.07.2019 | 2019-07-27 01:25 | 2019-07-27 01:35 | 2019-07-27 02:23 | 72 | 149.472 | Арм240 ГОСТ 34028-2016 | 150 | 1576 | 165 | 10 | 3.1 | 1860 | 8.3 | 242 | 350 | 150 | 1553 | 1550 | 1551 | 12 | 24.912
30000775 | 150 | 2019-07-26 | 2019-07-28 | 26.07.2019 | 2019-07-27 02:16 | 2019-07-27 02:25 | 2019-07-27 03:13 | 77 | 159.852 | Арм240 ГОСТ 34028-2016 | 141 | 1576 | 165 | 9 | 3.1 | 1860 | 8.3 | 260 | 290 | 130 | 1552 | 1553 | 1551 | 12.83333 | 26.642
30000775 | 150 | 2019-07-26 | 2019-07-28 | 27.07.2019 | 2019-07-27 03:05 | 2019-07-27 03:15 | 2019-07-27 04:04 | 79 | 164.004 | Арм240 ГОСТ 34028-2016 | 163 | 1573 | 165 | 9 | 3.2 | 1860 | 8.3 | 260 | 350 | 150 | 1550 | 1551 | 1552 | 13.16667 | 27.334
30000775 | 150 | 2019-07-26 | 2019-07-28 | 27.07.2019 | 2019-07-27 04:00 | 2019-07-27 04:07 | 2019-07-27 04:53 | 75 | 155.7 | Арм240 ГОСТ 34028-2016 | 162 | 1572 | 165 | 9 | 3.2 | 1860 | 8.3 | 260 | 350 | 150 | 1549 | 1548 | 1551 | 12.5 | 25.95
30000775 | 150 | 2019-07-26 | 2019-07-28 | 27.07.2019 | 2019-07-27 04:45 | 2019-07-27 04:55 | 2019-07-27 05:42 | 72 | 149.472 | Арм240 ГОСТ 34028-2016 | 151.2 | 1573 | 165 | 10 | 3 | 1860 | 8.3 | 242 | 350 | 150 | 1546 | 1550 | 1547 | 12 | 24.912
30000775 | 150 | 2019-07-26 | 2019-07-28 | 27.07.2019 | 2019-07-27 05:35 | 2019-07-27 05:45 | 2019-07-27 06:38 | 84 | 174.384 | Арм240 ГОСТ 34028-2016 | 174 | 1574 | 165 | 10 | 3 | 1860 | 8.3 | 242 | 350 | 150 | 1551 | 1549 | 1551 | 14 | 29.064
30000775 | 150 | 2019-07-26 | 2019-07-28 | 27.07.2019 | 2019-07-27 06:30 | 2019-07-27 06:40 | 2019-07-27 07:29 | 76 | 157.776 | Арм240 ГОСТ 34028-2016 | 156.3 | 1577 | 165 | 10 | 2.8 | 1860 | 8.3 | 240 | 350 | 150 | 1550 | 1547 | 1550 | 12.66667 | 26.296
30000775 | 150 | 2019-07-26 | 2019-07-28 | 27.07.2019 | 2019-07-27 07:20 | 2019-07-27 07:32 | 2019-07-27 08:22 | 79 | 164.004 | Арм240 ГОСТ 34028-2016 | 166 | 1577 | 165 | 10 | 2.8 | 1860 | 8.3 | 240 | 350 | 150 | 1553 | 1550 | 1551 | 13.16667 | 27.334
30000775 | 150 | 2019-07-26 | 2019-07-28 | 27.07.2019 | 2019-07-27 08:15 | 2019-07-27 08:25 | 2019-07-27 09:14 | 74 | 153.624 | Арм240 ГОСТ 34028-2016 | 154.2 | 1579 | 165 | 10 | 2.8 | 1860 | 8.3 | 240 | 350 | 150 | 1552 | 1551 | 1552 | 12.33333 | 25.604
30000775 | 150 | 2019-07-26 | 2019-07-28 | 27.07.2019 | 2019-07-27 09:05 | 2019-07-27 09:16 | 2019-07-27 10:04 | 76 | 157.776 | Арм240 ГОСТ 34028-2016 | 148.8 | 1580 | 165 | 10 | 2.8 | 1860 | 8.3 | 240 | 350 | 150 | 1555 | 1552 | 1554 | 12.66667 | 26.296
30000775 | 150 | 2019-07-26 | 2019-07-28 | 27.07.2019 | 2019-07-27 09:55 | 2019-07-27 10:07 | 2019-07-27 10:57 | 77 | 159.852 | Арм240 ГОСТ 34028-2016 | 160.4 | 1579 | 165 | 10 | 2.8 | 1860 | 8.3 | 240 | 350 | 150 | 1551 | 1550 | 1551 | 12.83333 | 26.642
30000775 | 150 | 2019-07-26 | 2019-07-28 | 27.07.2019 | 2019-07-27 10:45 | 2019-07-27 10:57 | 2019-07-27 11:50 | 77 | 159.852 | Арм240 ГОСТ 34028-2016 | 167 | 1575 | 165 | 10 | 2.8 | 1860 | 8.3 | 240 | 350 | 150 | 1549 | 1550 | 1548 | 12.83333 | 26.642
30000775 | 150 | 2019-07-26 | 2019-07-28 | 27.07.2019 | 2019-07-27 11:50 | 2019-07-27 11:52 | 2019-07-27 12:46 | 79 | 164.004 | Арм240 ГОСТ 34028-2016 | 165.5 | 1580 | 165 | 10 | 2.8 | 1860 | 8.3 | 240 | 350 | 150 | 1552 | 1551 | 1549 | 13.16667 | 27.334
30000775 | 150 | 2019-07-26 | 2019-07-28 | 27.07.2019 | 2019-07-27 12:40 | 2019-07-27 12:48 | 2019-07-27 13:46 | 78 | 161.928 | Арм240 ГОСТ 34028-2016 | 164.7 | 1578 | 165 | 10 | 2.8 | 1860 | 8.3 | 240 | 350 | 150 | 1543 | 1541 | 1540 | 13 | 26.988
30000775 | 150 | 2019-07-26 | 2019-07-28 | 27.07.2019 | 2019-07-27 16:31 | 2019-07-27 16:31 | 2019-07-27 17:14 | 72 | 149.299 | Арм500 ГОСТ 34028-2016 | 154 | 1586 | 165 | 10 | 2.9 | 1860 | 8.3 | 240 | 350 | 150 | 1555 | 1556 | 1557 | 12 | 24.88317
30000775 | 150 | 2019-07-26 | 2019-07-28 | 27.07.2019 | 2019-07-27 17:05 | 2019-07-27 17:16 | 2019-07-27 18:09 | 75 | 155.7 | Арм500 ГОСТ 34028-2016 | 168.2 | 1579 | 165 | 10 | 2.8 | 1860 | 8.3 | 240 | 350 | 150 | 1550 | 1547 | 1540 | 12.5 | 25.95
30000775 | 150 | 2019-07-26 | 2019-07-28 | 27.07.2019 | 2019-07-27 18:00 | 2019-07-27 18:11 | 2019-07-27 19:06 | 77 | 159.852 | Арм500 ГОСТ 34028-2016 | 163 | 1579 | 165 | 10 | 2.8 | 1860 | 8.3 | 240 | 350 | 150 | 1549 | 1548 | 1545 | 12.83333 | 26.642
30000775 | 150 | 2019-07-26 | 2019-07-28 | 27.07.2019 | 2019-07-27 19:00 | 2019-07-27 19:08 | 2019-07-27 20:00 | 76 | 157.776 | Арм500 ГОСТ 34028-2016 | 159 | 1578 | 165 | 9 | 2.9 | 1900 | 9.5 | 280 | 340 | 150 | 1544 | 1545 | 1542 | 12.66667 | 26.296
30000775 | 150 | 2019-07-26 | 2019-07-28 | 27.07.2019 | 2019-07-27 19:50 | 2019-07-27 20:02 | 2019-07-27 20:50 | 74 | 153.624 | Арм500 ГОСТ 34028-2016 | 152.8 | 1580 | 165 | 10 | 3 | 1850 | 9.8 | 285 | 350 | 150 | 1548 | 1552 | 1550 | 12.33333 | 25.604
30000775 | 150 | 2019-07-26 | 2019-07-28 | 27.07.2019 | 2019-07-27 20:40 | 2019-07-27 20:52 | 2019-07-27 21:43 | 78 | 161.928 | Арм500 ГОСТ 34028-2016 | 153 | 1579 | 165 | 10 | 3 | 1850 | 9.8 | 285 | 350 | 150 | 1556 | 1557 | 1555 | 13 | 26.988
30000775 | 150 | 2019-07-26 | 2019-07-28 | 27.07.2019 | 2019-07-27 21:36 | 2019-07-27 21:46 | 2019-07-27 22:35 | 76 | 157.776 | Арм500 ГОСТ 34028-2016 | 154 | 1575 | 165 | 10 | 2.9 | 1850 | 9.8 | 285 | 350 | 150 | 1552 | 1551 | 1549 | 12.66667 | 26.296
30000775 | 150 | 2019-07-26 | 2019-07-28 | 27.07.2019 | 2019-07-27 22:27 | 2019-07-27 22:37 | 2019-07-27 23:27 | 75 | 155.7 | Арм500 ГОСТ 34028-2016 | 155 | 1577 | 165 | 10 | 2.9 | 1850 | 9.8 | 285 | 350 | 150 | 1551 | 1552 | 1551 | 12.5 | 25.95
30000775 | 150 | 2019-07-26 | 2019-07-28 | 27.07.2019 | 2019-07-27 23:20 | 2019-07-27 23:30 | 2019-07-28 00:22 | 80 | 166.08 | Арм500 ГОСТ 34028-2016 | 163.6 | 1573 | 165 | 10 | 2.9 | 1850 | 9.8 | 285 | 350 | 150 | 1546 | 1545 | 1545 | 13.33333 | 27.68
30000775 | 150 | 2019-07-26 | 2019-07-28 | 27.07.2019 | 2019-07-28 00:14 | 2019-07-28 00:24 | 2019-07-28 01:16 | 77 | 159.852 | Арм500 ГОСТ 34028-2016 | 163 | 1573 | 165 | 10 | 3 | 1850 | 9.8 | 285 | 350 | 150 | 1540 | 1542 | 1542 | 12.83333 | 26.642
30000775 | 150 | 2019-07-26 | 2019-07-28 | 27.07.2019 | 2019-07-28 01:07 | 2019-07-28 01:18 | 2019-07-28 02:10 | 78 | 161.928 | Арм500 ГОСТ 34028-2016 | 154 | 1575 | 165 | 10 | 3 | 1850 | 9.8 | 285 | 350 | 150 | 1550 | 1552 | 1552 | 13 | 26.988
30000775 | 150 | 2019-07-26 | 2019-07-28 | 27.07.2019 | 2019-07-28 02:00 | 2019-07-28 02:12 | 2019-07-28 03:09 | 83 | 172.308 | Арм500 ГОСТ 34028-2016 | 166 | 1579 | 165 | 10 | 3 | 1850 | 9.8 | 285 | 350 | 150 | 1551 | 1552 | 1554 | 13.83333 | 28.718
30000775 | 150 | 2019-07-26 | 2019-07-28 | 28.07.2019 | 2019-07-28 03:01 | 2019-07-28 03:12 | 2019-07-28 04:04 | 80 | 166.08 | Арм500 ГОСТ 34028-2016 | 161 | 1575 | 165 | 10 | 3 | 1850 | 9.8 | 285 | 350 | 150 | 1541 | 1541 | 1543 | 13.33333 | 27.68
30000775 | 150 | 2019-07-26 | 2019-07-28 | 28.07.2019 | 2019-07-28 04:00 | 2019-07-28 04:07 | 2019-07-28 05:02 | 83 | 172.308 | Арм500 ГОСТ 34028-2016 | 177 | 1572 | 165 | 10 | 3 | 1850 | 9.8 | 285 | 350 | 150 | 1545 | 1546 | 1542 | 13.83333 | 28.718
30000775 | 150 | 2019-07-26 | 2019-07-28 | 28.07.2019 | 2019-07-28 04:55 | 2019-07-28 05:05 | 2019-07-28 05:55 | 78 | 161.928 | Арм500 ГОСТ 34028-2016 | 157.3 | 1575 | 165 | 10 | 3 | 1850 | 9.8 | 285 | 350 | 150 | 1544 | 1543 | 1549 | 13 | 26.988
30000775 | 150 | 2019-07-26 | 2019-07-28 | 28.07.2019 | 2019-07-28 05:50 | 2019-07-21 05:58 | 2019-07-28 06:55 | 86 | 178.536 | Арм500 ГОСТ 34028-2016 | 163 | 1575 | 165 | 10 | 2.8 | 1860 | 8.3 | 240 | 350 | 150 | 1544 | 1543 | 1542 | 14.33333 | 29.756
30000775 | 150 | 2019-07-26 | 2019-07-28 | 28.07.2019 | 2019-07-28 06:50 | 2019-07-28 07:00 | 2019-07-28 07:53 | 81 | 168.156 | Арм500 ГОСТ 34028-2016 | 174 | 1575 | 165 | 10 | 2.8 | 1860 | 8.3 | 240 | 350 | 150 | 1545 | 1547 | 1546 | 13.5 | 28.026
30000775 | 150 | 2019-07-26 | 2019-07-28 | 28.07.2019 | 2019-07-28 07:45 | 2019-07-28 07:56 | 2019-07-28 08:50 | 82 | 170.232 | Арм500 ГОСТ 34028-2016 | 164 | 1573 | 165 | 10 | 2.9 | 1860 | 8.3 | 240 | 350 | 150 | 1545 | 1546 | 1548 | 13.66667 | 28.372
30000775 | 150 | 2019-07-26 | 2019-07-28 | 28.07.2019 | 2019-07-28 08:47 | 2019-07-28 08:53 | 2019-07-28 09:43 | 75 | 155.7 | Арм500 ГОСТ 34028-2016 | 155.5 | 1577 | 165 | 10 | 2.8 | 1860 | 8.3 | 240 | 350 | 150 | 1549 | 1550 | 1552 | 12.5 | 25.95
30000775 | 150 | 2019-07-26 | 2019-07-28 | 28.07.2019 | 2019-07-28 09:35 | 2019-07-28 09:46 | 2019-07-28 10:36 | 75 | 155.7 | Арм500 ГОСТ 34028-2016 | 154 | 1578 | 165 | 10 | 2.8 | 1860 | 8.3 | 240 | 350 | 150 | 1555 | 1554 | 1555 | 12.5 | 25.95
30000775 | 150 | 2019-07-26 | 2019-07-28 | 28.07.2019 | 2019-07-28 10:30 | 2019-07-28 10:40 | 2019-07-28 11:31 | 74 | 153.624 | Арм500 ГОСТ 34028-2016 | 156.2 | 1573 | 165 | 10 | 2.8 | 1860 | 8.3 | 240 | 350 | 150 | 1550 | 1552 | 1551 | 12.33333 | 25.604
30000775 | 150 | 2019-07-26 | 2019-07-28 | 28.07.2019 | 2019-07-28 11:25 | 2019-07-28 11:34 | 2019-07-28 12:35 | 80 | 166.08 | Арм500 ГОСТ 34028-2016 | 174 | 1577 | 165 | 10 | 2.8 | 1860 | 8.3 | 240 | 350 | 150 | 1548 | 1551 | 1552 | 13.33333 | 27.68
30000775 | 150 | 2019-07-26 | 2019-07-28 | 28.07.2019 | 2019-07-28 12:30 | 2019-07-28 12:38 | 2019-07-28 13:33 | 79 | 164.004 | Арм500 ГОСТ 34028-2016 | 166 | 1578 | 165 | 10 | 2.8 | 1860 | 8.3 | 240 | 350 | 150 | 1547 | 1545 | 1546 | 13.16667 | 27.334
30000775 | 150 | 2019-07-26 | 2019-07-28 | 28.07.2019 | 2019-07-28 13:25 | 2019-07-28 13:36 | 2019-07-28 14:33 | 81 | 168.156 | Арм500 ГОСТ 34028-2016 | 151 | 1577 | 165 | 10 | 2.8 | 1860 | 8.3 | 240 | 350 | 150 | 1550 | 1552 | 1551 | 13.5 | 28.026
30000775 | 150 | 2019-07-26 | 2019-07-28 | 28.07.2019 | 2019-07-28 14:20 | 2019-07-28 14:36 | 2019-07-28 15:30 | 77 | 159.852 | Арм500 ГОСТ 34028-2016 | 154.8 | 1576 | 165 | 10 | 2.8 | 1860 | 8.3 | 240 | 350 | 150 | 1547 | 1546 | 1547 | 12.83333 | 26.642
30000775 | 150 | 2019-07-26 | 2019-07-28 | 28.07.2019 | 2019-07-28 15:25 | 2019-07-28 15:33 | 2019-07-28 16:27 | 76 | 157.776 | Арм500 ГОСТ 34028-2016 | 183.8 | 1576 | 165 | 10 | 2.8 | 1860 | 8.3 | 240 | 350 | 150 | 1553 | 1556 | 1555 | 12.66667 | 26.296
30000775 | 150 | 2019-07-26 | 2019-07-28 | 28.07.2019 | 2019-07-28 16:20 | 2019-07-28 16:31 | 2019-07-28 17:21 | 78 | 161.928 | Арм500 ГОСТ 34028-2016 | 161.1 | 1577 | 165 | 10 | 2.95 | 1860 | 8.3 | 240 | 350 | 150 | 1553 | 1552 | 1554 | 13 | 26.988
30000775 | 150 | 2019-07-26 | 2019-07-28 | 28.07.2019 | 2019-07-28 17:15 | 2019-07-28 17:23 | 2019-07-28 18:17 | 78 | 161.928 | Арм500 ГОСТ 34028-2016 | 160 | 1575 | 165 | 10 | 2.6 | 1860 | 8.3 | 240 | 350 | 150 | 1552 | 1553 | 1551 | 13 | 26.988
30000775 | 150 | 2019-07-26 | 2019-07-28 | 28.07.2019 | 2019-07-28 18:10 | 2019-07-28 18:21 | 2019-07-28 19:20 | 79 | 164.004 | Арм500 ГОСТ 34028-2016 | 157 | 1575 | 165 | 10 | 2.9 | 1850 | 9.8 | 285 | 350 | 150 | 1552 | 1550 | 1547 | 13.16667 | 27.334
30000775 | 150 | 2019-07-26 | 2019-07-28 | 28.07.2019 | 2019-07-28 19:13 | 2019-07-28 19:23 | 2019-07-28 20:15 | 79 | 164.004 | Арм500 ГОСТ 34028-2016 | 157 | 1577 | 165 | 10 | 2.9 | 1850 | 9.8 | 285 | 350 | 150 | 1544 | 1545 | 1543 | 13.16667 | 27.334
30000775 | 150 | 2019-07-26 | 2019-07-28 | 28.07.2019 | 2019-07-28 20:07 | 2019-07-28 20:18 | 2019-07-28 21:11 | 77 | 159.852 | Арм500 ГОСТ 34028-2016 | 152 | 1574 | 165 | 10 | 3 | 1850 | 9.8 | 285 | 350 | 150 | 1544 | 1547 | 1545 | 12.83333 | 26.642
30000775 | 150 | 2019-07-26 | 2019-07-28 | 28.07.2019 | 2019-07-28 21:04 | 2019-07-28 21:14 | 2019-07-28 22:05 | 76 | 157.776 | Арм500 ГОСТ 34028-2016 | 169 | 1578 | 165 | 10 | 3 | 1850 | 9.8 | 285 | 350 | 150 | 1553 | 1559 | 1561 | 12.66667 | 26.296
30000775 | 150 | 2019-07-26 | 2019-07-28 | 28.07.2019 | 2019-07-28 22:00 | 2019-07-28 22:07 | 2019-07-28 22:57 | 76 | 157.43 | Арм500 ГОСТ 34028-2016 | 156.3 | 1576 | 165 | 10 | 3 | 1850 | 9.8 | 285 | 350 | 150 | 1557 | 1556 | 1557 | 12.66667 | 26.23833
30000775 | 150 | 2019-08-05 | 2019-08-11 | 05.08.2019 | 2019-08-06 00:15 | 2019-08-06 00:25 | 2019-08-06 01:16 | 70 | 145.32 | Ст3сп ГОСТ 380-2005 | 153.5 | 1589 | 165 | 10 | 2.8 | 1860 | 9 | 260 | 320 | 140 | 1544 | 1552 | 1553 | 11.66667 | 24.22
30000775 | 150 | 2019-08-05 | 2019-08-11 | 05.08.2019 | 2019-08-06 01:10 | 2019-08-06 01:20 | 2019-08-06 02:24 | 76 | 157.776 | Ст3сп ГОСТ 380-2005 | 153.2 | 1579 | 165 | 10 | 2.8 | 1860 | 9 | 260 | 320 | 140 | 1550 | 1545 | 1543 | 12.66667 | 26.296
30000775 | 150 | 2019-08-05 | 2019-08-11 | 05.08.2019 | 2019-08-06 02:15 | 2019-08-06 02:27 | 2019-08-06 03:22 | 78 | 161.928 | Ст3сп ГОСТ 380-2005 | 164.3 | 1582 | 165 | 10 | 2.8 | 1860 | 9 | 260 | 320 | 140 | 1545 | 1541 | 1545 | 13 | 26.988
30000775 | 150 | 2019-08-05 | 2019-08-11 | 06.08.2019 | 2019-08-06 03:15 | 2019-08-06 03:24 | 2019-08-06 04:18 | 78 | 161.928 | Ст3сп ГОСТ 380-2005 | 169 | 1583 | 165 | 10 | 2.8 | 1860 | 9 | 260 | 320 | 140 | 1552 | 1549 | 1551 | 13 | 26.988
30000775 | 150 | 2019-08-05 | 2019-08-11 | 06.08.2019 | 2019-08-06 04:10 | 2019-08-06 04:20 | 2019-08-06 05:10 | 76 | 157.776 | Ст3сп ГОСТ 380-2005 | 157.4 | 1582 | 165 | 10 | 2.9 | 1860 | 9 | 260 | 320 | 140 | 1553 | 1556 | 1554 | 12.66667 | 26.296
30000775 | 150 | 2019-08-05 | 2019-08-11 | 06.08.2019 | 2019-08-06 05:00 | 2019-08-06 05:13 | 2019-08-06 06:02 | 73 | 151.548 | Ст3сп ГОСТ 380-2005 | 153 | 1582 | 165 | 10 | 2.9 | 1860 | 9 | 260 | 320 | 140 | 1555 | 1558 | 1558 | 12.16667 | 25.258
30000775 | 150 | 2019-08-05 | 2019-08-11 | 06.08.2019 | 2019-08-06 05:55 | 2019-08-06 06:04 | 2019-08-06 06:59 | 81 | 168.156 | Ст3сп ГОСТ 380-2005 | 167.7 | 1579 | 165 | 10 | 2.9 | 1860 | 9 | 260 | 320 | 140 | 1555 |  | 1554 | 13.5 | 28.026
30000775 | 150 | 2019-08-05 | 2019-08-11 | 06.08.2019 | 2019-08-06 06:50 | 2019-08-06 07:01 | 2019-08-06 07:54 | 76 | 157.776 | Ст3сп ГОСТ 380-2005 | 173.3 | 1575 | 165 | 10 | 2.8 | 1860 | 9 | 260 | 320 | 130 | 1550 | 1549 |  | 12.66667 | 26.296
30000775 | 150 | 2019-08-05 | 2019-08-11 | 06.08.2019 | 2019-08-06 07:47 | 2019-08-06 07:57 | 2019-08-06 08:49 | 77 | 159.852 | Ст3сп ГОСТ 380-2005 | 166 | 1578 | 165 | 10 | 2.8 | 1860 | 9 | 260 | 320 | 130 | 1550 | 1550 | 1549 | 12.83333 | 26.642
30000775 | 150 | 2019-08-05 | 2019-08-11 | 06.08.2019 | 2019-08-06 08:43 | 2019-08-06 08:53 | 2019-08-06 09:43 | 74 | 153.624 | Ст3сп ГОСТ 380-2005 | 162 | 1581 | 165 | 10 | 2.8 | 1860 | 9 | 260 | 350 | 130 | 1548 | 1552 | 1558 | 12.33333 | 25.604
30000775 | 150 | 2019-08-05 | 2019-08-11 | 09.08.2019 | 2019-08-09 21:09 | 2019-08-09 21:19 | 2019-08-09 22:04 | 66 | 137.016 | Арм500 ГОСТ 34028-2016 | 163.8 | 1588 | 165 | 9 | 2.8 | 1860 | 9 | 260 | 320 | 140 | 1573 | 1567 | 1563 | 11 | 22.836
30000775 | 150 | 2019-08-05 | 2019-08-11 | 09.08.2019 | 2019-08-09 21:55 | 2019-08-09 22:06 | 2019-08-09 22:56 | 70 | 145.32 | Арм500 ГОСТ 34028-2016 | 171.5 | 1580 | 165 | 9 | 2.8 | 1860 | 9 | 260 | 320 | 140 | 1553 | 1546 | 1545 | 11.66667 | 24.22
30000775 | 150 | 2019-08-05 | 2019-08-11 | 09.08.2019 | 2019-08-09 22:48 | 2019-08-09 22:58 | 2019-08-09 23:56 | 79 | 164.004 | Арм500 ГОСТ 34028-2016 | 188.2 | 1583 | 165 | 9 | 2.8 | 1860 | 9 | 260 | 320 | 140 | 1541 | 1546 | 1540 | 13.16667 | 27.334
30000775 | 150 | 2019-08-05 | 2019-08-11 | 09.08.2019 | 2019-08-09 23:47 | 2019-08-09 23:59 | 2019-08-10 00:52 | 77 | 159.852 | Арм500 ГОСТ 34028-2016 | 184 | 1579 | 165 | 9 | 2.8 | 1860 | 9 | 260 | 320 | 140 | 1538 | 1537 | 1535 | 12.83333 | 26.642
30000775 | 150 | 2019-08-05 | 2019-08-11 | 09.08.2019 | 2019-08-10 00:45 | 2019-08-10 00:55 | 2019-08-10 01:45 | 70 | 145.32 | Арм500 ГОСТ 34028-2016 | 169.5 | 1582 | 165 | 9 | 2.9 | 1860 | 9 | 260 | 320 | 140 | 1541 | 1544 | 1543 | 11.66667 | 24.22
30000775 | 150 | 2019-08-05 | 2019-08-11 | 09.08.2019 | 2019-08-10 01:38 | 2019-08-10 01:48 | 2019-08-10 02:34 | 66 | 137.016 | Арм500 ГОСТ 34028-2016 | 161.2 | 1578 | 165 | 9 | 2.9 | 1860 | 9 | 260 | 320 | 140 | 1549 | 1554 | 1553 | 11 | 22.836
30000775 | 150 | 2019-08-05 | 2019-08-11 | 09.08.2019 | 2019-08-10 02:27 | 2019-08-10 02:37 | 2019-08-10 03:25 | 74 | 153.624 | Арм500 ГОСТ 34028-2016 | 177.8 | 1580 | 165 | 9 | 2.9 | 1860 | 9 | 260 | 320 | 140 | 1551 | 1552 |  | 12.33333 | 25.604
30000775 | 150 | 2019-08-05 | 2019-08-11 | 10.08.2019 | 2019-08-10 03:17 | 2019-08-10 03:27 | 2019-08-10 04:14 | 73 | 151.548 | Арм500 ГОСТ 34028-2016 | 175.7 | 1578 | 165 | 9 | 2.9 | 1860 | 9 | 260 | 320 | 140 | 1545 | 1541 | 1540 | 12.16667 | 25.258
30000775 | 150 | 2019-08-05 | 2019-08-11 | 10.08.2019 | 2019-08-10 04:07 | 2019-08-10 04:17 | 2019-08-10 05:07 | 75 | 155.7 | Арм500 ГОСТ 34028-2016 | 179.9 | 1581 | 165 | 9 | 2.9 | 1860 | 9 | 260 | 320 | 140 | 1548 | 1543 | 1542 | 12.5 | 25.95
30000775 | 150 | 2019-08-05 | 2019-08-11 | 10.08.2019 | 2019-08-10 05:00 | 2019-08-10 05:09 | 2019-08-10 05:58 | 72 | 149.472 | Арм500 ГОСТ 34028-2016 | 173.7 | 1578 | 165 | 9 | 2.9 | 1860 | 9 | 260 | 320 | 140 | 1543 | 1544 | 1543 | 12 | 24.912
30000775 | 150 | 2019-08-05 | 2019-08-11 | 10.08.2019 | 2019-08-10 05:50 | 2019-08-10 06:00 | 2019-08-10 06:49 | 77 | 159.852 | Арм500 ГОСТ 34028-2016 | 184 | 1578 | 165 | 9 | 2.9 | 1860 | 9 | 260 | 320 | 140 | 1552 | 1549 | 1550 | 12.83333 | 26.642
30000775 | 150 | 2019-08-05 | 2019-08-11 | 10.08.2019 | 2019-08-10 06:40 | 2019-08-10 06:52 | 2019-08-10 07:42 | 74 | 153.624 | Арм500 ГОСТ 34028-2016 | 177.8 | 1579 | 165 | 10 | 3 | 1850 | 8.5 | 280 | 350 | 150 | 1548 | 1546 | 1544 | 12.33333 | 25.604
30000775 | 150 | 2019-08-05 | 2019-08-11 | 10.08.2019 | 2019-08-10 07:35 | 2019-08-10 07:44 | 2019-08-10 08:34 | 76 | 157.776 | Арм500 ГОСТ 34028-2016 | 181.8 | 1581 | 165 | 10 | 3 | 1850 | 8.5 | 280 | 350 | 150 | 1553 | 1547 | 1551 | 12.66667 | 26.296
30000775 | 150 | 2019-08-05 | 2019-08-11 | 10.08.2019 | 2019-08-10 08:30 | 2019-08-10 08:37 | 2019-08-10 09:26 | 75 | 155.7 | Арм500 ГОСТ 34028-2016 | 179.9 | 1579 | 165 | 10 | 3 | 1850 | 8.5 | 280 | 350 | 150 | 1554 | 1553 | 1554 | 12.5 | 25.95
30000775 | 150 | 2019-08-05 | 2019-08-11 | 10.08.2019 | 2019-08-10 09:20 | 2019-08-10 09:28 | 2019-08-10 10:15 | 75 | 155.7 | Арм500 ГОСТ 34028-2016 | 179.9 | 1576 | 165 | 10 | 3 | 1850 | 8.5 | 280 | 350 | 150 | 1555 | 1551 | 1555 | 12.5 | 25.95
30000775 | 150 | 2019-08-05 | 2019-08-11 | 10.08.2019 | 2019-08-10 10:10 | 2019-08-10 10:18 | 2019-08-10 11:06 | 74 | 153.624 | Арм500 ГОСТ 34028-2016 | 177.8 | 1571 | 165 | 10 | 3 | 1850 | 8.5 | 280 | 350 | 150 | 1547 | 1543 | 1541 | 12.33333 | 25.604
30000775 | 150 | 2019-08-05 | 2019-08-11 | 10.08.2019 | 2019-08-10 11:03 | 2019-08-10 11:14 | 2019-08-10 12:07 | 79 | 164.004 | Арм500 ГОСТ 34028-2016 | 188.2 | 1576 | 165 | 10 | 3 | 1850 | 8.5 | 280 | 350 | 150 | 1548 | 1543 | 1544 | 13.16667 | 27.334
30000775 | 150 | 2019-08-05 | 2019-08-11 | 10.08.2019 | 2019-08-10 12:00 | 2019-08-10 12:11 | 2019-08-10 13:00 | 78 | 161.928 | Арм500 ГОСТ 34028-2016 | 186.1 | 1576 | 165 | 10 | 3 | 1850 | 8.5 | 280 | 350 | 150 | 1551 | 1552 | 1553 | 13 | 26.988
30000775 | 150 | 2019-08-05 | 2019-08-11 | 10.08.2019 | 2019-08-10 12:55 | 2019-08-10 13:03 | 2019-08-10 13:55 | 79 | 164.004 | Арм500 ГОСТ 34028-2016 | 162.2 | 1573 | 165 | 10 | 3 | 1850 | 8.5 | 280 | 350 | 150 | 1550 | 1548 | 1549 | 13.16667 | 27.334
30000775 | 150 | 2019-08-05 | 2019-08-11 | 10.08.2019 | 2019-08-10 13:40 | 2019-08-10 13:58 | 2019-08-10 14:48 | 76 | 157.776 | Арм500 ГОСТ 34028-2016 | 156 | 1568 | 165 | 10 | 3 | 1850 | 8.5 | 280 | 350 | 150 | 1543 | 1537 | 1534 | 12.66667 | 26.296
30000775 | 150 | 2019-08-05 | 2019-08-11 | 10.08.2019 | 2019-08-10 14:40 | 2019-08-10 14:51 | 2019-08-10 15:41 | 77 | 159.852 | Арм500 ГОСТ 34028-2016 | 158 | 1572 | 165 | 10 | 3 | 1850 | 8.5 | 280 | 350 | 150 | 1542 | 1544 | 1545 | 12.83333 | 26.642
30000775 | 150 | 2019-08-05 | 2019-08-11 | 10.08.2019 | 2019-08-10 15:32 | 2019-08-10 15:42 | 2019-08-10 16:32 | 81 | 168.156 | Арм500 ГОСТ 34028-2016 | 166.4 | 1573 | 165 | 10 | 3 | 1850 | 8.5 | 280 | 350 | 150 | 1547 | 1548 | 1549 | 13.5 | 28.026
30000775 | 150 | 2019-08-05 | 2019-08-11 | 10.08.2019 | 2019-08-10 16:25 | 2019-08-10 16:35 | 2019-08-10 17:25 | 79 | 164.004 | Арм500 ГОСТ 34028-2016 | 162.204 | 1580 | 165 | 10 | 3 | 1850 | 8.5 | 280 | 350 | 150 | 1552 | 1553 | 1552 | 13.16667 | 27.334
30000775 | 150 | 2019-08-05 | 2019-08-11 | 10.08.2019 | 2019-08-10 17:30 | 2019-08-10 17:30 | 2019-08-10 18:18 | 76 | 157.672 | Арм500 ГОСТ 34028-2016 | 162.3 | 1569 | 165 | 10 | 3.2 | 1850 | 8.8 | 260 | 300 | 150 | 1551 | 1549 | 1548 | 12.66667 | 26.27867
30000775 | 150 | 2019-08-05 | 2019-08-11 | 10.08.2019 | 2019-08-10 20:05 | 2019-08-10 20:14 | 2019-08-10 20:52 | 66 | 135.805 | Арм500 ГОСТ 34028-2016 | 136.8 | 1582 | 165 | 10 | 2.95 | 1850 | 9.7 | 270 | 330 | 140 | 1544 | 1556 | 1559 | 11 | 22.63417
30000775 | 150 | 2019-08-05 | 2019-08-11 | 10.08.2019 | 2019-08-10 20:45 | 2019-08-10 20:56 | 2019-08-10 21:49 | 79 | 163.969 | Арм500 ГОСТ 34028-2016 | 161.8 | 1575 | 165 | 10 | 2.95 | 1850 | 9.8 | 270 | 330 | 140 | 1557 | 1552 | 1552 | 13.16667 | 27.32817
30000775 | 150 | 2019-08-05 | 2019-08-11 | 10.08.2019 | 2019-08-10 21:40 | 2019-08-10 21:51 | 2019-08-10 22:40 | 76 | 157.759 | Арм500 ГОСТ 34028-2016 | 155.995 | 1572 | 165 | 10 | 2.95 | 1860 | 9.8 | 270 | 330 | 140 | 1544 | 1542 | 1545 | 12.66667 | 26.29317
30000775 | 150 | 2019-08-05 | 2019-08-11 | 10.08.2019 | 2019-08-10 22:35 | 2019-08-10 22:43 | 2019-08-10 23:33 | 73 | 151.522 | Арм500 ГОСТ 34028-2016 | 149.8 | 1573 | 165 | 10 | 2.95 | 1860 | 9.8 | 270 | 330 | 140 | 1547 | 1552 | 1553 | 12.16667 | 25.25367
30000775 | 150 | 2019-08-05 | 2019-08-11 | 10.08.2019 | 2019-08-10 23:25 | 2019-08-10 23:35 | 2019-08-11 00:24 | 78 | 161.928 | Арм500 ГОСТ 34028-2016 | 160.128 | 1573 | 165 | 10 | 2.95 | 1860 | 9.8 | 270 | 330 | 140 | 1545 | 1542 | 1543 | 13 | 26.988
30000775 | 150 | 2019-08-05 | 2019-08-11 | 10.08.2019 | 2019-08-11 00:15 | 2019-08-11 00:26 | 2019-08-11 01:17 | 74 | 153.624 | Арм500 ГОСТ 34028-2016 | 161.824 | 1578 | 165 | 10 | 2.8 | 1860 | 9.2 | 270 | 330 | 140 | 1545 | 1543 | 1544 | 12.33333 | 25.604
30000775 | 150 | 2019-08-05 | 2019-08-11 | 10.08.2019 | 2019-08-11 01:10 | 2019-08-11 01:21 | 2019-08-11 02:12 | 80 | 166.08 | Арм500 ГОСТ 34028-2016 | 164.28 | 1576 | 165 | 10 | 2.8 | 1860 | 9 | 260 | 310 | 140 | 1547 | 1548 | 1546 | 13.33333 | 27.68
30000775 | 150 | 2019-08-05 | 2019-08-11 | 10.08.2019 | 2019-08-11 02:00 | 2019-08-11 02:14 | 2019-08-11 03:10 | 81 | 168.156 | Арм500 ГОСТ 34028-2016 | 166.356 | 1572 | 165 | 10 | 2.8 | 1860 | 9 | 260 | 310 | 140 | 1545 | 1544 | 1547 | 13.5 | 28.026
30000775 | 150 | 2019-08-05 | 2019-08-11 | 11.08.2019 | 2019-08-11 03:00 | 2019-08-11 03:13 | 2019-08-11 03:59 | 70 | 145.32 | Арм500 ГОСТ 34028-2016 | 143.52 | 1573 | 165 | 10 | 2.95 | 1860 | 9 | 260 | 310 | 140 | 1541 | 1542 | 1540 | 11.66667 | 24.22
30000775 | 150 | 2019-08-05 | 2019-08-11 | 11.08.2019 | 2019-08-11 03:50 | 2019-08-11 04:02 | 2019-08-11 04:56 | 83 | 172.308 | Арм500 ГОСТ 34028-2016 | 170.508 | 1577 | 165 | 10 | 2.9 | 1860 | 9 | 260 | 310 | 140 | 1549 | 1547 | 1544 | 13.83333 | 28.718
30000775 | 150 | 2019-08-05 | 2019-08-11 | 11.08.2019 | 2019-08-11 04:45 | 2019-08-11 04:59 | 2019-08-11 05:51 | 79 | 164.004 | Арм500 ГОСТ 34028-2016 | 162.204 | 1578 | 165 | 10 | 2.95 | 1860 | 9 | 260 | 310 | 140 | 1540 | 1538 | 1540 | 13.16667 | 27.334
30000775 | 150 | 2019-08-05 | 2019-08-11 | 11.08.2019 | 2019-08-11 05:40 | 2019-08-11 05:52 | 2019-08-11 06:42 | 74 | 153.624 | Арм500 ГОСТ 34028-2016 | 151.824 | 1583 | 165 | 10 | 2.95 | 1860 | 9 | 260 | 310 | 140 | 1555 | 1556 | 1560 | 12.33333 | 25.604
30000775 | 150 | 2019-08-05 | 2019-08-11 | 11.08.2019 | 2019-08-11 06:35 | 2019-08-11 06:45 | 2019-08-11 07:37 | 81 | 168.156 | Арм500 ГОСТ 34028-2016 | 166.3 | 1581 | 165 | 10 | 2.95 | 1860 | 9 | 260 | 310 | 140 | 1555 | 1553 | 1545 | 13.5 | 28.026
30000775 | 150 | 2019-08-05 | 2019-08-11 | 11.08.2019 | 2019-08-11 07:30 | 2019-08-11 07:40 | 2019-08-11 08:32 | 79 | 164.004 | Арм500 ГОСТ 34028-2016 | 162.2 | 1582 | 165 | 10 | 3 | 1850 | 8.5 | 280 | 350 | 150 | 1553 | 1549 | 1547 | 13.16667 | 27.334
30000775 | 150 | 2019-08-05 | 2019-08-11 | 11.08.2019 | 2019-08-11 08:24 | 2019-08-11 08:35 | 2019-08-11 09:27 | 80 | 166.08 | Арм500 ГОСТ 34028-2016 | 164.3 | 1580 | 165 | 10 | 3 | 1850 | 8.5 | 280 | 350 | 150 | 1545 | 1548 | 1545 | 13.33333 | 27.68
30000775 | 150 | 2019-08-05 | 2019-08-11 | 11.08.2019 | 2019-08-11 09:22 | 2019-08-11 09:30 | 2019-08-11 10:18 | 78 | 161.928 | Арм500 ГОСТ 34028-2016 | 160.1 | 1582 | 165 | 10 | 3 | 1850 | 8.5 | 280 | 350 | 150 | 1554 | 1552 | 1555 | 13 | 26.988
30000775 | 150 | 2019-08-05 | 2019-08-11 | 11.08.2019 | 2019-08-11 10:10 | 2019-08-11 10:20 | 2019-08-11 11:10 | 75 | 155.7 | Арм500 ГОСТ 34028-2016 | 153.9 | 1582 | 165 | 10 | 3 | 1850 | 8.5 | 280 | 350 | 150 | 1551 | 1553 | 1555 | 12.5 | 25.95
30000775 | 150 | 2019-08-05 | 2019-08-11 | 11.08.2019 | 2019-08-11 11:00 | 2019-08-11 11:12 | 2019-08-11 12:02 | 77 | 159.852 | Арм500 ГОСТ 34028-2016 | 158 | 1582 | 165 | 10 | 3 | 1850 | 8.5 | 280 | 350 | 150 | 1550 | 1551 | 1549 | 12.83333 | 26.642
30000775 | 150 | 2019-08-05 | 2019-08-11 | 11.08.2019 | 2019-08-11 11:55 | 2019-08-11 12:05 | 2019-08-11 12:58 | 77 | 159.852 | Арм500 ГОСТ 34028-2016 | 158 | 1582 | 165 | 10 | 3 | 1850 | 8.5 | 280 | 350 | 150 | 1546 | 1546 | 1544 | 12.83333 | 26.642
30000775 | 150 | 2019-08-05 | 2019-08-11 | 11.08.2019 | 2019-08-11 12:50 | 2019-08-11 13:01 | 2019-08-11 14:06 | 83 | 172.308 | Арм500 ГОСТ 34028-2016 | 170.8 | 1587 | 165 | 10 | 3.15 | 1850 | 8.5 | 260 | 300 | 150 | 1549 | 1551 | 1553 | 13.83333 | 28.718
30000775 | 150 | 2019-08-05 | 2019-08-11 | 11.08.2019 | 2019-08-11 14:01 | 2019-08-11 14:09 | 2019-08-11 15:11 | 82 | 170.232 | Арм500 ГОСТ 34028-2016 | 168.4 | 1587 | 165 | 10 | 3.1 | 1850 | 8.5 | 260 | 300 | 150 | 1550 | 1547 | 1549 | 13.66667 | 28.372
30000775 | 150 | 2019-08-05 | 2019-08-11 | 11.08.2019 | 2019-08-11 15:02 | 2019-08-11 15:13 | 2019-08-11 16:15 | 79 | 164.004 | Арм500 ГОСТ 34028-2016 | 162.2 | 1588 | 165 | 10 | 3.1 | 1850 | 8.5 | 260 | 300 | 150 | 1552 | 1552 | 1549 | 13.16667 | 27.334
30000775 | 150 | 2019-08-05 | 2019-08-11 | 11.08.2019 | 2019-08-11 16:05 | 2019-08-11 16:18 | 2019-08-11 17:29 | 81 | 167.914 | Арм500 ГОСТ 34028-2016 | 166.1 | 1586 | 165 | 10 | 3.1 | 1850 | 8.5 | 260 | 330 | 150 | 1550 | 1555 | 1550 | 13.5 | 27.98567
30000775 | 150 | 2019-08-05 | 2019-08-11 | 11.08.2019 | 2019-08-11 17:20 | 2019-08-11 17:32 | 2019-08-11 18:42 | 76 | 157.776 | Арм500 ГОСТ 34028-2016 | 157.014 | 1590 | 165 | 10 | 2.8 | 1860 | 9 | 260 | 360 | 140 | 1547 | 1552 | 1550 | 12.66667 | 26.296
30000775 | 150 | 2019-08-05 | 2019-08-11 | 11.08.2019 | 2019-08-11 20:45 | 2019-08-11 20:52 | 2019-08-11 22:02 | 76 | 157.776 | Арм500 ГОСТ 34028-2016 | 157.3 | 1590 | 165 | 10 | 3 | 1860 | 9 | 260 | 350 | 140 | 1562 | 1561 | 1557 | 12.66667 | 26.296
30000775 | 150 | 2019-08-05 | 2019-08-11 | 11.08.2019 | 2019-08-11 21:50 | 2019-08-11 22:04 | 2019-08-11 23:23 | 81 | 168.156 | Арм500 ГОСТ 34028-2016 | 166.356 | 1578 | 165 | 10 | 3 | 1860 | 9 | 260 | 350 | 140 | 1550 | 1549 | 1546 | 13.5 | 28.026